## Raw Data
과제명 | LSBAT |  |  |  | 과제명 | LSBAT | [11 empty] | 과제명 | LSBAT
수행 단계 | 3.1 라트 인수 시험 |  |  |  | 수행 단계 | 3.1 라트 인수 시험 | [11 empty] | 수행 단계 | 3.1 라트 인수 시험
상세 단계 | 3.1.1 인수 육안 검사 |  |  |  | 상세 단계 | 3.1.2 인수 치수 검사 | 단위 [mm] |  |  |  | 자동 계산 | 자동 계산 | 단위 [mm] |  |  |  |  | 상세 단계 | 3.1.3 인수 전기 검사 | 단위 [V] | 단위 [mΩ] | EoC | 단위 [V] | 단위 [mΩ] | EoD | 단위 [V] | 단위 [mΩ] |  | Nominal | 단위 [V] | 단위 [mΩ]
항목 | 래핑 및 셀 프린팅 검사 | 음극 및 양극 손상, 스크래치, 녹 및 오염 | 전체 셀 손상, 스크래치, 녹 및 오염 검사 | 비고 | 항목 | 무게 [g] | 높이 측정 1point | 높이 측정 2point | 높이 측정 3point | 높이 측정 4point | 높이 측정 최대값 | 높이 측정 최솟값 | 양극 지름 최대값 | 양극 지름 최소값 | 음극 지름 최대값 | 음극 지름 최소값 | 비고 | 항목 | INITIAL | voltage | ac impedence | 4.2 [V] | voltage2 | ac impedence3 | 2.5 [V] | voltage4 | ac impedence5 | Capacity | 3.6 [V] | voltage6 | ac impedence7 | Used
BS-LSBAT-S240629-0001 |  |  |  |  | BS-LSBAT-S240629-0001 | 70.412 | 70.39 | 70.39 | 70.38 | 70.39 | 70.39 | 70.38 | 21.17 | 21.12 | 21.12 | 21.09 |  | BS-LSBAT-S240629-0001 |  | 3.456 | 11.42 |  | 4.178 | 10.56 |  | 2.977 | 10.97 | 4.9762 |  | 3.59 | 10.85 | S1-1
BS-LSBAT-S240629-0002 |  |  |  |  | BS-LSBAT-S240629-0002 | 70.531 | 70.43 | 70.4 | 70.38 | 70.43 | 70.43 | 70.38 | 21.18 | 21.11 | 21.16 | 21.14 |  | BS-LSBAT-S240629-0002 |  | 3.455 | 11.55 |  | 4.178 | 10.31 |  | 2.969 | 11.12 | 4.9986 |  | 3.59 | 11.08 | S1-2
BS-LSBAT-S240629-0003 |  |  |  |  | BS-LSBAT-S240629-0003 | 70.563 | 70.38 | 70.35 | 70.37 | 70.38 | 70.38 | 70.35 | 21.14 | 21.1 | 21.12 | 21.09 |  | BS-LSBAT-S240629-0003 |  | 3.456 | 11.61 |  | 4.177 | 10.41 |  | 2.974 | 10.97 | 5.0045 |  | 3.59 | 11.08 | S1-3
BS-LSBAT-S240629-0004 |  |  |  |  | BS-LSBAT-S240629-0004 | 70.537 | 70.39 | 70.4 | 70.41 | 70.4 | 70.41 | 70.39 | 21.19 | 21.16 | 21.14 | 21.13 |  | BS-LSBAT-S240629-0004 |  | 3.456 | 11.51 |  | 4.178 | 10.44 |  | 2.97 | 10.83 | 5.0007 |  | 3.59 | 10.79 | S1-4
BS-LSBAT-S240629-0005 |  |  |  |  | BS-LSBAT-S240629-0005 | 70.581 | 70.36 | 70.38 | 70.35 | 70.34 | 70.38 | 70.34 | 21.24 | 21.19 | 21.14 | 21.09 |  | BS-LSBAT-S240629-0005 |  | 3.457 | 10.93 |  | 4.178 | 10.39 |  | 2.961 | 10.55 | 5.0119 |  | 3.59 | 10.62
BS-LSBAT-S240629-0006 |  |  |  |  | BS-LSBAT-S240629-0006 | 70.217 | 70.45 | 70.44 | 70.44 | 70.43 | 70.45 | 70.43 | 21.19 | 21.12 | 21.13 | 21.11 |  | BS-LSBAT-S240629-0006 |  | 3.456 | 11.69 |  | 4.177 | 11.3 |  | 2.98 | 11.3 | 4.9867 |  | 3.59 | 11.5 | S7-1
BS-LSBAT-S240629-0007 |  |  |  |  | BS-LSBAT-S240629-0007 | 70.213 | 70.36 | 70.39 | 70.38 | 70.38 | 70.39 | 70.36 | 21.2 | 21.15 | 21.15 | 21.13 |  | BS-LSBAT-S240629-0007 |  | 3.456 | 11.73 |  | 4.176 | 11.26 |  | 2.983 | 11.29 | 4.9792 |  | 3.59 | 11.35 | S7-2
BS-LSBAT-S240629-0008 |  |  |  |  | BS-LSBAT-S240629-0008 | 70.235 | 70.4 | 70.4 | 70.4 | 70.39 | 70.4 | 70.39 | 21.17 | 21.15 | 21.17 | 21.13 |  | BS-LSBAT-S240629-0008 |  | 3.456 | 11.73 |  | 4.178 | 11.22 |  | 2.987 | 11.17 | 4.9814 |  | 3.59 | 11.53 | S7-3
BS-LSBAT-S240629-0009 |  |  |  |  | BS-LSBAT-S240629-0009 | 70.436 | 70.39 | 70.36 | 70.36 | 70.4 | 70.4 | 70.36 | 21.22 | 21.18 | 21.14 | 21.12 |  | BS-LSBAT-S240629-0009 |  | 3.457 | 11.17 |  | 4.179 | 10.27 |  | 2.962 | 10.31 | 5.0175 |  | 3.59 | 10.51
BS-LSBAT-S240629-0010 |  |  |  |  | BS-LSBAT-S240629-0010 | 70.559 | 70.34 | 70.35 | 70.36 | 70.34 | 70.36 | 70.34 | 21.14 | 21.12 | 21.14 | 21.13 |  | BS-LSBAT-S240629-0010 |  | 3.457 | 11.45 |  | 4.179 | 10.53 |  | 2.97 | 10.96 | 4.9878 |  | 3.59 | 11.03 | S1-5
BS-LSBAT-S240629-0011 |  |  |  |  | BS-LSBAT-S240629-0011 | 70.464 | 70.43 | 70.37 | 70.38 | 70.4 | 70.43 | 70.37 | 21.16 | 21.12 | 21.17 | 21.12 |  | BS-LSBAT-S240629-0011 |  | 3.456 | 11.78 |  | 4.178 | 10.98 |  | 2.96 | 11.32 | 5.0074 |  | 3.59 | 11.19
BS-LSBAT-S240629-0012 |  |  |  |  | BS-LSBAT-S240629-0012 | 70.513 | 70.37 | 70.41 | 70.42 | 70.38 | 70.42 | 70.37 | 21.22 | 21.2 | 21.18 | 21.12 |  | BS-LSBAT-S240629-0012 |  | 3.455 | 11.48 |  | 4.178 | 10.37 |  | 2.969 | 10.75 | 4.9981 |  | 3.59 | 10.63 | S1-6
BS-LSBAT-S240629-0013 |  |  |  |  | BS-LSBAT-S240629-0013 | 70.516 | 70.36 | 70.37 | 70.41 | 70.42 | 70.42 | 70.36 | 21.24 | 21.19 | 21.15 | 21.1 |  | BS-LSBAT-S240629-0013 |  | 3.456 | 10.84 |  | 4.179 | 10.32 |  | 2.956 | 10.57 | 5.0147 |  | 3.59 | 10.61
BS-LSBAT-S240629-0014 |  |  |  |  | BS-LSBAT-S240629-0014 | 70.495 | 70.38 | 70.4 | 70.4 | 70.42 | 70.42 | 70.38 | 21.16 | 21.15 | 21.19 | 21.14 |  | BS-LSBAT-S240629-0014 |  | 3.456 | 11.41 |  | 4.177 | 10.47 |  | 2.964 | 10.93 | 5.0016 |  | 3.59 | 10.82 | S1-7
BS-LSBAT-S240629-0015 |  |  |  |  | BS-LSBAT-S240629-0015 | 70.55 | 70.41 | 70.43 | 70.4 | 70.39 | 70.43 | 70.39 | 21.19 | 21.18 | 21.13 | 21.11 |  | BS-LSBAT-S240629-0015 |  | 3.455 | 11.51 |  | 4.178 | 10.63 |  | 2.968 | 10.9 | 5.0051 |  | 3.59 | 10.98 | S1-8
BS-LSBAT-S240629-0016 |  |  |  |  | BS-LSBAT-S240629-0016 | 70.512 | 70.39 | 70.4 | 70.4 | 70.39 | 70.4 | 70.39 | 21.16 | 21.14 | 21.18 | 21.17 |  | BS-LSBAT-S240629-0016 |  | 3.456 | 11.43 |  | 4.178 | 10.52 |  | 2.978 | 10.88 | 4.9883 |  | 3.59 | 10.74 | S2-1
BS-LSBAT-S240629-0017 |  |  |  |  | BS-LSBAT-S240629-0017 | 70.204 | 70.41 | 70.39 | 70.37 | 70.37 | 70.41 | 70.37 | 21.24 | 21.21 | 21.11 | 21.1 |  | BS-LSBAT-S240629-0017 |  | 3.456 | 11.82 |  | 4.178 | 11.37 |  | 2.991 | 11.31 | 4.9724 |  | 3.59 | 11.46 | S7-4
BS-LSBAT-S240629-0018 |  |  |  |  | BS-LSBAT-S240629-0018 | 70.432 | 70.4 | 70.43 | 70.4 | 70.42 | 70.43 | 70.4 | 21.2 | 21.18 | 21.2 | 21.17 |  | BS-LSBAT-S240629-0018 |  | 3.456 | 11.77 |  | 4.178 | 11.35 |  | 2.991 | 11.16 | 4.9751 |  | 3.59 | 11.4 | S7-5
BS-LSBAT-S240629-0019 |  |  |  |  | BS-LSBAT-S240629-0019 | 70.188 | 70.34 | 70.44 | 70.38 | 70.4 | 70.44 | 70.34 | 21.19 | 21.18 | 21.16 | 21.13 |  | BS-LSBAT-S240629-0019 |  | 3.456 | 11.84 |  | 4.179 | 11.43 |  | 2.986 | 11.19 | 4.9822 |  | 3.59 | 11.51 | S7-6
BS-LSBAT-S240629-0020 |  |  |  |  | BS-LSBAT-S240629-0020 | 70.485 | 70.36 | 70.37 | 70.35 | 70.38 | 70.38 | 70.35 | 21.22 | 21.18 | 21.15 | 21.12 |  | BS-LSBAT-S240629-0020 |  | 3.456 | 11 |  | 4.179 | 10.32 |  | 2.963 | 10.52 | 5.0018 |  | 3.59 | 10.59
BS-LSBAT-S240629-0021 |  |  |  |  | BS-LSBAT-S240629-0021 | 70.435 | 70.37 | 70.37 | 70.35 | 70.35 | 70.37 | 70.35 | 21.2 | 21.18 | 21.12 | 21.09 |  | BS-LSBAT-S240629-0021 |  | 3.456 | 11.71 |  | 4.178 | 10.84 |  | 2.976 | 11.18 | 4.9812 |  | 3.59 | 11.03
BS-LSBAT-S240629-0022 |  |  |  |  | BS-LSBAT-S240629-0022 | 70.535 | 70.35 | 70.34 | 70.35 | 70.38 | 70.38 | 70.34 | 21.17 | 21.15 | 21.13 | 21.11 |  | BS-LSBAT-S240629-0022 |  | 3.456 | 11.31 |  | 4.178 | 10.41 |  | 2.974 | 10.66 | 4.9924 |  | 3.59 | 11.46 | S18-1
BS-LSBAT-S240629-0023 |  |  |  |  | BS-LSBAT-S240629-0023 | 70.498 | 70.41 | 70.41 | 70.42 | 70.42 | 70.42 | 70.41 | 21.22 | 21.19 | 21.15 | 21.12 |  | BS-LSBAT-S240629-0023 |  | 3.456 | 11.28 |  | 4.178 | 10.24 |  | 2.978 | 10.53 | 4.9861 |  | 3.59 | 10.67
BS-LSBAT-S240629-0024 |  |  |  |  | BS-LSBAT-S240629-0024 | 70.568 | 70.43 | 70.4 | 70.42 | 70.4 | 70.43 | 70.4 | 21.21 | 21.19 | 21.14 | 21.12 |  | BS-LSBAT-S240629-0024 |  | 3.456 | 11.59 |  | 4.179 | 10.55 |  | 2.986 | 10.98 | 4.9799 |  | 3.59 | 10.82 | S2-2
BS-LSBAT-S240629-0025 |  |  |  |  | BS-LSBAT-S240629-0025 | 70.552 | 70.41 | 70.42 | 70.42 | 70.41 | 70.42 | 70.41 | 21.21 | 21.19 | 21.12 | 21.09 |  | BS-LSBAT-S240629-0025 |  | 3.456 | 11.31 |  | 4.179 | 10.61 |  | 2.971 | 10.84 | 5.0064 |  | 3.587 | 10.57 | S2-3
BS-LSBAT-S240629-0026 |  |  |  |  | BS-LSBAT-S240629-0026 | 70.501 | 70.4 | 70.36 | 70.37 | 70.37 | 70.4 | 70.36 | 21.22 | 21.17 | 21.13 | 21.08 |  | BS-LSBAT-S240629-0026 |  | 3.456 | 11.31 |  | 4.179 | 10.31 |  | 2.972 | 10.87 | 5.0028 |  | 3.587 | 10.5
BS-LSBAT-S240629-0027 |  |  |  |  | BS-LSBAT-S240629-0027 | 70.452 | 70.38 | 70.43 | 70.35 | 70.41 | 70.43 | 70.35 | 21.15 | 21.12 | 21.14 | 21.12 |  | BS-LSBAT-S240629-0027 |  | 3.456 | 11.76 |  | 4.178 | 11.5 |  | 2.989 | 11.19 | 4.9876 |  | 3.586 | 11.26 | S8-1
BS-LSBAT-S240629-0028 |  |  |  |  | BS-LSBAT-S240629-0028 | 70.224 | 70.41 | 70.42 | 70.41 | 70.43 | 70.43 | 70.41 | 21.17 | 21.16 | 21.17 | 21.12 |  | BS-LSBAT-S240629-0028 |  | 3.456 | 11.54 |  | 4.19 | 11.45 |  | 2.98 | 11.27 | 4.9992 |  | 3.586 | 10.91
BS-LSBAT-S240629-0029 |  |  |  |  | BS-LSBAT-S240629-0029 | 70.442 | 70.37 | 70.35 | 70.39 | 70.37 | 70.39 | 70.35 | 21.16 | 21.15 | 21.14 | 21.11 |  | BS-LSBAT-S240629-0029 |  | 3.456 | 11.41 |  | 4.179 | 10.55 |  | 2.977 | 10.96 | 5.001 |  | 3.587 | 10.48 | S2-4
BS-LSBAT-S240629-0030 |  |  |  |  | BS-LSBAT-S240629-0030 | 70.476 | 70.39 | 70.38 | 70.39 | 70.43 | 70.43 | 70.38 | [5 empty] | BS-LSBAT-S240629-0030 |  | 3.456 | 10.88 |  | 4.178 | 10.35 |  | 2.959 | 10.73 | 5.0089 |  | 3.586 | 10.39 | JIAT 1차
BS-LSBAT-S240629-0031 |  |  |  |  | BS-LSBAT-S240629-0031 | 70.447 | 70.43 | 70.41 | 70.41 | 70.41 | 70.43 | 70.41 | 21.17 | 21.15 | 21.1 | 21.09 |  | BS-LSBAT-S240629-0031 |  | 3.456 | 11.73 |  | 4.178 | 11.2 |  | 2.972 | 11.09 | 4.9986 |  | 3.59 | 11.39
BS-LSBAT-S240629-0032 |  |  |  |  | BS-LSBAT-S240629-0032 | 70.52 | 70.32 | 70.34 | 70.34 | 70.35 | 70.35 | 70.32 | 21.18 | 21.17 | 21.1 | 21.09 |  | BS-LSBAT-S240629-0032 |  | 3.457 | 10.74 |  | 4.178 | 10.33 |  | 2.913 | 10.61 | 5.0783 |  | 3.587 | 10.4 | S10-1
BS-LSBAT-S240629-0033 |  |  |  |  | BS-LSBAT-S240629-0033 | 70.528 | 70.43 | 70.44 | 70.4 | 70.42 | 70.44 | 70.4 | 21.18 | 21.16 | 21.14 | 21.13 |  | BS-LSBAT-S240629-0033 |  | 3.456 | 11.58 |  | 4.179 | 10.58 |  | 2.966 | 10.87 | 5.0084 |  | 3.588 | 10.6 | S2-5
BS-LSBAT-S240629-0034 |  |  |  |  | BS-LSBAT-S240629-0034 | 70.552 | 70.39 | 70.38 | 70.39 | 70.4 | 70.4 | 70.38 | [5 empty] | BS-LSBAT-S240629-0034 |  | 3.455 | 11.26 |  | 4.179 | 10.32 |  | 2.969 | 10.73 | 5.0122 |  | 3.588 | 10.45 | JIAT 1차
BS-LSBAT-S240629-0035 |  |  |  |  | BS-LSBAT-S240629-0035 | 70.536 | 70.41 | 70.35 | 70.4 | 70.42 | 70.42 | 70.35 | 21.19 | 21.18 | 21.14 | 21.12 |  | BS-LSBAT-S240629-0035 |  | 3.455 | 11.37 |  | 4.18 | 10.71 |  | 2.948 | 11.03 | 5.0355 |  | 3.587 | 10.96
BS-LSBAT-S240629-0036 |  |  |  |  | BS-LSBAT-S240629-0036 | 70.539 | 70.38 | 70.38 | 70.39 | 70.4 | 70.4 | 70.38 | 21.2 | 21.17 | 21.13 | 21.12 |  | BS-LSBAT-S240629-0036 |  | 3.456 | 11.37 |  | 4.179 | 10.43 |  | 3.028 | 10.7 | 4.9373 |  | 3.588 | 10.5
BS-LSBAT-S240629-0037 |  |  |  |  | BS-LSBAT-S240629-0037 | 70.49 | 70.37 | 70.39 | 70.38 | 70.38 | 70.39 | 70.37 | 21.19 | 21.17 | 21.1 | 21.09 |  | BS-LSBAT-S240629-0037 |  | 3.456 | 11.55 |  | 4.179 | 11.18 |  | 2.988 | 11.16 | 4.9925 |  | 3.587 | 10.82
BS-LSBAT-S240629-0038 |  |  |  |  | BS-LSBAT-S240629-0038 | 70.467 | 70.4 | 70.4 | 70.42 | 70.41 | 70.42 | 70.4 | 21.18 | 21.17 | 21.14 | 21.12 |  | BS-LSBAT-S240629-0038 |  | 3.456 | 11.8 |  | 4.179 | 11.27 |  | 2.984 | 11.34 | 4.9821 |  | 3.586 | 11.278 | S8-2
BS-LSBAT-S240629-0039 |  |  |  |  | BS-LSBAT-S240629-0039 | 70.492 | 70.36 | 70.33 | 70.34 | 70.37 | 70.37 | 70.33 | 21.16 | 21.14 | 21.12 | 21.09 |  | BS-LSBAT-S240629-0039 |  | 3.457 | 11.54 |  | 4.179 | 10.43 |  | 2.968 | 10.74 | 4.9983 |  | 3.587 | 10.52 | S2-6
BS-LSBAT-S240629-0040 |  |  |  |  | BS-LSBAT-S240629-0040 | 70.286 | 70.4 | 70.4 | 70.36 | 70.4 | 70.4 | 70.36 | 21.16 | 21.15 | 21.11 | 21.1 |  | BS-LSBAT-S240629-0040 |  | 3.456 | 11.39 |  | 4.179 | 10.48 |  | 2.978 | 11.07 | 5.006 |  | 3.587 | 10.65 | S2-7
BS-LSBAT-S240629-0041 |  |  |  |  | BS-LSBAT-S240629-0041 | 70.451 | 70.39 | 70.38 | 70.38 | 70.38 | 70.39 | 70.38 | 21.18 | 21.16 | 21.11 | 21.1 |  | BS-LSBAT-S240629-0041 |  | 3.456 | 11.13 |  | 4.179 | 10.58 |  | 2.949 | 10.94 | 5.024 |  | 3.587 | 10.68
BS-LSBAT-S240629-0042 |  |  |  |  | BS-LSBAT-S240629-0042 | 70.473 | 70.35 | 70.31 | 70.32 | 70.35 | 70.35 | 70.31 | 21.2 | 21.16 | 21.13 | 21.09 |  | BS-LSBAT-S240629-0042 |  | 3.456 | 10.97 |  | 4.179 | 10.3 |  | 2.958 | 10.56 | 5.031 |  | 3.587 | 10.38
BS-LSBAT-S240629-0043 |  |  |  |  | BS-LSBAT-S240629-0043 | 70.534 | 70.37 | 70.34 | 70.34 | 70.38 | 70.38 | 70.34 | 21.2 | 21.19 | 21.1 | 21.09 |  | BS-LSBAT-S240629-0043 |  | 3.455 | 11.32 |  | 4.179 | 10.42 |  | 2.956 | 10.83 | 5.0079 |  | 3.587 | 10.46 | S2-8
BS-LSBAT-S240629-0044 |  |  |  |  | BS-LSBAT-S240629-0044 | 70.508 | 70.43 | 70.43 | 70.39 | 70.39 | 70.43 | 70.39 | 21.22 | 21.19 | 21.11 | 21.1 |  | BS-LSBAT-S240629-0044 |  | 3.455 | 11.5 |  | 4.179 | 10.46 |  | 2.975 | 10.68 | 4.9937 |  | 3.588 | 10.45 | S3-1
BS-LSBAT-S240629-0045 |  |  |  |  | BS-LSBAT-S240629-0045 | 70.511 | 70.39 | 70.37 | 70.39 | 70.4 | 70.4 | 70.37 | 21.22 | 21.2 | 21.13 | 21.12 |  | BS-LSBAT-S240629-0045 |  | 3.455 | 11.5 |  | 4.178 | 10.64 |  | 2.973 | 10.7 | 4.9965 |  | 3.587 | 10.58 | S3-2
BS-LSBAT-S240629-0046 |  |  |  |  | BS-LSBAT-S240629-0046 | 70.536 | 70.39 | 70.4 | 70.39 | 70.4 | 70.4 | 70.39 | 21.21 | 21.2 | 21.12 | 21.1 |  | BS-LSBAT-S240629-0046 |  | 3.456 | 11.3 |  | 4.179 | 10.45 |  | 2.973 | 10.73 | 5.0044 |  | 3.587 | 10.57 | S3-3
BS-LSBAT-S240629-0047 |  |  |  |  | BS-LSBAT-S240629-0047 | 70.198 | 70.4 | 70.39 | 70.41 | 70.43 | 70.43 | 70.39 | 21.2 | 21.18 | 21.13 | 21.11 |  | BS-LSBAT-S240629-0047 |  | 3.456 | 11.71 |  | 4.178 | 11.15 |  | 2.989 | 11.19 | 4.9814 |  | 3.587 | 11.25
BS-LSBAT-S240629-0048 |  |  |  |  | BS-LSBAT-S240629-0048 | 70.218 | 70.42 | 70.4 | 70.42 | 70.44 | 70.44 | 70.4 | 21.2 | 21.19 | 21.11 | 21.1 |  | BS-LSBAT-S240629-0048 |  | 3.456 | 11.67 |  | 4.179 | 11.26 |  | 2.985 | 11.11 | 4.9884 |  | 3.587 | 11.2
BS-LSBAT-S240629-0049 |  |  |  |  | BS-LSBAT-S240629-0049 | 70.538 | 70.39 | 70.35 | 70.34 | 70.36 | 70.39 | 70.34 | 21.2 | 21.19 | 21.1 | 21.09 |  | BS-LSBAT-S240629-0049 |  | 3.457 | 11.39 |  | 4.179 | 10.38 |  | 2.944 | 10.86 | 5.0273 |  | 3.588 | 10.55 | S22-1
BS-LSBAT-S240629-0050 |  |  |  |  | BS-LSBAT-S240629-0050 | 70.529 | 70.42 | 70.4 | 70.36 | 70.37 | 70.42 | 70.36 | 21.18 | 21.17 | 21.14 | 21.12 |  | BS-LSBAT-S240629-0050 |  | 3.457 | 11.42 |  | 4.18 | 10.41 |  | 2.935 | 10.97 | 5.0395 |  | 3.587 | 10.64 | S22-2
BS-LSBAT-S240629-0051 |  |  |  |  | BS-LSBAT-S240629-0051 | 70.412 | 70.36 | 70.34 | 70.35 | 70.36 | 70.36 | 70.34 | 21.22 | 21.2 | 21.15 | 21.13 |  | BS-LSBAT-S240629-0051 |  | 3.456 | 11.52 |  | 4.179 | 10.58 |  | 2.958 | 11.11 | 5.0106 |  | 3.587 | 10.89
BS-LSBAT-S240629-0052 |  |  |  |  | BS-LSBAT-S240629-0052 | 70.544 | 70.44 | 70.39 | 70.37 | 70.38 | 70.44 | 70.37 | 21.22 | 21.2 | 21.16 | 21.13 |  | BS-LSBAT-S240629-0052 |  | 3.456 | 11.18 |  | 4.178 | 10.55 |  | 2.955 | 10.95 | 5.0264 |  | 3.587 | 10.63
BS-LSBAT-S240629-0053 |  |  |  |  | BS-LSBAT-S240629-0053 | 70.476 | 70.39 | 70.4 | 70.42 | 70.44 | 70.44 | 70.39 | 21.19 | 21.18 | 21.14 | 21.13 |  | BS-LSBAT-S240629-0053 |  | 3.455 | 11.57 |  | 4.179 | 10.72 |  | 2.96 | 10.94 | 5.0189 |  | 3.588 | 10.76
BS-LSBAT-S240629-0054 |  |  |  |  | BS-LSBAT-S240629-0054 | 70.596 | 70.38 | 70.41 | 70.41 | 70.39 | 70.41 | 70.38 | 21.22 | 21.15 | 21.14 | 21.1 |  | BS-LSBAT-S240629-0054 |  | 3.456 | 11.33 |  | 4.178 | 10.37 |  | 2.965 | 10.64 | 5.0159 |  | 3.587 | 10.55
BS-LSBAT-S240629-0055 |  |  |  |  | BS-LSBAT-S240629-0055 | 70.547 | 70.38 | 70.41 | 70.41 | 70.41 | 70.41 | 70.38 | 21.22 | 21.19 | 21.13 | 21.1 |  | BS-LSBAT-S240629-0055 |  | 3.456 | 11.57 |  | 4.178 | 10.32 |  | 2.967 | 10.97 | 5.005 |  | 3.587 | 10.59 | S3-4
BS-LSBAT-S240629-0056 |  |  |  |  | BS-LSBAT-S240629-0056 | 70.341 | 70.41 | 70.4 | 70.38 | 70.39 | 70.41 | 70.38 | 21.24 | 21.19 | 21.15 | 21.11 |  | BS-LSBAT-S240629-0056 |  | 3.455 | 11.13 |  | 4.178 | 10.33 |  | 2.963 | 10.61 | 5.0191 |  | 3.587 | 10.4
BS-LSBAT-S240629-0057 |  |  |  |  | BS-LSBAT-S240629-0057 | 70.482 | 70.38 | 70.4 | 70.36 | 70.37 | 70.4 | 70.36 | 21.23 | 21.21 | 21.17 | 21.14 |  | BS-LSBAT-S240629-0057 |  | 3.456 | 11.63 |  | 4.179 | 11.43 |  | 2.984 | 11.22 | 4.9881 |  | 3.588 | 11.04
BS-LSBAT-S240629-0058 |  |  |  |  | BS-LSBAT-S240629-0058 | 70.515 | 70.38 | 70.37 | 70.36 | 70.36 | 70.38 | 70.36 | 21.16 | 21.14 | 21.13 | 21.11 |  | BS-LSBAT-S240629-0058 |  | 3.456 | 11.58 |  | 4.179 | 11.36 |  | 2.983 | 11.19 | 4.9916 |  | 3.588 | 10.96
BS-LSBAT-S240629-0059 |  |  |  |  | BS-LSBAT-S240629-0059 | 70.539 | 70.48 | 70.37 | 70.35 | 70.33 | 70.48 | 70.33 | 21.19 | 21.17 | 21.18 | 21.14 |  | BS-LSBAT-S240629-0059 |  | 3.457 | 11.65 |  | 4.179 | 10.46 |  | 2.966 | 10.91 | 5.0038 |  | 3.587 | 10.77 | S3-5
BS-LSBAT-S240629-0060 |  |  |  |  | BS-LSBAT-S240629-0060 | 70.555 | 70.41 | 70.38 | 70.35 | 70.36 | 70.41 | 70.35 | 21.21 | 21.19 | 21.17 | 21.15 |  | BS-LSBAT-S240629-0060 |  | 3.457 | 11.36 |  | 4.179 | 10.48 |  | 2.957 | 10.75 | 5.0122 |  | 3.588 | 10.49
BS-LSBAT-S240629-0061 |  |  |  |  | BS-LSBAT-S240629-0061 | 70.43 | 70.33 | 70.31 | 70.34 | 70.34 | 70.34 | 70.31 | 21.18 | 21.16 | 21.13 | 21.12 |  | BS-LSBAT-S240629-0061 |  | 3.456 | 11.46 |  | 4.18 | 10.53 |  | 2.968 | 10.87 | 4.9998 |  | 3.588 | 10.62 | S3-6
BS-LSBAT-S240629-0062 |  |  |  |  | BS-LSBAT-S240629-0062 | 70.511 | 70.33 | 70.32 | 70.35 | 70.35 | 70.35 | 70.32 | 21.24 | 21.23 | 21.12 | 21.11 |  | BS-LSBAT-S240629-0062 |  | 3.456 | 11.66 |  | 4.177 | 10.75 |  | 2.964 | 11.11 | 5.013 |  | 3.586 | 10.83
BS-LSBAT-S240629-0063 |  |  |  |  | BS-LSBAT-S240629-0063 | 70.567 | 70.42 | 70.41 | 70.4 | 70.42 | 70.42 | 70.4 | 21.16 | 21.13 | 21.1 | 21.09 |  | BS-LSBAT-S240629-0063 |  | 3.455 | 11.41 |  | 4.179 | 10.54 |  | 2.971 | 10.99 | 5.0075 |  | 3.587 | 10.7 | S3-7
BS-LSBAT-S240629-0064 |  |  |  |  | BS-LSBAT-S240629-0064 | 70.669 | 70.39 | 70.38 | 70.41 | 70.4 | 70.41 | 70.38 | 21.25 | 21.19 | 21.15 | 21.09 |  | BS-LSBAT-S240629-0064 |  | 3.457 | 10.72 |  | 4.179 | 10.32 |  | 2.96 | 10.61 | 5.0068 |  | 3.587 | 10.2
BS-LSBAT-S240629-0065 |  |  |  |  | BS-LSBAT-S240629-0065 | 70.538 | 70.4 | 70.39 | 70.41 | 70.42 | 70.42 | 70.39 | 21.23 | 21.16 | 21.13 | 21.08 |  | BS-LSBAT-S240629-0065 |  | 3.457 | 11.02 |  | 4.178 | 10.37 |  | 2.952 | 10.52 | 5.0179 |  | 3.587 | 10.2
BS-LSBAT-S240629-0066 |  |  |  |  | BS-LSBAT-S240629-0066 | 70.629 | 70.35 | 70.36 | 70.34 | 70.35 | 70.36 | 70.34 | 21.23 | 21.17 | 21.14 | 21.12 |  | BS-LSBAT-S240629-0066 |  | 3.457 | 10.82 |  | 4.179 | 10.42 |  | 2.955 | 10.65 | 5.0138 |  | 3.587 | 10.31
BS-LSBAT-S240629-0067 |  |  |  |  | BS-LSBAT-S240629-0067 | 70.285 | 70.39 | 70.4 | 70.42 | 70.42 | 70.42 | 70.39 | 21.22 | 21.19 | 21.15 | 21.13 |  | BS-LSBAT-S240629-0067 |  | 3.456 | 11.68 |  | 4.179 | 11.19 |  | 2.975 | 11.21 | 4.9967 |  | 3.587 | 11.02
BS-LSBAT-S240629-0068 |  |  |  |  | BS-LSBAT-S240629-0068 | 70.506 | 70.36 | 70.37 | 70.38 | 70.42 | 70.42 | 70.36 | 21.22 | 21.2 | 21.14 | 21.12 |  | BS-LSBAT-S240629-0068 |  | 3.455 | 11.58 |  | 4.179 | 11.28 |  | 2.983 | 11.26 | 4.9849 |  | 3.587 | 10.98
BS-LSBAT-S240629-0069 | 옆면 흠집 |  |  |  | BS-LSBAT-S240629-0069 | 70.402 | 70.37 | 70.37 | 70.38 | 70.39 | 70.39 | 70.37 | 21.24 | 21.22 | 21.15 | 21.14 |  | BS-LSBAT-S240629-0069 |  | 3.456 | 11.06 |  | 4.178 | 10.31 |  | 2.957 | 10.7 | 5.0259 |  | 3.587 | 10.46
BS-LSBAT-S240629-0070 |  |  |  |  | BS-LSBAT-S240629-0070 | 70.513 | 70.38 | 70.37 | 70.4 | 70.37 | 70.4 | 70.37 | 21.2 | 21.18 | 21.16 | 21.15 |  | BS-LSBAT-S240629-0070 |  | 3.457 | 11.22 |  | 4.179 | 10.47 |  | 2.957 | 10.78 | 5.0106 |  | 3.588 | 10.6
BS-LSBAT-S240629-0071 |  |  |  |  | BS-LSBAT-S240629-0071 | 70.465 | 70.4 | 70.39 | 70.39 | 70.41 | 70.41 | 70.39 | 21.22 | 21.2 | 21.19 | 21.13 |  | BS-LSBAT-S240629-0071 |  | 3.456 | 11.67 |  | 4.179 | 10.59 |  | 2.973 | 11.11 | 4.9967 |  | 3.587 | 10.58 | S3-8
BS-LSBAT-S240629-0072 |  |  |  |  | BS-LSBAT-S240629-0072 | 70.476 | 70.42 | 70.4 | 70.4 | 70.42 | 70.42 | 70.4 | 21.2 | 21.18 | 21.13 | 21.11 |  | BS-LSBAT-S240629-0072 |  | 3.454 | 11.44 |  | 4.178 | 10.42 |  | 2.97 | 10.98 | 5.0002 |  | 3.588 | 10.54 | S4-1
BS-LSBAT-S240629-0073 |  |  |  |  | BS-LSBAT-S240629-0073 | 70.76 | 70.41 | 70.4 | 70.33 | 70.42 | 70.42 | 70.33 | 21.22 | 21.18 | 21.12 | 21.1 |  | BS-LSBAT-S240629-0073 |  | 3.457 | 10.84 |  | 4.178 | 10.37 |  | 2.931 | 10.53 | 5.0348 |  | 3.59 | 10.23
BS-LSBAT-S240629-0074 |  |  |  |  | BS-LSBAT-S240629-0074 | 70.531 | 70.44 | 70.42 | 70.43 | 70.42 | 70.44 | 70.42 | 21.21 | 21.19 | 21.13 | 21.11 |  | BS-LSBAT-S240629-0074 |  | 3.456 | 11.4 |  | 4.178 | 10.45 |  | 2.941 | 10.79 | 5.0269 |  | 3.59 | 10.49
BS-LSBAT-S240629-0075 |  |  |  |  | BS-LSBAT-S240629-0075 | 70.53 | 70.43 | 70.45 | 70.37 | 70.39 | 70.45 | 70.37 | [5 empty] | BS-LSBAT-S240629-0075 |  | 3.457 | 11.09 |  | 4.178 | 10.5 |  | 2.945 | 10.6 | 5.0506 |  | 3.59 | 10.24 | JIAT 1차
BS-LSBAT-S240629-0076 |  |  |  |  | BS-LSBAT-S240629-0076 | 70.495 | 70.38 | 70.38 | 70.34 | 70.38 | 70.38 | 70.34 | [5 empty] | BS-LSBAT-S240629-0076 |  | 3.456 | 10.9 |  | 4.178 | 10.44 |  | 2.936 | 10.48 | 5.0042 |  | 3.59 | 10.28 | JIAT 1차
BS-LSBAT-S240629-0077 |  |  |  |  | BS-LSBAT-S240629-0077 | 70.202 | 70.38 | 70.41 | 70.34 | 70.35 | 70.41 | 70.34 | 21.19 | 21.17 | 21.13 | 21.12 |  | BS-LSBAT-S240629-0077 |  | 3.456 | 11.76 |  | 4.179 | 11.27 |  | 2.967 | 11.19 | 5.0004 |  | 3.59 | 10.85
BS-LSBAT-S240629-0078 |  |  |  |  | BS-LSBAT-S240629-0078 | 70.473 | 70.43 | 70.46 | 70.41 | 70.43 | 70.46 | 70.41 | 21.21 | 21.2 | 21.11 | 21.1 |  | BS-LSBAT-S240629-0078 |  | 3.456 | 11.76 |  | 4.178 | 11.6 |  | 2.967 | 11.43 | 5.0354 |  | 3.59 | 11.18 | S8-3
BS-LSBAT-S240629-0079 |  |  |  |  | BS-LSBAT-S240629-0079 | 70.396 | 70.36 | 70.36 | 70.41 | 70.48 | 70.48 | 70.36 | [5 empty] | BS-LSBAT-S240629-0079 |  | 3.456 | 11.16 |  | 4.177 | 10.37 |  | 2.947 | 10.7 | 5.0116 |  | 3.59 | 10.36 | JIAT 1차
BS-LSBAT-S240629-0080 |  |  |  |  | BS-LSBAT-S240629-0080 | 70.539 | 70.41 | 70.35 | 70.37 | 70.45 | 70.45 | 70.35 | [5 empty] | BS-LSBAT-S240629-0080 |  | 3.457 | 11.21 |  | 4.178 | 10.52 |  | 2.953 | 10.65 | 5.0063 |  | 3.59 | 10.42 | JIAT 1차
BS-LSBAT-S240629-0081 |  |  |  |  | BS-LSBAT-S240629-0081 | 70.442 | 70.39 | 70.37 | 70.37 | 70.37 | 70.39 | 70.37 | 21.23 | 21.15 | 21.12 | 21.11 |  | BS-LSBAT-S240629-0081 |  | 3.456 | 11.45 |  | 4.179 | 10.75 |  | 2.956 | 10.97 | 5.0064 |  | 3.59 | 10.69 | S4-2
BS-LSBAT-S240629-0082 |  |  |  |  | BS-LSBAT-S240629-0082 | 70.213 | 70.37 | 70.4 | 70.39 | 70.35 | 70.4 | 70.35 | 21.21 | 21.18 | 21.13 | 21.12 |  | BS-LSBAT-S240629-0082 |  | 3.456 | 11.84 |  | 4.179 | 11.44 |  | 2.963 | 11.29 | 5.0466 |  | 3.59 | 11 | S8-4
BS-LSBAT-S240629-0083 |  |  |  |  | BS-LSBAT-S240629-0083 | 70.446 | 70.39 | 70.36 | 70.34 | 70.38 | 70.39 | 70.34 | [5 empty] | BS-LSBAT-S240629-0083 |  | 3.456 | 10.97 |  | 4.178 | 10.47 |  | 2.933 | 10.64 | 5.0275 |  | 3.59 | 10.25 | JIAT 1차
BS-LSBAT-S240629-0084 |  |  |  |  | BS-LSBAT-S240629-0084 | 70.552 | 70.48 | 70.32 | 70.4 | 70.38 | 70.48 | 70.32 | 21.22 | 21.2 | 21.15 | 21.13 |  | BS-LSBAT-S240629-0084 |  | 3.454 | 11.15 |  | 4.178 | 10.57 |  | 2.948 | 10.94 | 5.0283 |  | 3.59 | 10.53
BS-LSBAT-S240629-0085 |  |  |  |  | BS-LSBAT-S240629-0085 | 70.443 | 70.34 | 70.35 | 70.36 | 70.31 | 70.36 | 70.31 | [5 empty] | BS-LSBAT-S240629-0085 |  | 3.457 | 11.32 |  | 4.178 | 10.44 |  | 2.953 | 10.57 | 5.0176 |  | 3.59 | 10.51 | JIAT 1차
BS-LSBAT-S240629-0086 |  |  |  |  | BS-LSBAT-S240629-0086 | 70.473 | 70.35 | 70.39 | 70.37 | 70.36 | 70.39 | 70.35 | 21.22 | 21.2 | 21.14 | 21.13 |  | BS-LSBAT-S240629-0086 |  | 3.456 | 11.37 |  | 4.178 | 10.57 |  | 2.949 | 10.9 | 5.0331 |  | 3.59 | 10.76 | S22-3
BS-LSBAT-S240629-0087 |  |  |  |  | BS-LSBAT-S240629-0087 | 70.249 | 70.37 | 70.37 | 70.38 | 70.38 | 70.38 | 70.37 | 21.21 | 21.19 | 21.11 | 21.1 |  | BS-LSBAT-S240629-0087 |  | 3.456 | 11.87 |  | 4.178 | 11.35 |  | 2.947 | 11.14 | 5.0017 |  | 3.59 | 11
BS-LSBAT-S240629-0088 | 옆면 래핑 스크래치 |  |  |  | BS-LSBAT-S240629-0088 | 70.235 | 70.4 | 70.39 | 70.42 | 70.39 | 70.42 | 70.39 | 21.19 | 21.18 | 21.11 | 21.1 |  | BS-LSBAT-S240629-0088 |  | 3.456 | 11.83 |  | 4.176 | 11.36 |  | 2.971 | 11.2 | 5.007 |  | 3.59 | 10.89
BS-LSBAT-S240629-0089 |  |  |  |  | BS-LSBAT-S240629-0089 | 70.224 | 70.38 | 70.35 | 70.38 | 70.4 | 70.4 | 70.35 | 21.22 | 21.2 | 21.11 | 21.1 |  | BS-LSBAT-S240629-0089 |  | 3.456 | 11.54 |  | 4.177 | 11.45 |  | 2.965 | 11.29 | 5.0327 |  | 3.59 | 10.98
BS-LSBAT-S240629-0090 |  |  |  |  | BS-LSBAT-S240629-0090 | 70.445 | 70.35 | 70.4 | 70.42 | 70.37 | 70.42 | 70.35 | 21.26 | 21.18 | 21.14 | 21.1 |  | BS-LSBAT-S240629-0090 |  | 3.456 | 11.02 |  | 4.179 | 10.48 |  | 2.938 | 10.56 | 5.01 |  | 3.59 | 10.4
BS-LSBAT-S240629-0091 |  |  |  |  | BS-LSBAT-S240629-0091 | 70.446 | 70.48 | 70.4 | 70.43 | 70.37 | 70.48 | 70.37 | 21.23 | 21.21 | 21.13 | 21.12 |  | BS-LSBAT-S240629-0091 |  | 3.456 | 11.39 |  | 4.179 | 10.89 |  | 2.954 | 11.29 | 5.01 |  | 3.59 | 11.11
BS-LSBAT-S240629-0092 |  |  |  |  | BS-LSBAT-S240629-0092 | 70.271 | 70.35 | 70.37 | 70.4 | 70.36 | 70.4 | 70.35 | 21.21 | 21.19 | 21.12 | 21.09 |  | BS-LSBAT-S240629-0092 |  | 3.456 | 11.59 |  | 4.179 | 11.52 |  | 2.965 | 11.35 | 4.9993 |  | 3.59 | 10.97
BS-LSBAT-S240629-0093 |  |  |  |  | BS-LSBAT-S240629-0093 | 70.5 | 70.39 | 70.39 | 70.37 | 70.37 | 70.39 | 70.37 | 21.21 | 21.19 | 21.15 | 21.13 |  | BS-LSBAT-S240629-0093 |  | 3.456 | 11.47 |  | 4.178 | 10.68 |  | 2.943 | 11.01 | 5.025 |  | 3.59 | 10.47 | S22-4
BS-LSBAT-S240629-0094 |  |  |  |  | BS-LSBAT-S240629-0094 | 70.55 | 70.37 | 70.35 | 70.35 | 70.4 | 70.4 | 70.35 | 21.24 | 21.16 | 21.15 | 21.1 |  | BS-LSBAT-S240629-0094 |  | 3.455 | 11.32 |  | 4.179 | 10.48 |  | 2.944 | 10.52 | 5.0315 |  | 3.59 | 10.26
BS-LSBAT-S240629-0095 |  |  |  |  | BS-LSBAT-S240629-0095 | 70.184 | 70.43 | 70.52 | 70.51 | 70.44 | 70.52 | 70.43 | 21.2 | 21.14 | 21.13 | 21.1 |  | BS-LSBAT-S240629-0095 |  | 3.456 | 11.28 |  | 4.178 | 10.47 |  | 2.944 | 10.63 | 5.0375 |  | 3.59 | 10.32
BS-LSBAT-S240629-0096 |  |  |  |  | BS-LSBAT-S240629-0096 | 70.563 | 70.38 | 70.36 | 70.35 | 70.36 | 70.38 | 70.35 | 21.2 | 21.18 | 21.13 | 21.12 |  | BS-LSBAT-S240629-0096 |  | 3.456 | 11.49 |  | 4.177 | 10.68 |  | 2.954 | 10.89 | 5.0107 |  | 3.59 | 10.69 | S22-5
BS-LSBAT-S240629-0097 |  |  |  |  | BS-LSBAT-S240629-0097 | 70.461 | 70.37 | 70.42 | 70.4 | 70.38 | 70.42 | 70.37 | 21.2 | 21.17 | 21.11 | 21.1 |  | BS-LSBAT-S240629-0097 |  | 3.456 | 11.69 |  | 4.177 | 11.27 |  | 2.963 | 11.36 | 5.0022 |  | 3.59 | 11.13 | S8-5
BS-LSBAT-S240629-0098 |  |  |  |  | BS-LSBAT-S240629-0098 | 70.235 | 70.44 | 70.33 | 70.34 | 70.35 | 70.44 | 70.33 | 21.21 | 21.18 | 21.13 | 21.12 |  | BS-LSBAT-S240629-0098 |  | 3.456 | 11.86 |  | 4.177 | 11.53 |  | 2.962 | 11.37 | 5.0182 |  | 3.59 | 11.13 | S8-6
BS-LSBAT-S240629-0099 |  |  |  |  | BS-LSBAT-S240629-0099 | 70.245 | 70.37 | 70.34 | 70.41 | 70.33 | 70.41 | 70.33 | 21.21 | 21.19 | 21.12 | 21.1 |  | BS-LSBAT-S240629-0099 |  | 3.456 | 11.75 |  | 4.177 | 11.65 |  | 2.962 | 11.45 | 5.0064 |  | 3.59 | 11.11 | S8-7
BS-LSBAT-S240629-0100 |  |  |  |  | BS-LSBAT-S240629-0100 | 70.367 | 70.36 | 70.36 | 70.38 | 70.34 | 70.38 | 70.34 | 21.19 | 21.18 | 21.12 | 21.11 |  | BS-LSBAT-S240629-0100 |  | 3.457 | 11.73 |  | 4.178 | 10.61 |  | 2.944 | 11.11 | 5.0264 |  | 3.59 | 10.75 | S22-6
BS-LSBAT-S240629-0101 |  |  |  |  | BS-LSBAT-S240629-0101 | 70.393 | 70.38 | 70.38 | 70.33 | 70.33 | 70.38 | 70.33 | 21.21 | 21.19 | 21.12 | 21.11 |  | BS-LSBAT-S240629-0101 |  | 3.457 | 11.48 |  | 4.178 | 10.57 |  | 2.938 | 10.69 | 5.0381 |  | 3.59 | 10.52 | S22-7
BS-LSBAT-S240629-0102 |  |  |  |  | BS-LSBAT-S240629-0102 | 70.214 | 70.43 | 70.43 | 70.43 | 70.42 | 70.43 | 70.42 | 21.2 | 21.19 | 21.14 | 21.13 |  | BS-LSBAT-S240629-0102 |  | 3.455 | 11.44 |  | 4.176 | 10.78 |  | 2.952 | 10.91 | 5.0131 |  | 3.59 | 10.85
BS-LSBAT-S240629-0103 |  |  |  |  | BS-LSBAT-S240629-0103 | 70.491 | 70.35 | 70.38 | 70.38 | 70.45 | 70.45 | 70.35 | 21.2 | 21.18 | 21.14 | 21.11 |  | BS-LSBAT-S240629-0103 |  | 3.456 | 11.4 |  | 4.176 | 10.79 |  | 2.949 | 10.94 | 5.0241 |  | 3.59 | 10.53
BS-LSBAT-S240629-0104 |  |  |  |  | BS-LSBAT-S240629-0104 | 70.69 | 70.4 | 70.37 | 70.41 | 70.43 | 70.43 | 70.37 | 21.19 | 21.16 | 21.14 | 21.13 |  | BS-LSBAT-S240629-0104 |  | 3.457 | 10.94 |  | 4.176 | 10.48 |  | 2.933 | 10.57 | 5.0387 |  | 3.59 | 10.29
BS-LSBAT-S240629-0105 |  |  |  |  | BS-LSBAT-S240629-0105 | 70.73 | 70.42 | 70.38 | 70.5 | 70.48 | 70.5 | 70.38 | 21.23 | 21.18 | 21.15 | 21.11 |  | BS-LSBAT-S240629-0105 |  | 3.457 | 10.96 |  | 4.178 | 10.58 |  | 2.936 | 10.59 | 5.0395 |  | 3.59 | 10.28
BS-LSBAT-S240629-0106 |  |  |  |  | BS-LSBAT-S240629-0106 | 70.523 | 70.35 | 70.38 | 70.36 | 70.36 | 70.38 | 70.35 | 21.23 | 21.21 | 21.15 | 21.11 |  | BS-LSBAT-S240629-0106 |  | 3.456 | 11.7 |  | 4.177 | 10.92 |  | 2.952 | 11.37 | 5.0234 |  | 3.59 | 10.79
BS-LSBAT-S240629-0107 |  |  |  |  | BS-LSBAT-S240629-0107 | 70.194 | 70.36 | 70.35 | 70.35 | 70.37 | 70.37 | 70.35 | 21.16 | 21.14 | 21.11 | 21.1 |  | BS-LSBAT-S240629-0107 |  | 3.456 | 11.78 |  | 4.178 | 11.62 |  | 2.961 | 11.45 | 5.0097 |  | 3.59 | 11.27 | S8-8
BS-LSBAT-S240629-0108 |  |  |  |  | BS-LSBAT-S240629-0108 | 70.465 | 70.44 | 70.42 | 70.45 | 70.41 | 70.45 | 70.41 | 21.19 | 21.16 | 21.12 | 21.1 |  | BS-LSBAT-S240629-0108 |  | 3.456 | 11.68 |  | 4.177 | 11.49 |  | 2.966 | 11.45 | 5.0101 |  | 3.59 | 11.23 | S9-1
BS-LSBAT-S240629-0109 |  |  |  |  | BS-LSBAT-S240629-0109 | 70.467 | 70.46 | 70.46 | 70.47 | 70.35 | 70.47 | 70.35 | 21.22 | 21.21 | 21.14 | 21.13 |  | BS-LSBAT-S240629-0109 |  | 3.456 | 11.57 |  | 4.178 | 11.46 |  | 2.961 | 11.19 | 5.0082 |  | 3.59 | 11.1
BS-LSBAT-S240629-0110 |  |  |  |  | BS-LSBAT-S240629-0110 | 70.465 | 70.35 | 70.48 | 70.48 | 70.41 | 70.48 | 70.35 | 21.21 | 21.18 | 21.14 | 21.1 |  | BS-LSBAT-S240629-0110 |  | 3.456 | 11.08 |  | 4.178 | 10.42 |  | 2.936 | 10.49 | 5.0354 |  | 3.59 | 10.23
BS-LSBAT-S240629-0111 |  |  |  |  | BS-LSBAT-S240629-0111 | 70.436 | 70.41 | 70.37 | 70.44 | 70.4 | 70.44 | 70.37 | 21.21 | 21.17 | 21.11 | 21.09 |  | BS-LSBAT-S240629-0111 |  | 3.456 | 11.3 |  | 4.176 | 10.57 |  | 2.95 | 10.73 | 5.0077 |  | 3.59 | 10.59 | S4-3
BS-LSBAT-S240629-0112 |  |  |  |  | BS-LSBAT-S240629-0112 | 70.459 | 70.35 | 70.36 | 70.36 | 70.35 | 70.36 | 70.35 | 21.22 | 21.16 | 21.13 | 21.12 |  | BS-LSBAT-S240629-0112 |  | 3.456 | 11.7 |  | 4.176 | 10.84 |  | 2.959 | 11.13 | 5.0073 |  | 3.59 | 10.85
BS-LSBAT-S240629-0113 |  |  |  |  | BS-LSBAT-S240629-0113 | 70.536 | 70.43 | 70.49 | 70.38 | 70.39 | 70.49 | 70.38 | 21.21 | 21.2 | 21.15 | 21.14 |  | BS-LSBAT-S240629-0113 |  | 3.456 | 11.4 |  | 4.177 | 10.64 |  | 2.942 | 10.75 | 5.0312 |  | 3.59 | 10.55
BS-LSBAT-S240629-0114 |  |  |  |  | BS-LSBAT-S240629-0114 | 70.535 | 70.49 | 70.46 | 70.47 | 70.43 | 70.49 | 70.43 | 21.19 | 21.16 | 21.17 | 21.15 |  | BS-LSBAT-S240629-0114 |  | 3.456 | 11.43 |  | 4.177 | 10.88 |  | 2.94 | 11.14 | 5.0374 |  | 3.59 | 10.68
BS-LSBAT-S240629-0115 |  |  |  |  | BS-LSBAT-S240629-0115 | 70.497 | 70.48 | 70.46 | 70.42 | 70.43 | 70.48 | 70.42 | 21.18 | 21.16 | 21.13 | 21.12 |  | BS-LSBAT-S240629-0115 |  | 3.456 | 11.49 |  | 4.178 | 10.62 |  | 2.938 | 11.12 | 5.0382 |  | 3.59 | 10.62
BS-LSBAT-S240629-0116 |  |  |  |  | BS-LSBAT-S240629-0116 | 70.547 | 70.4 | 70.39 | 70.41 | 70.41 | 70.41 | 70.39 | 21.29 | 21.18 | 21.13 | 21.11 |  | BS-LSBAT-S240629-0116 |  | 3.456 | 11.24 |  | 4.177 | 10.43 |  | 2.938 | 10.57 | 5.0401 |  | 3.59 | 10.17
BS-LSBAT-S240629-0117 |  |  |  |  | BS-LSBAT-S240629-0117 | 70.219 | 70.41 | 70.41 | 70.41 | 70.41 | 70.41 | 70.41 | 21.19 | 21.18 | 21.14 | 21.13 |  | BS-LSBAT-S240629-0117 |  | 3.456 | 11.7 |  | 4.177 | 11.37 |  | 2.963 | 11.31 | 5.0056 |  | 3.59 | 11.14 | S9-2
BS-LSBAT-S240629-0118 |  |  |  |  | BS-LSBAT-S240629-0118 | 70.216 | 70.46 | 70.46 | 70.46 | 70.42 | 70.46 | 70.42 | 21.19 | 21.18 | 21.11 | 21.1 |  | BS-LSBAT-S240629-0118 |  | 3.456 | 11.75 |  | 4.178 | 11.45 |  | 2.962 | 11.33 | 5.0143 |  | 3.59 | 11.08 | S9-3
BS-LSBAT-S240629-0119 |  |  |  |  | BS-LSBAT-S240629-0119 | 70.173 | 70.37 | 70.39 | 70.38 | 70.37 | 70.39 | 70.37 | 21.21 | 21.19 | 21.12 | 21.1 |  | BS-LSBAT-S240629-0119 |  | 3.456 | 11.71 |  | 4.177 | 11.54 |  | 2.965 | 11.36 | 5.0084 |  | 3.59 | 11.19 | S9-4
BS-LSBAT-S240629-0120 | 옆면 흠집 |  |  |  | BS-LSBAT-S240629-0120 | 70.119 | 70.41 | 70.41 | 70.42 | 70.42 | 70.42 | 70.41 | 21.18 | 21.16 | 21.12 | 21.11 |  | BS-LSBAT-S240629-0120 |  | 3.457 | 11.49 |  | 4.177 | 10.34 |  | 2.934 | 10.75 | 5.0404 |  | 3.59 | 10.49 | S22-8
BS-LSBAT-S240629-0121 |  |  |  |  | BS-LSBAT-S240629-0121 | 70.491 | 70.39 | 70.45 | 70.47 | 70.48 | 70.48 | 70.39 | 21.2 | 21.18 | 21.12 | 21.11 |  | BS-LSBAT-S240629-0121 |  | 3.456 | 11.15 |  | 4.179 | 10.57 |  | 2.947 | 11.06 | 5.0197 |  | 3.59 | 10.48
BS-LSBAT-S240629-0122 |  |  |  |  | BS-LSBAT-S240629-0122 | 70.46 | 70.44 | 70.38 | 70.37 | 70.39 | 70.44 | 70.37 | 21.2 | 21.18 | 21.12 | 21.1 |  | BS-LSBAT-S240629-0122 |  | 3.456 | 11.52 |  | 4.18 | 10.38 |  | 2.941 | 11.16 | 5.0291 |  | 3.59 | 10.84
BS-LSBAT-S240629-0123 |  |  |  |  | BS-LSBAT-S240629-0123 | 70.533 | 70.44 | 70.41 | 70.38 | 70.38 | 70.44 | 70.38 | 21.24 | 21.22 | 21.11 | 21.1 |  | BS-LSBAT-S240629-0123 |  | 3.456 | 11.32 |  | 4.18 | 10.57 |  | 2.944 | 11.07 | 5.0291 |  | 3.59 | 10.8
BS-LSBAT-S240629-0124 |  |  |  |  | BS-LSBAT-S240629-0124 | 70.543 | 70.43 | 70.49 | 70.43 | 70.44 | 70.49 | 70.43 | 21.21 | 21.2 | 21.12 | 21.11 |  | BS-LSBAT-S240629-0124 |  | 3.455 | 11.38 |  | 4.181 | 10.66 |  | 2.939 | 11.19 | 5.0383 |  | 3.59 | 10.82
BS-LSBAT-S240629-0125 |  |  |  |  | BS-LSBAT-S240629-0125 | 70.485 | 70.4 | 70.39 | 70.39 | 70.39 | 70.4 | 70.39 | 21.21 | 21.19 | 21.13 | 21.1 |  | BS-LSBAT-S240629-0125 |  | 3.456 | 11.13 |  | 4.18 | 10.58 |  | 2.942 | 10.81 | 5.0282 |  | 3.59 | 10.49
BS-LSBAT-S240629-0126 |  |  |  |  | BS-LSBAT-S240629-0126 | 70.534 | 70.38 | 70.34 | 70.41 | 70.38 | 70.41 | 70.34 | 21.15 | 21.13 | 21.12 | 21.11 |  | BS-LSBAT-S240629-0126 |  | 3.455 | 11.18 |  | 4.179 | 10.59 |  | 2.92 | 10.97 | 5.0508 |  | 3.59 | 10.32
BS-LSBAT-S240629-0127 |  |  |  |  | BS-LSBAT-S240629-0127 | 70.46 | 70.45 | 70.38 | 70.41 | 70.53 | 70.53 | 70.38 | 21.19 | 21.18 | 21.13 | 21.11 |  | BS-LSBAT-S240629-0127 |  | 3.456 | 11.75 |  | 4.179 | 11.34 |  | 2.95 | 11.36 | 5.0233 |  | 3.59 | 11.27 | S9-5
BS-LSBAT-S240629-0128 |  |  |  |  | BS-LSBAT-S240629-0128 | 70.467 | 70.43 | 70.44 | 70.4 | 70.39 | 70.44 | 70.39 | 21.19 | 21.18 | 21.14 | 21.11 |  | BS-LSBAT-S240629-0128 |  | 3.456 | 11.85 |  | 4.18 | 11.42 |  | 2.963 | 11.27 | 5.0107 |  | 3.59 | 10.84
BS-LSBAT-S240629-0129 |  |  |  |  | BS-LSBAT-S240629-0129 | 70.243 | 70.4 | 70.41 | 70.49 | 70.47 | 70.49 | 70.4 | 21.25 | 21.22 | 21.11 | 21.1 |  | BS-LSBAT-S240629-0129 |  | 3.456 | 11.71 |  | 4.181 | 11.27 |  | 2.956 | 11.27 | 5.0211 |  | 3.59 | 11.01
BS-LSBAT-S240629-0130 |  |  |  |  | BS-LSBAT-S240629-0130 | 70.395 | 70.41 | 70.39 | 70.53 | 70.44 | 70.53 | 70.39 | 21.2 | 21.18 | 21.13 | 21.1 |  | BS-LSBAT-S240629-0130 |  | 3.457 | 10.98 |  | 4.18 | 10.45 |  | 2.926 | 10.54 | 5.0518 |  | 3.59 | 10.23 | S10-2
BS-LSBAT-S240629-0131 |  |  |  |  | BS-LSBAT-S240629-0131 | 70.78 | 70.29 | 70.25 | 70.33 | 70.24 | 70.33 | 70.24 | 21.22 | 21.18 | 21.13 | 21.12 |  | BS-LSBAT-S240629-0131 |  | 3.457 | 11.24 |  | 4.18 | 10.72 |  | 2.941 | 11.13 | 5.0478 |  | 3.59 | 10.71
BS-LSBAT-S240629-0132 |  |  |  |  | BS-LSBAT-S240629-0132 | 70.738 | 70.31 | 70.32 | 70.29 | 70.29 | 70.32 | 70.29 | 21.24 | 21.2 | 21.13 | 21.12 |  | BS-LSBAT-S240629-0132 |  | 3.457 | 10.98 |  | 4.18 | 10.58 |  | 2.947 | 10.57 | 5.0325 |  | 3.59 | 10.34
BS-LSBAT-S240629-0133 |  |  |  |  | BS-LSBAT-S240629-0133 | 70.732 | 70.35 | 70.27 | 70.31 | 70.29 | 70.35 | 70.27 | 21.21 | 21.17 | 21.17 | 21.13 |  | BS-LSBAT-S240629-0133 |  | 3.457 | 11.04 |  | 4.181 | 10.68 |  | 2.942 | 10.63 | 5.049 |  | 3.59 | 10.48
BS-LSBAT-S240629-0134 |  |  |  |  | BS-LSBAT-S240629-0134 | 70.753 | 70.32 | 70.3 | 70.26 | 70.32 | 70.32 | 70.26 | 21.17 | 21.16 | 21.13 | 21.11 |  | BS-LSBAT-S240629-0134 |  | 3.457 | 11.06 |  | 4.181 | 10.61 |  | 2.941 | 10.8 | 5.0451 |  | 3.59 | 10.49
BS-LSBAT-S240629-0135 |  |  |  |  | BS-LSBAT-S240629-0135 | 70.702 | 70.33 | 70.32 | 70.33 | 70.28 | 70.33 | 70.28 | 21.19 | 21.18 | 21.12 | 21.1 |  | BS-LSBAT-S240629-0135 |  | 3.457 | 11.19 |  | 4.18 | 10.66 |  | 2.946 | 10.8 | 5.0327 |  | 3.59 | 10.57 | 파손
BS-LSBAT-S240629-0136 |  |  |  |  | BS-LSBAT-S240629-0136 | 70.744 | 70.26 | 70.26 | 70.33 | 70.31 | 70.33 | 70.26 | 21.31 | 21.19 | 21.14 | 21.11 |  | BS-LSBAT-S240629-0136 |  | 3.457 | 10.89 |  | 4.179 | 10.54 |  | 2.953 | 10.61 | 5.0287 |  | 3.59 | 10.41
BS-LSBAT-S240629-0137 |  |  |  |  | BS-LSBAT-S240629-0137 | 70.688 | 70.33 | 70.33 | 70.29 | 70.33 | 70.33 | 70.29 | 21.22 | 21.19 | 21.15 | 21.11 |  | BS-LSBAT-S240629-0137 |  | 3.457 | 10.79 |  | 4.18 | 10.48 |  | 2.937 | 10.46 | 5.0468 |  | 3.59 | 10.17
BS-LSBAT-S240629-0138 |  |  |  |  | BS-LSBAT-S240629-0138 | 70.744 | 70.32 | 70.33 | 70.4 | 70.3 | 70.4 | 70.3 | 21.22 | 21.16 | 21.14 | 21.11 |  | BS-LSBAT-S240629-0138 |  | 3.457 | 11.07 |  | 4.18 | 10.68 |  | 2.937 | 10.76 | 5.05 |  | 3.59 | 10.39 | S18-2
BS-LSBAT-S240629-0139 |  |  |  |  | BS-LSBAT-S240629-0139 | 70.767 | 70.39 | 70.41 | 70.41 | 71.41 | 71.41 | 70.39 | 21.32 | 21.15 | 21.15 | 21.13 |  | BS-LSBAT-S240629-0139 |  | 3.457 | 10.93 |  | 4.18 | 10.54 |  | 2.923 | 10.71 | 5.0623 |  | 3.59 | 10.45 | S10-3
BS-LSBAT-S240629-0140 |  |  |  |  | BS-LSBAT-S240629-0140 | 70.812 | 70.37 | 70.41 | 70.32 | 70.42 | 70.42 | 70.32 | 21.17 | 21.15 | 21.16 | 21.14 |  | BS-LSBAT-S240629-0140 |  | 3.457 | 10.79 |  | 4.181 | 10.57 |  | 2.947 | 10.86 | 5.0471 |  | 3.59 | 10.49
BS-LSBAT-S240629-0141 |  |  |  |  | BS-LSBAT-S240629-0141 | 70.713 | 70.31 | 70.38 | 70.43 | 70.38 | 70.43 | 70.31 | 21.19 | 21.18 | 21.12 | 21.1 |  | BS-LSBAT-S240629-0141 |  | 3.457 | 11.19 |  | 4.18 | 10.76 |  | 2.939 | 11.12 | 5.0437 |  | 3.59 | 10.64
BS-LSBAT-S240629-0142 |  |  |  |  | BS-LSBAT-S240629-0142 | 70.708 | 70.43 | 70.45 | 70.45 | 70.46 | 70.46 | 70.43 | 21.17 | 21.15 | 21.12 | 21.09 |  | BS-LSBAT-S240629-0142 |  | 3.457 | 11.19 |  | 4.182 | 10.5 |  | 2.945 | 10.76 | 5.0468 |  | 3.59 | 10.47
BS-LSBAT-S240629-0143 |  |  |  |  | BS-LSBAT-S240629-0143 | 70.709 | 70.45 | 70.44 | 70.44 | 70.45 | 70.45 | 70.44 | 21.19 | 21.17 | 21.13 | 21.12 |  | BS-LSBAT-S240629-0143 |  | 3.457 | 11.14 |  | 4.181 | 10.54 |  | 2.943 | 10.96 | 5.0515 |  | 3.59 | 10.66
BS-LSBAT-S240629-0144 |  |  |  |  | BS-LSBAT-S240629-0144 | 70.735 | 70.44 | 70.45 | 70.43 | 70.42 | 70.45 | 70.42 | 21.19 | 21.16 | 21.14 | 21.12 |  | BS-LSBAT-S240629-0144 |  | 3.457 | 11.06 |  | 4.18 | 10.56 |  | 2.939 | 10.72 | 5.0444 |  | 3.59 | 10.36
BS-LSBAT-S240629-0145 |  |  |  |  | BS-LSBAT-S240629-0145 | 70.728 | 70.41 | 70.4 | 70.38 | 70.4 | 70.41 | 70.38 | 21.18 | 21.17 | 21.12 | 21.1 |  | BS-LSBAT-S240629-0145 |  | 3.457 | 10.83 |  | 4.18 | 10.28 |  | 2.97 | 10.69 | 5.0105 |  | 3.59 | 10.36
BS-LSBAT-S240629-0146 |  |  |  |  | BS-LSBAT-S240629-0146 | 70.755 | 70.35 | 70.38 | 70.36 | 70.39 | 70.39 | 70.35 | 21.18 | 21.15 | 21.12 | 21.09 |  | BS-LSBAT-S240629-0146 |  | 3.457 | 10.96 |  | 4.18 | 10.43 |  | 2.95 | 10.89 | 5.035 |  | 3.59 | 10.57
BS-LSBAT-S240629-0147 |  |  |  |  | BS-LSBAT-S240629-0147 | 70.732 | 70.43 | 70.38 | 70.43 | 70.36 | 70.43 | 70.36 | 21.2 | 21.17 | 21.13 | 21.11 |  | BS-LSBAT-S240629-0147 |  | 3.457 | 10.95 |  | 4.18 | 10.31 |  | 2.95 | 10.76 | 5.0404 |  | 3.59 | 10.42
BS-LSBAT-S240629-0148 |  |  |  |  | BS-LSBAT-S240629-0148 | 70.702 | 70.46 | 70.45 | 70.44 | 70.44 | 70.46 | 70.44 | 21.29 | 21.16 | 21.13 | 21.1 |  | BS-LSBAT-S240629-0148 |  | 3.457 | 10.99 |  | 4.18 | 10.58 |  | 2.95 | 10.83 | 5.0358 |  | 3.59 | 10.47
BS-LSBAT-S240629-0149 |  |  |  |  | BS-LSBAT-S240629-0149 | 70.688 | 70.4 | 70.4 | 70.4 | 70.39 | 70.4 | 70.39 | 21.18 | 21.16 | 21.13 | 21.12 |  | BS-LSBAT-S240629-0149 |  | 3.457 | 11.11 |  | 4.18 | 10.61 |  | 2.97 | 10.78 | 5.0123 |  | 3.59 | 10.52
BS-LSBAT-S240629-0150 |  |  |  |  | BS-LSBAT-S240629-0150 | 70.744 | 70.41 | 70.41 | 70.41 | 70.39 | 70.41 | 70.39 | 21.19 | 21.16 | 21.12 | 21.11 |  | BS-LSBAT-S240629-0150 |  | 3.457 | 11.18 |  | 4.18 | 10.58 |  | 2.97 | 11.02 | 5.0197 |  | 3.59 | 10.77
BS-LSBAT-S240629-0151 |  |  |  |  | BS-LSBAT-S240629-0151 | 70.725 | 70.42 | 70.42 | 70.4 | 70.4 | 70.42 | 70.4 | 21.21 | 21.18 | 21.15 | 21.1 |  | BS-LSBAT-S240629-0151 |  | 3.457 | 10.97 |  | 4.18 | 10.5 |  | 2.96 | 10.68 | 5.0183 |  | 3.59 | 10.34
BS-LSBAT-S240629-0152 |  |  |  |  | BS-LSBAT-S240629-0152 | 70.729 | 70.46 | 70.41 | 70.4 | 70.4 | 70.46 | 70.4 | 21.2 | 21.17 | 21.12 | 21.09 |  | BS-LSBAT-S240629-0152 |  | 3.457 | 11.02 |  | 4.18 | 10.41 |  | 2.97 | 10.79 | 5.0126 |  | 3.59 | 10.49
BS-LSBAT-S240629-0153 |  |  |  |  | BS-LSBAT-S240629-0153 | 70.789 | 70.45 | 70.49 | 70.43 | 70.45 | 70.49 | 70.43 | 21.21 | 21.18 | 21.12 | 21.1 |  | BS-LSBAT-S240629-0153 |  | 3.457 | 11.34 |  | 4.18 | 10.53 |  | 2.96 | 10.93 | 5.0431 |  | 3.59 | 10.52
BS-LSBAT-S240629-0154 |  |  |  |  | BS-LSBAT-S240629-0154 | 70.723 | 70.42 | 70.43 | 70.38 | 70.39 | 70.43 | 70.38 | 21.19 | 21.17 | 21.13 | 21.12 |  | BS-LSBAT-S240629-0154 |  | 3.457 | 11.02 |  | 4.18 | 10.51 |  | 2.96 | 10.84 | 5.0259 |  | 3.59 | 10.28
BS-LSBAT-S240629-0155 |  |  |  |  | BS-LSBAT-S240629-0155 | 70.726 | 70.47 | 70.48 | 70.41 | 70.43 | 70.48 | 70.41 | 21.19 | 21.16 | 21.12 | 21.11 |  | BS-LSBAT-S240629-0155 |  | 3.457 | 10.96 |  | 4.18 | 10.65 |  | 2.94 | 10.84 | 5.0452 |  | 3.59 | 10.57
BS-LSBAT-S240629-0156 |  |  |  |  | BS-LSBAT-S240629-0156 | 70.71 | 70.43 | 70.44 | 70.46 | 70.4 | 70.46 | 70.4 | 21.26 | 21.2 | 21.15 | 21.11 |  | BS-LSBAT-S240629-0156 |  | 3.457 | 11.16 |  | 4.18 | 10.49 |  | 2.96 | 10.73 | 5.0186 |  | 3.59 | 10.43
BS-LSBAT-S240629-0157 |  |  |  |  | BS-LSBAT-S240629-0157 | 70.774 | 70.41 | 70.42 | 70.48 | 70.42 | 70.48 | 70.41 | 21.23 | 21.16 | 21.14 | 21.12 |  | BS-LSBAT-S240629-0157 |  | 3.457 | 11.03 |  | 4.18 | 10.34 |  | 2.96 | 10.56 | 5.0236 |  | 3.59 | 10.37
BS-LSBAT-S240629-0158 |  |  |  |  | BS-LSBAT-S240629-0158 | 70.733 | 70.45 | 70.47 | 70.42 | 70.4 | 70.47 | 70.4 | 21.17 | 21.15 | 21.15 | 21.13 |  | BS-LSBAT-S240629-0158 |  | 3.457 | 11.15 |  | 4.18 | 10.4 |  | 2.97 | 10.94 | 5.0163 |  | 3.59 | 10.51
BS-LSBAT-S240629-0159 |  |  |  |  | BS-LSBAT-S240629-0159 | 70.412 | 70.45 | 70.45 | 70.4 | 70.43 | 70.45 | 70.4 | 21.19 | 21.18 | 21.09 | 21.08 |  | BS-LSBAT-S240629-0159 |  | 3.457 | 11.49 |  | 4.18 | 10.69 |  | 2.98 | 11.05 | 5.0039 |  | 3.59 | 10.8 | S4-4
BS-LSBAT-S240629-0160 |  |  |  |  | BS-LSBAT-S240629-0160 | 70.718 | 70.37 | 70.38 | 70.4 | 70.38 | 70.4 | 70.37 | 21.22 | 21.18 | 21.14 | 21.12 |  | BS-LSBAT-S240629-0160 |  | 3.457 | 10.91 |  | 4.18 | 10.58 |  | 2.98 | 10.8 | 5.0088 |  | 3.59 | 10.49 | S4-5
BS-LSBAT-S240629-0161 |  |  |  |  | BS-LSBAT-S240629-0161 | 70.758 | 70.39 | 70.32 | 70.3 | 70.3 | 70.39 | 70.3 | 21.18 | 21.16 | 21.13 | 21.11 |  | BS-LSBAT-S240629-0161 |  | 3.457 | 11.06 |  | 4.18 | 10.55 |  | 2.97 | 10.65 | 5.0196 |  | 3.59 | 10.44
BS-LSBAT-S240629-0162 |  |  |  |  | BS-LSBAT-S240629-0162 | 70.672 | 70.45 | 70.47 | 70.44 | 70.43 | 70.47 | 70.43 | 21.18 | 21.16 | 21.1 | 21.09 |  | BS-LSBAT-S240629-0162 |  | 3.457 | 11.1 |  | 4.18 | 10.6 |  | 2.97 | 10.84 | 5.0176 |  | 3.59 | 10.48
BS-LSBAT-S240629-0163 |  |  |  |  | BS-LSBAT-S240629-0163 | 70.721 | 70.41 | 70.44 | 70.45 | 70.47 | 70.47 | 70.41 | 21.22 | 21.18 | 21.15 | 21.11 |  | BS-LSBAT-S240629-0163 |  | 3.457 | 11.17 |  | 4.18 | 10.43 |  | 2.97 | 10.74 | 5.0138 |  | 3.59 | 10.34
BS-LSBAT-S240629-0164 |  |  |  |  | BS-LSBAT-S240629-0164 | 70.515 | 70.5 | 70.48 | 70.48 | 70.44 | 70.5 | 70.44 | 21.21 | 21.17 | 21.13 | 21.12 |  | BS-LSBAT-S240629-0164 |  | 3.457 | 10.75 |  | 4.18 | 10.28 |  | 2.95 | 10.38 | 5.0289 |  | 3.59 | 10.16
BS-LSBAT-S240629-0165 |  |  |  |  | BS-LSBAT-S240629-0165 | 70.74 | 70.47 | 70.46 | 70.46 | 70.5 | 70.5 | 70.46 | 21.21 | 21.17 | 21.14 | 21.11 |  | BS-LSBAT-S240629-0165 |  | 3.457 | 11.27 |  | 4.18 | 10.54 |  | 2.96 | 10.63 | 5.0285 |  | 3.59 | 10.45
BS-LSBAT-S240629-0166 |  |  |  |  | BS-LSBAT-S240629-0166 | 70.649 | 70.48 | 70.45 | 70.47 | 70.51 | 70.51 | 70.45 | 21.22 | 21.17 | 21.11 | 21.1 |  | BS-LSBAT-S240629-0166 |  | 3.457 | 11.25 |  | 4.18 | 10.62 |  | 2.95 | 10.92 | 5.0358 |  | 3.59 | 10.56
BS-LSBAT-S240629-0167 |  |  |  |  | BS-LSBAT-S240629-0167 | 70.644 | 70.54 | 70.54 | 70.49 | 70.54 | 70.54 | 70.49 | 21.21 | 21.18 | 21.15 | 21.11 |  | BS-LSBAT-S240629-0167 |  | 3.457 | 10.9 |  | 4.18 | 10.52 |  | 2.95 | 10.65 | 5.04 |  | 3.59 | 10.26
BS-LSBAT-S240629-0168 |  |  |  |  | BS-LSBAT-S240629-0168 | 70.717 | 70.52 | 70.53 | 70.52 | 70.54 | 70.54 | 70.52 | 21.21 | 21.17 | 21.11 | 21.09 |  | BS-LSBAT-S240629-0168 |  | 3.457 | 11.13 |  | 4.18 | 10.55 |  | 2.96 | 10.88 | 5.031 |  | 3.59 | 10.45
BS-LSBAT-S240629-0169 |  |  |  |  | BS-LSBAT-S240629-0169 | 70.745 | 70.46 | 70.47 | 70.47 | 70.45 | 70.47 | 70.45 | 21.18 | 21.16 | 21.13 | 21.12 |  | BS-LSBAT-S240629-0169 |  | 3.457 | 11.09 |  | 4.18 | 10.57 |  | 2.97 | 10.89 | 5.0127 |  | 3.59 | 10.57
BS-LSBAT-S240629-0170 |  |  |  |  | BS-LSBAT-S240629-0170 | 70.692 | 70.44 | 70.49 | 70.48 | 70.45 | 70.49 | 70.44 | 21.22 | 21.18 | 21.14 | 21.09 |  | BS-LSBAT-S240629-0170 |  | 3.457 | 10.86 |  | 4.18 | 10.42 |  | 2.95 | 10.52 | 5.0281 |  | 3.59 | 10.44
BS-LSBAT-S240629-0171 |  |  |  |  | BS-LSBAT-S240629-0171 | 70.756 | 70.46 | 70.46 | 70.46 | 70.48 | 70.48 | 70.46 | 21.21 | 21.2 | 21.14 | 21.13 |  | BS-LSBAT-S240629-0171 |  | 3.457 | 11.11 |  | 4.18 | 10.69 |  | 2.96 | 10.8 | 5.0378 |  | 3.59 | 10.57
BS-LSBAT-S240629-0172 |  |  |  |  | BS-LSBAT-S240629-0172 | 70.691 | 70.46 | 70.46 | 70.44 | 70.44 | 70.46 | 70.44 | 21.19 | 21.16 | 21.14 | 21.11 |  | BS-LSBAT-S240629-0172 |  | 3.457 | 11 |  | 4.18 | 10.59 |  | 2.97 | 10.62 | 5.0281 |  | 3.59 | 10.5
BS-LSBAT-S240629-0173 |  |  |  |  | BS-LSBAT-S240629-0173 | 70.725 | 70.44 | 70.48 | 70.43 | 70.43 | 70.48 | 70.43 | 21.21 | 21.18 | 21.15 | 21.11 |  | BS-LSBAT-S240629-0173 |  | 3.457 | 11.19 |  | 4.18 | 10.55 |  | 2.97 | 10.78 | 5.0144 |  | 3.59 | 10.7
BS-LSBAT-S240629-0174 |  |  |  |  | BS-LSBAT-S240629-0174 | 70.717 | 70.48 | 70.47 | 70.48 | 70.47 | 70.48 | 70.47 | 21.2 | 21.16 | 21.14 | 21.11 |  | BS-LSBAT-S240629-0174 |  | 3.457 | 10.92 |  | 4.18 | 10.52 |  | 2.96 | 10.65 | 5.0247 |  | 3.59 | 10.36
BS-LSBAT-S240629-0175 |  |  |  |  | BS-LSBAT-S240629-0175 | 70.767 | 70.46 | 70.46 | 70.45 | 70.46 | 70.46 | 70.45 | 21.17 | 21.16 | 21.13 | 21.12 |  | BS-LSBAT-S240629-0175 |  | 3.457 | 11.22 |  | 4.18 | 10.43 |  | 2.97 | 10.78 | 5.0272 |  | 3.59 | 10.62
BS-LSBAT-S240629-0176 |  |  |  |  | BS-LSBAT-S240629-0176 | 70.723 | 70.45 | 70.45 | 70.49 | 70.46 | 70.49 | 70.45 | 21.2 | 21.16 | 21.13 | 21.11 |  | BS-LSBAT-S240629-0176 |  | 3.457 | 11.27 |  | 4.18 | 10.57 |  | 2.97 | 10.86 | 5.028 |  | 3.59 | 10.61
BS-LSBAT-S240629-0177 |  |  |  |  | BS-LSBAT-S240629-0177 | 70.755 | 70.4 | 70.4 | 70.42 | 70.41 | 70.42 | 70.4 | 21.19 | 21.16 | 21.13 | 21.12 |  | BS-LSBAT-S240629-0177 |  | 3.457 | 11.27 |  | 4.19 | 10.52 |  | 2.97 | 10.86 | 5.0351 |  | 3.59 | 10.6
BS-LSBAT-S240629-0178 |  |  |  |  | BS-LSBAT-S240629-0178 | 70.704 | 70.42 | 70.43 | 70.46 | 70.44 | 70.46 | 70.42 | 21.2 | 21.18 | 21.12 | 21.11 |  | BS-LSBAT-S240629-0178 |  | 3.457 | 11.19 |  | 4.18 | 10.58 |  | 2.97 | 10.86 | 5.0263 |  | 3.59 | 10.48
BS-LSBAT-S240629-0179 |  |  |  |  | BS-LSBAT-S240629-0179 | 70.728 | 70.45 | 70.47 | 70.46 | 70.49 | 70.49 | 70.45 | 21.19 | 21.17 | 21.15 | 21.14 |  | BS-LSBAT-S240629-0179 |  | 3.457 | 11.19 |  | 4.18 | 10.59 |  | 2.96 | 10.88 | 5.0301 |  | 3.59 | 10.63
BS-LSBAT-S240629-0180 |  |  |  |  | BS-LSBAT-S240629-0180 | 70.745 | 70.45 | 70.45 | 70.41 | 70.45 | 70.45 | 70.41 | 21.19 | 21.17 | 21.15 | 21.12 |  | BS-LSBAT-S240629-0180 |  | 3.457 | 11.13 |  | 4.18 | 10.56 |  | 2.96 | 10.81 | 5.0287 |  | 3.59 | 10.48
BS-LSBAT-S240629-0181 |  |  |  |  | BS-LSBAT-S240629-0181 | 70.692 | 70.49 | 70.48 | 70.45 | 70.46 | 70.49 | 70.45 | 21.22 | 21.19 | 21.14 | 21.11 |  | BS-LSBAT-S240629-0181 |  | 3.457 | 11.02 |  | 4.18 | 10.62 |  | 2.96 | 10.61 | 5.0275 |  | 3.59 | 10.47
BS-LSBAT-S240629-0182 |  |  |  |  | BS-LSBAT-S240629-0182 | 70.725 | 70.45 | 70.46 | 70.47 | 70.44 | 70.47 | 70.44 | 21.2 | 21.18 | 21.11 | 21.1 |  | BS-LSBAT-S240629-0182 |  | 3.457 | 11.32 |  | 4.18 | 10.65 |  | 2.96 | 11.07 | 5.0335 |  | 3.59 | 10.71
BS-LSBAT-S240629-0183 |  |  |  |  | BS-LSBAT-S240629-0183 | 70.656 | 70.45 | 70.44 | 70.45 | 70.44 | 70.45 | 70.44 | 21.21 | 21.17 | 21.13 | 21.11 |  | BS-LSBAT-S240629-0183 |  | 3.457 | 11.01 |  | 4.19 | 10.47 |  | 2.97 | 10.89 | 5.0222 |  | 3.59 | 10.65
BS-LSBAT-S240629-0184 |  |  |  |  | BS-LSBAT-S240629-0184 | 70.733 | 70.44 | 70.44 | 70.46 | 70.47 | 70.47 | 70.44 | 21.18 | 21.17 | 21.14 | 21.11 |  | BS-LSBAT-S240629-0184 |  | 3.457 | 11.12 |  | 4.18 | 10.48 |  | 2.97 | 10.69 | 5.0202 |  | 3.59 | 10.49
BS-LSBAT-S240629-0185 |  |  |  |  | BS-LSBAT-S240629-0185 | 70.685 | 70.45 | 70.43 | 70.49 | 70.46 | 70.49 | 70.43 | 21.23 | 21.17 | 21.15 | 21.11 |  | BS-LSBAT-S240629-0185 |  | 3.457 | 11.16 |  | 4.18 | 10.48 |  | 2.97 | 10.71 | 5.0171 |  | 3.59 | 10.48
BS-LSBAT-S240629-0186 |  |  |  |  | BS-LSBAT-S240629-0186 | 70.702 | 70.44 | 70.44 | 70.44 | 70.43 | 70.44 | 70.43 | 21.19 | 21.16 | 21.11 | 21.09 |  | BS-LSBAT-S240629-0186 |  | 3.456 | 11.14 |  | 4.18 | 10.48 |  | 2.97 | 11.01 | 5.0225 |  | 3.59 | 10.67
BS-LSBAT-S240629-0187 |  |  |  |  | BS-LSBAT-S240629-0187 | 70.679 | 70.45 | 70.45 | 70.45 | 70.45 | 70.45 | 70.45 | 21.19 | 21.17 | 21.13 | 21.1 |  | BS-LSBAT-S240629-0187 |  | 3.457 | 11.21 |  | 4.18 | 10.59 |  | 2.96 | 10.93 | 5.0337 |  | 3.59 | 10.66
BS-LSBAT-S240629-0188 |  |  |  |  | BS-LSBAT-S240629-0188 | 70.795 | 70.39 | 70.39 | 70.32 | 70.41 | 70.41 | 70.32 | 21.23 | 21.21 | 21.11 | 21.1 |  | BS-LSBAT-S240629-0188 |  | 3.457 | 11.26 |  | 4.18 | 10.64 |  | 2.97 | 11.01 | 5.0313 |  | 3.59 | 10.49
BS-LSBAT-S240629-0189 |  |  |  |  | BS-LSBAT-S240629-0189 | 70.41 | 70.51 | 70.49 | 70.49 | 70.46 | 70.51 | 70.46 | 21.2 | 21.18 | 21.14 | 21.12 |  | BS-LSBAT-S240629-0189 |  | 3.457 | 11.2 |  | 4.18 | 10.6 |  | 2.97 | 10.88 | 5.019 |  | 3.59 | 10.67
BS-LSBAT-S240629-0190 |  |  |  |  | BS-LSBAT-S240629-0190 | 70.691 | 70.43 | 70.44 | 70.42 | 70.47 | 70.47 | 70.42 | 21.2 | 21.18 | 21.14 | 21.11 |  | BS-LSBAT-S240629-0190 |  | 3.457 | 10.92 |  | 4.18 | 10.49 |  | 2.96 | 10.65 | 5.0254 |  | 3.59 | 10.62
BS-LSBAT-S240629-0191 |  |  |  |  | BS-LSBAT-S240629-0191 | 70.718 | 70.41 | 70.38 | 70.41 | 70.38 | 70.41 | 70.38 | 21.2 | 21.15 | 21.14 | 21.1 |  | BS-LSBAT-S240629-0191 |  | 3.457 | 11.03 |  | 4.18 | 10.5 |  | 2.96 | 10.54 | 5.0297 |  | 3.59 | 10.54
BS-LSBAT-S240629-0192 |  |  |  |  | BS-LSBAT-S240629-0192 | 70.693 | 70.39 | 70.43 | 70.45 | 70.5 | 70.5 | 70.39 | 21.17 | 21.16 | 21.11 | 21.1 |  | BS-LSBAT-S240629-0192 |  | 3.457 | 11.41 |  | 4.18 | 10.66 |  | 2.97 | 11.02 | 5.0154 |  | 3.59 | 10.73
BS-LSBAT-S240629-0193 |  |  |  |  | BS-LSBAT-S240629-0193 | 70.703 | 70.46 | 70.42 | 70.41 | 70.46 | 70.46 | 70.41 | 21.19 | 21.17 | 21.1 | 21.09 |  | BS-LSBAT-S240629-0193 |  | 3.457 | 11.27 |  | 4.18 | 10.62 |  | 2.97 | 11.1 | 5.0193 |  | 3.59 | 10.75
BS-LSBAT-S240629-0194 |  |  |  |  | BS-LSBAT-S240629-0194 | 70.702 | 70.51 | 70.52 | 70.56 | 70.53 | 70.56 | 70.51 | 21.25 | 21.17 | 21.12 | 21.1 |  | BS-LSBAT-S240629-0194 |  | 3.457 | 11.04 |  | 4.18 | 10.45 |  | 2.97 | 10.79 | 5.0297 |  | 3.59 | 10.51
BS-LSBAT-S240629-0195 |  |  |  |  | BS-LSBAT-S240629-0195 | 70.713 | 70.42 | 70.45 | 70.41 | 70.4 | 70.45 | 70.4 | 21.19 | 21.17 | 21.14 | 21.11 |  | BS-LSBAT-S240629-0195 |  | 3.457 | 11.23 |  | 4.18 | 10.73 |  | 2.97 | 10.96 | 5.0245 |  | 3.59 | 10.47
BS-LSBAT-S240629-0196 |  |  |  |  | BS-LSBAT-S240629-0196 | 70.705 | 70.48 | 70.41 | 70.41 | 70.41 | 70.48 | 70.41 | 21.22 | 21.2 | 21.15 | 21.13 |  | BS-LSBAT-S240629-0196 |  | 3.457 | 11.06 |  | 4.19 | 10.63 |  | 2.96 | 10.92 | 5.0436 |  | 3.59 | 10.5
BS-LSBAT-S240629-0197 |  |  |  |  | BS-LSBAT-S240629-0197 | 70.808 | 70.41 | 70.41 | 70.4 | 70.41 | 70.41 | 70.4 | 21.23 | 21.21 | 21.11 | 21.1 |  | BS-LSBAT-S240629-0197 |  | 3.457 | 11.13 |  | 4.18 | 10.68 |  | 2.96 | 11 | 5.0444 |  | 3.59 | 10.69
BS-LSBAT-S240629-0198 |  |  |  |  | BS-LSBAT-S240629-0198 | 70.769 | 70.43 | 70.42 | 70.43 | 70.44 | 70.44 | 70.42 | 21.18 | 21.16 | 21.15 | 21.13 |  | BS-LSBAT-S240629-0198 |  | 3.457 | 11.24 |  | 4.18 | 10.6 |  | 2.96 | 11 | 5.0467 |  | 3.59 | 10.59
BS-LSBAT-S240629-0199 |  |  |  |  | BS-LSBAT-S240629-0199 | 70.735 | 70.42 | 70.45 | 70.45 | 70.42 | 70.45 | 70.42 | 21.22 | 21.2 | 21.11 | 21.1 |  | BS-LSBAT-S240629-0199 |  | 3.457 | 11.16 |  | 4.18 | 10.63 |  | 2.96 | 10.87 | 5.0369 |  | 3.59 | 10.62
BS-LSBAT-S240629-0200 |  |  |  |  | BS-LSBAT-S240629-0200 | 70.7 | 70.47 | 70.48 | 70.45 | 70.49 | 70.49 | 70.45 | 21.19 | 21.17 | 21.13 | 21.1 |  | BS-LSBAT-S240629-0200 |  | 3.457 | 10.85 |  | 4.18 | 10.51 |  | 2.96 | 10.66 | 5.0374 |  | 3.59 | 10.35
BS-LSBAT-S240629-0201 |  |  |  |  | BS-LSBAT-S240629-0201 | 70.714 | 70.42 | 70.45 | 70.42 | 70.43 | 70.45 | 70.42 | 21.18 | 21.16 | 21.15 | 21.12 |  | BS-LSBAT-S240629-0201 |  | 3.457 | 11.04 |  | 4.19 | 10.72 |  | 2.97 | 10.74 | 5.0404 |  | 3.59 | 10.38
BS-LSBAT-S240629-0202 |  |  |  |  | BS-LSBAT-S240629-0202 | 70.755 | 70.4 | 70.41 | 70.44 | 70.4 | 70.44 | 70.4 | 21.22 | 21.16 | 21.15 | 21.1 |  | BS-LSBAT-S240629-0202 |  | 3.457 | 10.98 |  | 4.18 | 10.47 |  | 2.96 | 10.71 | 5.0386 |  | 3.59 | 10.33
BS-LSBAT-S240629-0203 |  |  |  |  | BS-LSBAT-S240629-0203 | 70.723 | 70.46 | 70.45 | 70.47 | 70.49 | 70.49 | 70.45 | 21.23 | 21.22 | 21.14 | 21.12 |  | BS-LSBAT-S240629-0203 |  | 3.457 | 11.18 |  | 4.18 | 10.75 |  | 2.96 | 10.98 | 5.0374 |  | 3.59 | 10.74
BS-LSBAT-S240629-0204 |  |  |  |  | BS-LSBAT-S240629-0204 | 70.436 | 70.45 | 70.48 | 70.49 | 70.48 | 70.49 | 70.45 | 21.2 | 21.18 | 21.13 | 21.09 |  | BS-LSBAT-S240629-0204 |  | 3.457 | 10.98 |  | 4.18 | 10.61 |  | 2.96 | 10.82 | 5.0258 |  | 3.59 | 10.49
BS-LSBAT-S240629-0205 |  |  |  |  | BS-LSBAT-S240629-0205 | 70.734 | 70.41 | 70.46 | 70.45 | 70.46 | 70.46 | 70.41 | 21.17 | 21.15 | 21.12 | 21.11 |  | BS-LSBAT-S240629-0205 |  | 3.457 | 11.28 |  | 4.18 | 10.68 |  | 2.97 | 11.08 | 5.027 |  | 3.59 | 10.68
BS-LSBAT-S240629-0206 |  |  |  |  | BS-LSBAT-S240629-0206 | 70.63 | 70.45 | 70.47 | 70.43 | 70.45 | 70.47 | 70.43 | 21.23 | 21.19 | 21.11 | 21.1 |  | BS-LSBAT-S240629-0206 |  | 3.457 | 11.1 |  | 4.18 | 10.68 |  | 2.96 | 10.89 | 5.0243 |  | 3.59 | 10.6
BS-LSBAT-S240629-0207 |  |  |  |  | BS-LSBAT-S240629-0207 | 70.735 | 70.31 | 70.33 | 70.3 | 70.34 | 70.34 | 70.3 | 21.22 | 21.2 | 21.1 | 21.09 |  | BS-LSBAT-S240629-0207 |  | 3.457 | 11.19 |  | 4.18 | 10.67 |  | 2.96 | 10.92 | 5.0377 |  | 3.59 | 10.66
BS-LSBAT-S240629-0208 |  |  |  |  | BS-LSBAT-S240629-0208 | 70.705 | 70.31 | 70.32 | 70.31 | 70.33 | 70.33 | 70.31 | 21.2 | 21.17 | 21.14 | 21.12 |  | BS-LSBAT-S240629-0208 |  | 3.457 | 11.12 |  | 4.18 | 10.47 |  | 2.97 | 10.69 | 5.0239 |  | 3.59 | 10.49
BS-LSBAT-S240629-0209 |  |  |  |  | BS-LSBAT-S240629-0209 | 70.68 | 70.35 | 70.32 | 70.33 | 70.32 | 70.35 | 70.32 | 21.2 | 21.17 | 21.12 | 21.11 |  | BS-LSBAT-S240629-0209 |  | 3.457 | 11.01 |  | 4.18 | 10.61 |  | 2.97 | 10.78 | 5.024 |  | 3.59 | 10.55
BS-LSBAT-S240629-0210 |  |  |  |  | BS-LSBAT-S240629-0210 | 70.721 | 70.34 | 70.32 | 70.33 | 70.34 | 70.34 | 70.32 | 21.19 | 21.16 | 21.14 | 21.11 |  | BS-LSBAT-S240629-0210 |  | 3.457 | 10.92 |  | 4.18 | 10.48 |  | 2.94 | 10.69 | 5.0501 |  | 3.59 | 10.37
BS-LSBAT-S240629-0211 |  |  |  |  | BS-LSBAT-S240629-0211 | 70.374 | 70.3 | 70.37 | 70.37 | 70.37 | 70.37 | 70.3 | 21.19 | 21.17 | 21.14 | 21.12 |  | BS-LSBAT-S240629-0211 |  | 3.457 | 11.19 |  | 4.18 | 10.76 |  | 2.96 | 10.8 | 5.0348 |  | 3.59 | 10.65
BS-LSBAT-S240629-0212 |  |  |  |  | BS-LSBAT-S240629-0212 | 70.681 | 70.73 | 70.45 | 70.34 | 70.35 | 70.73 | 70.34 | 21.2 | 21.18 | 21.14 | 21.13 |  | BS-LSBAT-S240629-0212 |  | 3.457 | 11.36 |  | 4.18 | 10.5 |  | 2.97 | 11.06 | 5.0203 |  | 3.59 | 10.64
BS-LSBAT-S240629-0213 |  |  |  |  | BS-LSBAT-S240629-0213 | 70.385 | 70.38 | 70.38 | 70.34 | 70.35 | 70.38 | 70.34 | 21.2 | 21.19 | 21.11 | 21.1 |  | BS-LSBAT-S240629-0213 |  | 3.457 | 11.22 |  | 4.18 | 10.55 |  | 2.97 | 10.87 | 5.019 |  | 3.59 | 10.48
BS-LSBAT-S240629-0214 |  |  |  |  | BS-LSBAT-S240629-0214 | 70.584 | 70.31 | 70.32 | 70.33 | 70.3 | 70.33 | 70.3 | 21.25 | 21.18 | 21.13 | 21.1 |  | BS-LSBAT-S240629-0214 |  | 3.457 | 11.13 |  | 4.18 | 10.56 |  | 2.97 | 10.82 | 5.0269 |  | 3.59 | 10.34 | S18-3
BS-LSBAT-S240629-0215 | 옆면 래핑 스크래치 |  |  |  | BS-LSBAT-S240629-0215 | 70.785 | 70.31 | 70.34 | 70.33 | 70.3 | 70.34 | 70.3 | 21.22 | 21.2 | 21.16 | 21.15 |  | BS-LSBAT-S240629-0215 |  | 3.457 | 11.22 |  | 4.18 | 10.67 |  | 2.96 | 10.88 | 5.0292 |  | 3.59 | 10.61
BS-LSBAT-S240629-0216 |  |  |  |  | BS-LSBAT-S240629-0216 | 70.695 | 70.3 | 70.32 | 70.33 | 70.34 | 70.34 | 70.3 | 21.29 | 21.21 | 21.15 | 21.1 |  | BS-LSBAT-S240629-0216 |  | 3.457 | 11.18 |  | 4.18 | 10.54 |  | 2.96 | 10.73 | 5.0337 |  | 3.59 | 10.5
BS-LSBAT-S240629-0217 |  |  |  |  | BS-LSBAT-S240629-0217 | 70.736 | 70.45 | 70.35 | 70.34 | 70.36 | 70.45 | 70.34 | 21.19 | 21.16 | 21.13 | 21.12 |  | BS-LSBAT-S240629-0217 |  | 3.457 | 11.15 |  | 4.17 | 10.99 |  | 2.96 | 10.96 | 5.0499 |  | 3.59 | 10.79
BS-LSBAT-S240629-0218 |  |  |  |  | BS-LSBAT-S240629-0218 | 70.697 | 70.33 | 70.33 | 70.33 | 70.36 | 70.35 | 70.33 | 21.2 | 21.19 | 21.13 | 21.11 |  | BS-LSBAT-S240629-0218 |  | 3.457 | 11.1 |  | 4.17 | 10.75 |  | 2.96 | 10.95 | 5.0471 |  | 3.59 | 10.8
BS-LSBAT-S240629-0219 |  |  |  |  | BS-LSBAT-S240629-0219 | 70.67 | 70.35 | 70.33 | 70.33 | 70.35 | 70.35 | 70.33 | 21.17 | 21.16 | 21.14 | 21.13 |  | BS-LSBAT-S240629-0219 |  | 3.457 | 11.02 |  | 4.17 | 10.75 |  | 2.96 | 10.93 | 5.0424 |  | 3.58 | 10.77
BS-LSBAT-S240629-0220 |  |  |  |  | BS-LSBAT-S240629-0220 | 70.706 | 70.4 | 70.37 | 70.39 | 70.38 | 70.4 | 70.37 | 21.2 | 21.18 | 21.16 | 21.12 |  | BS-LSBAT-S240629-0220 |  | 3.457 | 10.97 |  | 4.17 | 10.71 |  | 2.94 | 10.63 | 5.0655 |  | 3.59 | 10.58 | S10-4
BS-LSBAT-S240629-0221 |  |  |  |  | BS-LSBAT-S240629-0221 | 70.782 | 70.34 | 70.35 | 70.32 | 70.31 | 70.35 | 70.31 | 21.16 | 21.15 | 21.16 | 21.14 |  | BS-LSBAT-S240629-0221 |  | 3.457 | 10.98 |  | 4.17 | 10.85 |  | 2.95 | 11 | 5.0704 |  | 3.59 | 10.75
BS-LSBAT-S240629-0222 |  |  |  |  | BS-LSBAT-S240629-0222 | 70.664 | 70.36 | 70.32 | 70.34 | 70.36 | 70.36 | 70.32 | 21.2 | 21.19 | 21.13 | 21.11 |  | BS-LSBAT-S240629-0222 |  | 3.457 | 11.12 |  | 4.17 | 10.92 |  | 2.96 | 11.21 | 5.0431 |  | 3.58 | 10.91
BS-LSBAT-S240629-0223 |  |  |  |  | BS-LSBAT-S240629-0223 | 70.534 | 70.37 | 70.38 | 70.38 | 70.36 | 70.38 | 70.36 | 21.22 | 21.21 | 21.12 | 21.09 |  | BS-LSBAT-S240629-0223 |  | 3.457 | 11.11 |  | 4.17 | 10.87 |  | 2.94 | 10.96 | 5.0718 |  | 3.59 | 10.83
BS-LSBAT-S240629-0224 |  |  |  |  | BS-LSBAT-S240629-0224 | 70.75 | 70.34 | 70.39 | 70.33 | 70.4 | 70.4 | 70.33 | 21.18 | 21.16 | 21.1 | 21.09 |  | BS-LSBAT-S240629-0224 |  | 3.457 | 10.97 |  | 4.17 | 10.67 |  | 2.96 | 10.81 | 5.0597 |  | 3.59 | 10.7 | S10-5
BS-LSBAT-S240629-0225 |  |  |  |  | BS-LSBAT-S240629-0225 | 70.675 | 70.4 | 70.34 | 70.39 | 70.44 | 70.44 | 70.34 | 21.21 | 21.2 | 21.13 | 21.11 |  | BS-LSBAT-S240629-0225 |  | 3.457 | 11.29 |  | 4.17 | 10.82 |  | 2.96 | 10.95 | 5.0531 |  | 3.59 | 10.87
BS-LSBAT-S240629-0226 |  |  |  |  | BS-LSBAT-S240629-0226 | 70.673 | 70.34 | 70.31 | 70.36 | 70.34 | 70.36 | 70.31 | 21.21 | 21.19 | 21.13 | 21.12 |  | BS-LSBAT-S240629-0226 |  | 3.457 | 11 |  | 4.17 | 10.9 |  | 2.95 | 10.82 | 5.0573 |  | 3.59 | 10.53 | S10-6
BS-LSBAT-S240629-0227 |  |  |  |  | BS-LSBAT-S240629-0227 | 70.645 | 70.47 | 70.47 | 70.36 | 70.5 | 70.5 | 70.36 | 21.17 | 21.15 | 21.15 | 21.13 |  | BS-LSBAT-S240629-0227 |  | 3.457 | 11.33 |  | 4.17 | 10.93 |  | 2.94 | 11.04 | 5.0685 |  | 3.59 | 10.87
BS-LSBAT-S240629-0228 |  |  |  |  | BS-LSBAT-S240629-0228 | 70.674 | 70.37 | 70.4 | 70.42 | 70.39 | 70.42 | 70.37 | 21.21 | 21.19 | 21.13 | 21.11 |  | BS-LSBAT-S240629-0228 |  | 3.457 | 11.5 |  | 4.17 | 10.84 |  | 2.96 | 11.09 | 5.052 |  | 3.59 | 10.88
BS-LSBAT-S240629-0229 |  |  |  |  | BS-LSBAT-S240629-0229 | 70.762 | 70.39 | 70.35 | 70.34 | 70.38 | 70.39 | 70.34 | 21.2 | 21.17 | 21.11 | 21.1 |  | BS-LSBAT-S240629-0229 |  | 3.457 | 11.04 |  | 4.18 | 10.9 |  | 2.94 | 10.98 | 5.0766 |  | 3.59 | 10.79
BS-LSBAT-S240629-0230 |  |  |  |  | BS-LSBAT-S240629-0230 | 70.715 | 70.38 | 70.38 | 70.38 | 70.35 | 70.38 | 70.35 | 21.21 | 21.19 | 21.14 | 21.13 |  | BS-LSBAT-S240629-0230 |  | 3.457 | 11.21 |  | 4.18 | 10.76 |  | 2.94 | 10.98 | 5.0668 |  | 3.59 | 10.89
BS-LSBAT-S240629-0231 |  |  |  |  | BS-LSBAT-S240629-0231 | 70.706 | 70.38 | 70.35 | 70.33 | 70.32 | 70.38 | 70.32 | 21.22 | 21.2 | 21.15 | 21.11 |  | BS-LSBAT-S240629-0231 |  | 3.457 | 11.23 |  | 4.17 | 11 |  | 2.94 | 11.16 | 5.0693 |  | 3.59 | 11.05
BS-LSBAT-S240629-0232 |  |  |  |  | BS-LSBAT-S240629-0232 | 70.787 | 70.4 | 70.38 | 70.39 | 70.38 | 70.4 | 70.38 | 21.2 | 21.18 | 21.13 | 21.12 |  | BS-LSBAT-S240629-0232 |  | 3.457 | 11.27 |  | 4.17 | 10.89 |  | 2.96 | 11.11 | 5.0542 |  | 3.59 | 10.85
BS-LSBAT-S240629-0233 |  |  |  |  | BS-LSBAT-S240629-0233 | 70.717 | 70.38 | 70.37 | 70.35 | 70.36 | 70.38 | 70.35 | 21.21 | 21.2 | 21.12 | 21.11 |  | BS-LSBAT-S240629-0233 |  | 3.457 | 11.21 |  | 4.17 | 10.87 |  | 2.95 | 11.15 | 5.0607 |  | 3.59 | 10.72
BS-LSBAT-S240629-0234 |  |  |  |  | BS-LSBAT-S240629-0234 | 70.724 | 70.39 | 70.39 | 70.35 | 70.35 | 70.39 | 70.35 | 21.2 | 21.19 | 21.12 | 21.11 |  | BS-LSBAT-S240629-0234 |  | 3.457 | 11.09 |  | 4.17 | 10.79 |  | 2.95 | 10.92 | 5.058 |  | 3.59 | 10.73 | S10-7
BS-LSBAT-S240629-0235 |  |  |  |  | BS-LSBAT-S240629-0235 | 70.732 | 70.34 | 70.39 | 70.37 | 70.36 | 70.39 | 70.34 | 21.22 | 21.21 | 21.15 | 21.14 |  | BS-LSBAT-S240629-0235 |  | 3.457 | 11.22 |  | 4.18 | 10.81 |  | 2.94 | 10.99 | 5.061 |  | 3.59 | 10.86
BS-LSBAT-S240629-0236 |  |  |  |  | BS-LSBAT-S240629-0236 | 70.717 | 70.32 | 70.33 | 70.37 | 70.36 | 70.37 | 70.32 | 21.17 | 21.16 | 21.13 | 21.1 |  | BS-LSBAT-S240629-0236 |  | 3.457 | 11.39 |  | 4.18 | 10.9 |  | 2.95 | 11.05 | 5.0524 |  | 3.59 | 10.93
BS-LSBAT-S240629-0237 |  |  |  |  | BS-LSBAT-S240629-0237 | 70.754 | 70.31 | 70.35 | 70.34 | 70.36 | 70.36 | 70.31 | 21.23 | 21.22 | 21.15 | 21.14 |  | BS-LSBAT-S240629-0237 |  | 3.457 | 11.25 |  | 4.17 | 10.96 |  | 2.94 | 11.1 | 5.0761 |  | 3.59 | 10.77
BS-LSBAT-S240629-0238 |  |  |  |  | BS-LSBAT-S240629-0238 | 70.66 | 70.34 | 70.33 | 70.32 | 70.36 | 70.36 | 70.32 | 21.24 | 21.22 | 21.12 | 21.11 |  | BS-LSBAT-S240629-0238 |  | 3.457 | 10.97 |  | 4.18 | 10.84 |  | 2.95 | 10.92 | 5.0495 |  | 3.59 | 10.69
BS-LSBAT-S240629-0239 |  |  |  |  | BS-LSBAT-S240629-0239 | 70.665 | 70.37 | 70.37 | 70.39 | 70.39 | 70.39 | 70.37 | 21.2 | 21.18 | 21.13 | 21.12 |  | BS-LSBAT-S240629-0239 |  | 3.457 | 11.14 |  | 4.17 | 10.87 |  | 2.96 | 11.03 | 5.0471 |  | 3.59 | 10.82
BS-LSBAT-S240629-0240 |  |  |  |  | BS-LSBAT-S240629-0240 | 70.74 | 70.39 | 70.32 | 70.35 | 70.32 | 70.39 | 70.32 | 21.2 | 21.18 | 21.15 | 21.14 |  | BS-LSBAT-S240629-0240 |  | 3.457 | 11.03 |  | 4.17 | 10.81 |  | 2.96 | 10.87 | 5.0522 |  | 3.59 | 10.68 | S10-8
BS-LSBAT-S240629-0241 |  |  |  |  | BS-LSBAT-S240629-0241 | 70.745 | 70.38 | 70.38 | 70.37 | 70.37 | 70.38 | 70.37 | 21.2 | 21.19 | 21.11 | 21.1 |  | BS-LSBAT-S240629-0241 |  | 3.457 | 11.24 |  | 4.18 | 10.77 |  | 2.92 | 10.8 | 5.0425 |  | 3.59 | 10.63
BS-LSBAT-S240629-0242 |  |  |  |  | BS-LSBAT-S240629-0242 | 70.692 | 70.4 | 70.33 | 70.33 | 70.32 | 70.4 | 70.32 | 21.22 | 21.17 | 21.11 | 21.1 |  | BS-LSBAT-S240629-0242 |  | 3.457 | 11.31 |  | 4.18 | 10.76 |  | 2.92 | 11.02 | 5.0371 |  | 3.59 | 10.69
BS-LSBAT-S240629-0243 |  |  |  |  | BS-LSBAT-S240629-0243 | 70.547 | 70.36 | 70.35 | 70.32 | 70.31 | 70.36 | 70.31 | 21.18 | 21.17 | 21.12 | 21.1 |  | BS-LSBAT-S240629-0243 |  | 3.457 | 10.81 |  | 4.18 | 10.66 |  | 2.91 | 10.73 | 5.0334 |  | 3.59 | 10.53 | S18-8
BS-LSBAT-S240629-0244 |  |  |  |  | BS-LSBAT-S240629-0244 | 70.732 | 70.32 | 70.35 | 70.36 | 70.37 | 70.37 | 70.32 | 21.22 | 21.17 | 21.15 | 21.12 |  | BS-LSBAT-S240629-0244 |  | 3.457 | 11.07 |  | 4.18 | 10.64 |  | 2.92 | 10.69 | 5.04 |  | 3.59 | 10.5
BS-LSBAT-S240629-0245 |  |  |  |  | BS-LSBAT-S240629-0245 | 70.73 | 70.34 | 70.35 | 70.4 | 70.42 | 70.42 | 70.34 | 21.22 | 21.18 | 21.15 | 21.12 |  | BS-LSBAT-S240629-0245 |  | 3.457 | 11.16 |  | 4.18 | 10.71 |  | 2.92 | 10.78 | 5.035 |  | 3.59 | 10.58
BS-LSBAT-S240629-0246 |  |  |  |  | BS-LSBAT-S240629-0246 | 70.693 | 70.33 | 70.34 | 70.34 | 70.34 | 70.34 | 70.33 | 21.31 | 21.19 | 21.14 | 21.12 |  | BS-LSBAT-S240629-0246 |  | 3.457 | 10.94 |  | 4.18 | 10.67 |  | 2.91 | 10.74 | 5.044 |  | 3.59 | 10.48
BS-LSBAT-S240629-0247 |  |  |  |  | BS-LSBAT-S240629-0247 | 70.693 | 70.38 | 70.44 | 70.35 | 70.38 | 70.44 | 70.35 | 21.2 | 21.19 | 21.14 | 21.13 |  | BS-LSBAT-S240629-0247 |  | 3.457 | 11.04 |  | 4.18 | 10.71 |  | 2.91 | 10.8 | 5.0335 |  | 3.59 | 10.46 | S18-4
BS-LSBAT-S240629-0248 |  |  |  |  | BS-LSBAT-S240629-0248 | 70.743 | 70.34 | 70.35 | 70.35 | 70.38 | 70.38 | 70.34 | 21.23 | 21.18 | 21.16 | 21.1 |  | BS-LSBAT-S240629-0248 |  | 3.457 | 11.19 |  | 4.18 | 10.69 |  | 2.92 | 10.63 | 5.0399 |  | 3.59 | 10.47 | S18-5
BS-LSBAT-S240629-0249 |  |  |  |  | BS-LSBAT-S240629-0249 | 70.703 | 70.43 | 70.45 | 70.4 | 70.4 | 70.45 | 70.4 | 21.19 | 21.16 | 21.14 | 21.09 |  | BS-LSBAT-S240629-0249 |  | 3.457 | 10.93 |  | 4.18 | 10.66 |  | 2.9 | 10.65 | 5.0313 |  | 3.59 | 10.54
BS-LSBAT-S240629-0250 |  |  |  |  | BS-LSBAT-S240629-0250 | 70.439 | 70.35 | 70.35 | 70.35 | 70.35 | 70.35 | 70.35 | 21.18 | 21.17 | 21.13 | 21.12 |  | BS-LSBAT-S240629-0250 |  | 3.457 | 11.14 |  | 4.18 | 10.68 |  | 2.91 | 10.91 | 5.036 |  | 3.59 | 10.78
BS-LSBAT-S240629-0251 |  |  |  |  | BS-LSBAT-S240629-0251 | 70.716 | 70.39 | 70.39 | 70.39 | 70.36 | 70.39 | 70.36 | 21.22 | 21.19 | 21.12 | 21.11 |  | BS-LSBAT-S240629-0251 |  | 3.457 | 11.23 |  | 4.18 | 10.64 |  | 2.9 | 10.95 | 5.0439 |  | 3.59 | 10.65
BS-LSBAT-S240629-0252 |  |  |  |  | BS-LSBAT-S240629-0252 | 70.69 | 70.36 | 70.36 | 70.37 | 70.37 | 70.37 | 70.36 | 21.21 | 21.2 | 21.14 | 21.13 |  | BS-LSBAT-S240629-0252 |  | 3.457 | 11.28 |  | 4.18 | 10.69 |  | 2.92 | 10.93 | 5.0444 |  | 3.59 | 10.48
BS-LSBAT-S240629-0253 |  |  |  |  | BS-LSBAT-S240629-0253 | 70.693 | 70.38 | 70.37 | 70.37 | 70.37 | 70.38 | 70.37 | 21.2 | 21.18 | 21.14 | 21.13 |  | BS-LSBAT-S240629-0253 |  | 3.457 | 11.04 |  | 4.18 | 10.68 |  | 2.91 | 10.71 | 5.0595 |  | 3.59 | 10.59 | S11-1
BS-LSBAT-S240629-0254 |  |  |  |  | BS-LSBAT-S240629-0254 | 70.73 | 70.36 | 70.31 | 70.35 | 70.35 | 70.36 | 70.31 | 21.19 | 21.18 | 21.13 | 21.12 |  | BS-LSBAT-S240629-0254 |  | 3.457 | 11.07 |  | 4.18 | 10.77 |  | 2.91 | 10.95 | 5.054 |  | 3.59 | 10.6 | S11-2
BS-LSBAT-S240629-0255 |  |  |  |  | BS-LSBAT-S240629-0255 | 70.68 | 70.38 | 70.38 | 70.38 | 70.4 | 70.4 | 70.38 | 21.2 | 21.16 | 21.15 | 21.13 |  | BS-LSBAT-S240629-0255 |  | 3.457 | 11.16 |  | 4.18 | 10.72 |  | 2.92 | 10.89 | 5.0243 |  | 3.59 | 10.68 | S18-6
BS-LSBAT-S240629-0256 |  |  |  |  | BS-LSBAT-S240629-0256 | 70.755 | 70.42 | 70.39 | 70.38 | 70.42 | 70.42 | 70.38 | 21.22 | 21.21 | 21.14 | 21.13 |  | BS-LSBAT-S240629-0256 |  | 3.457 | 10.96 |  | 4.18 | 10.63 |  | 2.91 | 10.65 | 5.0314 |  | 3.59 | 10.52
BS-LSBAT-S240629-0257 |  |  |  |  | BS-LSBAT-S240629-0257 | 70.732 | 70.38 | 70.41 | 70.39 | 70.41 | 70.41 | 70.38 | 21.21 | 21.2 | 21.13 | 21.11 |  | BS-LSBAT-S240629-0257 |  | 3.457 | 11.06 |  | 4.18 | 10.59 |  | 2.92 | 10.84 | 5.0368 |  | 3.59 | 10.62
BS-LSBAT-S240629-0258 |  |  |  |  | BS-LSBAT-S240629-0258 | 70.704 | 70.34 | 70.36 | 70.39 | 70.37 | 70.39 | 70.34 | 21.21 | 21.2 | 21.13 | 21.12 |  | BS-LSBAT-S240629-0258 |  | 3.457 | 10.98 |  | 4.18 | 10.64 |  | 2.92 | 10.66 | 5.0401 |  | 3.59 | 10.4
BS-LSBAT-S240629-0259 |  | 음극 약간 흠집 |  |  | BS-LSBAT-S240629-0259 | 70.727 | 70.37 | 70.47 | 70.38 | 70.36 | 70.47 | 70.36 | 21.17 | 21.14 | 21.15 | 21.14 |  | BS-LSBAT-S240629-0259 |  | 3.457 | 11.05 |  | 4.18 | 10.64 |  | 2.9 | 10.77 | 5.0584 |  | 3.59 | 10.55 | S11-3
BS-LSBAT-S240629-0260 |  |  |  |  | BS-LSBAT-S240629-0260 | 70.738 | 70.37 | 70.36 | 70.38 | 70.4 | 70.4 | 70.36 | 21.18 | 21.17 | 21.15 | 21.13 |  | BS-LSBAT-S240629-0260 |  | 3.457 | 11.05 |  | 4.18 | 10.68 |  | 2.92 | 10.82 | 5.0419 |  | 3.59 | 10.49
BS-LSBAT-S240629-0261 |  |  |  |  | BS-LSBAT-S240629-0261 | 70.623 | 70.33 | 70.35 | 70.37 | 70.37 | 70.37 | 70.33 | 21.2 | 21.19 | 21.12 | 21.11 |  | BS-LSBAT-S240629-0261 |  | 3.46 | 11.55 |  | 4.18 | 10.68 |  | 2.92 | 10.76 | 5.0392 |  | 3.59 | 10.66
BS-LSBAT-S240629-0262 |  |  |  |  | BS-LSBAT-S240629-0262 | 70.641 | 70.43 | 70.27 | 70.32 | 70.37 | 70.43 | 70.27 | 21.21 | 21.19 | 21.14 | 21.13 |  | BS-LSBAT-S240629-0262 |  | 3.46 | 11.68 |  | 4.18 | 10.57 |  | 2.92 | 10.78 | 5.0391 |  | 3.59 | 10.59
BS-LSBAT-S240629-0263 |  |  |  |  | BS-LSBAT-S240629-0263 | 70.655 | 70.24 | 70.42 | 70.26 | 70.27 | 70.42 | 70.24 | 21.24 | 21.23 | 21.15 | 21.14 |  | BS-LSBAT-S240629-0263 |  | 3.46 | 11.45 |  | 4.18 | 10.73 |  | 2.9 | 10.82 | 5.0671 |  | 3.59 | 10.45 | S11-4
BS-LSBAT-S240629-0264 |  |  |  |  | BS-LSBAT-S240629-0264 | 70.668 | 70.36 | 70.43 | 70.46 | 70.46 | 70.46 | 70.36 | 21.21 | 21.2 | 21.13 | 21.11 |  | BS-LSBAT-S240629-0264 |  | 3.46 | 11.52 |  | 4.18 | 10.52 |  | 2.9 | 10.58 | 5.0267 |  | 3.59 | 10.58
BS-LSBAT-S240629-0265 |  |  |  |  | BS-LSBAT-S240629-0265 | 70.521 | 70.22 | 70.23 | 70.26 | 70.27 | 70.27 | 70.22 | 21.2 | 21.18 | 21.12 | 21.11 |  | BS-LSBAT-S240629-0265 |  | 3.46 | 12.04 |  | 4.18 | 10.5 |  | 2.92 | 10.99 | 5.0206 |  | 3.58 | 10.46
BS-LSBAT-S240629-0266 | 옆면 흠집 |  |  |  | BS-LSBAT-S240629-0266 | 70.655 | 70.23 | 70.28 | 70.28 | 70.28 | 70.28 | 70.23 | 21.2 | 21.18 | 21.15 | 21.14 |  | BS-LSBAT-S240629-0266 |  | 3.46 | 11.49 |  | 4.18 | 10.63 |  | 2.91 | 10.69 | 5.0513 |  | 3.59 | 10.45
BS-LSBAT-S240629-0267 |  |  |  |  | BS-LSBAT-S240629-0267 | 70.668 | 70.38 | 70.33 | 70.37 | 70.27 | 70.38 | 70.27 | 21.21 | 21.19 | 21.11 | 21.1 |  | BS-LSBAT-S240629-0267 |  | 3.46 | 11.8 |  | 4.18 | 10.56 |  | 2.92 | 10.8 | 5.0348 |  | 3.58 | 10.57
BS-LSBAT-S240629-0268 |  |  |  |  | BS-LSBAT-S240629-0268 | 70.707 | 70.29 | 70.34 | 70.36 | 70.24 | 70.36 | 70.24 | 21.23 | 21.22 | 21.1 | 21.09 |  | BS-LSBAT-S240629-0268 |  | 3.46 | 11.78 |  | 4.18 | 10.56 |  | 2.91 | 10.83 | 5.0422 |  | 3.59 | 10.58
BS-LSBAT-S240629-0269 |  |  |  |  | BS-LSBAT-S240629-0269 | 70.658 | 70.33 | 70.34 | 70.33 | 70.28 | 70.34 | 70.28 | 21.17 | 21.16 | 21.1 | 21.09 |  | BS-LSBAT-S240629-0269 |  | 3.46 | 11.77 |  | 4.18 | 10.77 |  | 2.92 | 10.89 | 5.0384 |  | 3.59 | 10.59
BS-LSBAT-S240629-0270 |  |  |  |  | BS-LSBAT-S240629-0270 | 70.516 | 70.36 | 70.35 | 70.38 | 70.38 | 70.38 | 70.35 | 21.23 | 21.22 | 21.16 | 21.14 |  | BS-LSBAT-S240629-0270 |  | 3.46 | 11.68 |  | 4.18 | 10.4 |  | 2.92 | 10.67 | 5.0262 |  | 3.58 | 10.43
BS-LSBAT-S240629-0271 |  |  |  |  | BS-LSBAT-S240629-0271 | 70.717 | 70.39 | 70.42 | 70.25 | 70.31 | 70.42 | 70.25 | 21.22 | 21.2 | 21.15 | 21.13 |  | BS-LSBAT-S240629-0271 |  | 3.46 | 11.53 |  | 4.18 | 10.63 |  | 2.92 | 10.77 | 5.0441 |  | 3.58 | 10.53
BS-LSBAT-S240629-0272 |  |  |  |  | BS-LSBAT-S240629-0272 | 70.631 | 70.35 | 70.42 | 70.42 | 70.43 | 70.43 | 70.35 | 21.2 | 21.17 | 21.11 | 21.1 |  | BS-LSBAT-S240629-0272 |  | 3.46 | 11.63 |  | 4.18 | 10.74 |  | 2.92 | 10.74 | 5.0434 |  | 3.59 | 10.51
BS-LSBAT-S240629-0273 |  |  |  |  | BS-LSBAT-S240629-0273 | 70.7 | 70.3 | 70.35 | 70.36 | 70.39 | 70.39 | 70.3 | 21.21 | 21.19 | 21.11 | 21.09 |  | BS-LSBAT-S240629-0273 |  | 3.46 | 11.82 |  | 4.18 | 10.64 |  | 2.91 | 10.78 | 5.0544 |  | 3.59 | 10.43
BS-LSBAT-S240629-0274 |  |  |  |  | BS-LSBAT-S240629-0274 | 70.691 | 70.28 | 70.39 | 70.33 | 70.37 | 70.39 | 70.28 | 21.18 | 21.17 | 21.15 | 21.13 |  | BS-LSBAT-S240629-0274 |  | 3.46 | 11.58 |  | 4.18 | 10.63 |  | 2.92 | 10.82 | 5.0549 |  | 3.59 | 10.35 | S11-5
BS-LSBAT-S240629-0275 |  |  |  |  | BS-LSBAT-S240629-0275 | 70.483 | 70.2 | 70.27 | 70.29 | 70.25 | 70.29 | 70.2 | 21.22 | 21.21 | 21.14 | 21.12 |  | BS-LSBAT-S240629-0275 |  | 3.46 | 11.75 |  | 4.18 | 10.46 |  | 2.9 | 10.65 | 5.0509 |  | 3.59 | 10.2
BS-LSBAT-S240629-0276 |  |  |  |  | BS-LSBAT-S240629-0276 | 70.688 | 70.25 | 70.26 | 70.24 | 70.26 | 70.26 | 70.24 | 21.2 | 21.15 | 21.12 | 21.11 |  | BS-LSBAT-S240629-0276 |  | 3.46 | 11.59 |  | 4.18 | 10.46 |  | 2.91 | 10.67 | 5.0488 |  | 3.59 | 10.46
BS-LSBAT-S240629-0277 |  |  |  |  | BS-LSBAT-S240629-0277 | 70.593 | 70.28 | 70.32 | 70.24 | 70.27 | 70.32 | 70.24 | 21.21 | 21.19 | 21.13 | 21.1 |  | BS-LSBAT-S240629-0277 |  | 3.46 | 11.76 |  | 4.18 | 10.73 |  | 2.91 | 10.83 | 5.0473 |  | 3.59 | 10.46
BS-LSBAT-S240629-0278 |  |  |  |  | BS-LSBAT-S240629-0278 | 70.64 | 70.27 | 70.42 | 70.33 | 70.3 | 70.42 | 70.27 | 21.29 | 21.19 | 21.12 | 21.11 |  | BS-LSBAT-S240629-0278 |  | 3.46 | 11.59 |  | 4.18 | 10.64 |  | 2.91 | 10.89 | 5.0332 |  | 3.59 | 10.42
BS-LSBAT-S240629-0279 |  |  |  |  | BS-LSBAT-S240629-0279 | 70.615 | 70.23 | 70.4 | 70.43 | 70.32 | 70.43 | 70.23 | 21.22 | 21.17 | 21.15 | 21.13 |  | BS-LSBAT-S240629-0279 |  | 3.46 | 11.83 |  | 4.18 | 10.64 |  | 2.92 | 10.82 | 5.0251 |  | 3.59 | 10.46
BS-LSBAT-S240629-0280 |  |  |  |  | BS-LSBAT-S240629-0280 | 70.476 | 70.26 | 70.27 | 70.36 | 70.37 | 70.37 | 70.26 | 21.2 | 21.18 | 21.13 | 21.09 |  | BS-LSBAT-S240629-0280 |  | 3.46 | 12.12 |  | 4.18 | 10.37 |  | 2.93 | 11.03 | 5.0086 |  | 3.59 | 10.52 | S4-6
BS-LSBAT-S240629-0281 |  |  |  |  | BS-LSBAT-S240629-0281 | 70.605 | 70.3 | 70.38 | 70.38 | 70.24 | 70.38 | 70.24 | 21.18 | 21.16 | 21.16 | 21.15 |  | BS-LSBAT-S240629-0281 |  | 3.46 | 11.81 |  | 4.18 | 10.69 |  | 2.92 | 10.77 | 5.0274 |  | 3.59 | 10.53
BS-LSBAT-S240629-0282 |  |  |  |  | BS-LSBAT-S240629-0282 | 70.639 | 70.36 | 70.37 | 70.26 | 70.27 | 70.37 | 70.26 | 21.21 | 21.19 | 21.13 | 21.11 |  | BS-LSBAT-S240629-0282 |  | 3.46 | 11.6 |  | 4.18 | 10.66 |  | 2.9 | 10.85 | 5.0379 |  | 3.59 | 10.5
BS-LSBAT-S240629-0283 |  |  |  |  | BS-LSBAT-S240629-0283 | 70.678 | 70.32 | 70.28 | 70.27 | 70.22 | 70.32 | 70.22 | 21.21 | 21.19 | 21.14 | 21.13 |  | BS-LSBAT-S240629-0283 |  | 3.46 | 11.71 |  | 4.18 | 10.76 |  | 2.91 | 10.95 | 5.0484 |  | 3.59 | 10.61
BS-LSBAT-S240629-0284 |  |  |  |  | BS-LSBAT-S240629-0284 | 70.648 | 70.22 | 70.24 | 70.26 | 70.28 | 70.28 | 70.22 | 21.23 | 21.19 | 21.14 | 21.12 |  | BS-LSBAT-S240629-0284 |  | 3.46 | 11.86 |  | 4.18 | 10.61 |  | 2.92 | 10.73 | 5.0361 |  | 3.59 | 10.57
BS-LSBAT-S240629-0285 |  |  |  |  | BS-LSBAT-S240629-0285 | 70.503 | 70.26 | 70.28 | 70.31 | 70.28 | 70.31 | 70.26 | 21.2 | 21.17 | 21.14 | 21.13 |  | BS-LSBAT-S240629-0285 |  | 3.46 | 12.01 |  | 4.18 | 10.48 |  | 2.91 | 10.74 | 5.0294 |  | 3.58 | 10.45
BS-LSBAT-S240629-0286 |  |  |  |  | BS-LSBAT-S240629-0286 | 70.66 | 70.35 | 70.3 | 70.23 | 70.23 | 70.35 | 70.23 | 21.21 | 21.18 | 21.13 | 21.11 |  | BS-LSBAT-S240629-0286 |  | 3.46 | 11.58 |  | 4.18 | 10.64 |  | 2.92 | 10.76 | 5.0489 |  | 3.59 | 10.49
BS-LSBAT-S240629-0287 |  |  |  |  | BS-LSBAT-S240629-0287 | 70.66 | 70.22 | 70.27 | 70.32 | 70.3 | 70.32 | 70.22 | 21.21 | 21.18 | 21.13 | 21.11 |  | BS-LSBAT-S240629-0287 |  | 3.46 | 11.78 |  | 4.18 | 10.58 |  | 2.9 | 10.9 | 5.0474 |  | 3.59 | 10.5 | S18-7
BS-LSBAT-S240629-0288 |  |  |  |  | BS-LSBAT-S240629-0288 | 70.702 | 70.26 | 70.28 | 70.35 | 70.41 | 70.41 | 70.26 | 21.23 | 21.22 | 21.13 | 21.12 |  | BS-LSBAT-S240629-0288 |  | 3.46 | 11.67 |  | 4.18 | 10.44 |  | 2.92 | 10.71 | 5.0302 |  | 3.58 | 10.45
BS-LSBAT-S240629-0289 |  |  |  |  | BS-LSBAT-S240629-0289 | 70.701 | 70.26 | 70.28 | 70.31 | 70.32 | 70.32 | 70.26 | 21.21 | 21.18 | 21.14 | 21.1 |  | BS-LSBAT-S240629-0289 |  | 3.46 | 11.89 |  | 4.19 | 10.54 |  | 2.981 | 10.97 | 5.0244 |  | 3.587 | 10.76
BS-LSBAT-S240629-0290 |  |  |  |  | BS-LSBAT-S240629-0290 | 70.515 | 70.34 | 70.31 | 70.3 | 70.41 | 70.41 | 70.3 | 21.18 | 21.16 | 21.16 | 21.15 |  | BS-LSBAT-S240629-0290 |  | 3.46 | 11.69 |  | 4.19 | 10.47 |  | 2.968 | 10.98 | 5.0227 |  | 3.586 | 10.58
BS-LSBAT-S240629-0291 |  |  |  |  | BS-LSBAT-S240629-0291 | 70.637 | 70.24 | 70.32 | 70.36 | 70.28 | 70.36 | 70.24 | 21.22 | 21.16 | 21.12 | 21.1 |  | BS-LSBAT-S240629-0291 |  | 3.46 | 11.69 |  | 4.19 | 10.66 |  | 2.974 | 10.88 | 5.0297 |  | 3.586 | 10.75
BS-LSBAT-S240629-0292 |  |  |  |  | BS-LSBAT-S240629-0292 | 70.599 | 70.38 | 70.4 | 70.4 | 70.39 | 70.4 | 70.38 | 21.2 | 21.18 | 21.13 | 21.12 |  | BS-LSBAT-S240629-0292 |  | 3.46 | 11.58 |  | 4.19 | 10.57 |  | 2.956 | 11.06 | 5.0459 |  | 3.587 | 10.76
BS-LSBAT-S240629-0293 |  |  |  |  | BS-LSBAT-S240629-0293 | 70.673 | 70.33 | 70.41 | 70.35 | 70.38 | 70.41 | 70.33 | 21.23 | 21.17 | 21.14 | 21.09 |  | BS-LSBAT-S240629-0293 |  | 3.46 | 11.88 |  | 4.19 | 10.6 |  | 2.963 | 10.61 | 5.0455 |  | 3.587 | 10.58
BS-LSBAT-S240629-0294 |  |  |  |  | BS-LSBAT-S240629-0294 | 70.688 | 70.36 | 70.39 | 70.4 | 70.41 | 70.41 | 70.36 | 21.25 | 21.18 | 21.13 | 21.12 |  | BS-LSBAT-S240629-0294 |  | 3.46 | 11.75 |  | 4.19 | 10.66 |  | 2.967 | 10.88 | 5.0324 |  | 3.586 | 10.75
BS-LSBAT-S240629-0295 |  |  |  |  | BS-LSBAT-S240629-0295 | 70.536 | 70.41 | 70.35 | 70.36 | 70.2 | 70.41 | 70.2 | 21.14 | 21.19 | 21.15 | 21.13 |  | BS-LSBAT-S240629-0295 |  | 3.46 | 11.91 |  | 4.19 | 10.52 |  | 2.972 | 10.78 | 5.0232 |  | 3.586 | 10.61
BS-LSBAT-S240629-0296 |  |  |  |  | BS-LSBAT-S240629-0296 | 70.711 | 70.39 | 70.31 | 70.46 | 70.44 | 70.46 | 70.31 | 21.21 | 21.15 | 21.15 | 21.13 |  | BS-LSBAT-S240629-0296 |  | 3.46 | 11.72 |  | 4.19 | 10.59 |  | 2.958 | 10.86 | 5.0509 |  | 3.587 | 10.64
BS-LSBAT-S240629-0297 |  |  |  |  | BS-LSBAT-S240629-0297 | 70.643 | 70.27 | 70.33 | 70.36 | 70.41 | 70.41 | 70.27 | 21.23 | 21.18 | 21.14 | 21.1 |  | BS-LSBAT-S240629-0297 |  | 3.46 | 11.77 |  | 4.19 | 10.6 |  | 2.957 | 10.9 | 5.0613 |  | 3.587 | 10.57
BS-LSBAT-S240629-0298 |  |  |  |  | BS-LSBAT-S240629-0298 | 70.707 | 70.39 | 70.4 | 70.45 | 70.37 | 70.45 | 70.37 | 21.23 | 21.18 | 21.12 | 21.1 |  | BS-LSBAT-S240629-0298 |  | 3.46 | 11.58 |  | 4.19 | 10.57 |  | 2.973 | 10.73 | 5.0363 |  | 3.587 | 10.46
BS-LSBAT-S240629-0299 |  |  |  |  | BS-LSBAT-S240629-0299 | 70.614 | 70.27 | 70.33 | 70.32 | 70.38 | 70.38 | 70.27 | 21.21 | 21.16 | 21.11 | 21.09 |  | BS-LSBAT-S240629-0299 |  | 3.46 | 11.75 |  | 4.19 | 10.73 |  | 2.955 | 11.05 | 5.0447 |  | 3.586 | 10.67
BS-LSBAT-S240629-0300 |  |  |  |  | BS-LSBAT-S240629-0300 | 70.544 | 70.31 | 70.28 | 70.45 | 70.35 | 70.45 | 70.28 | 21.22 | 21.19 | 21.12 | 21.09 |  | BS-LSBAT-S240629-0300 |  | 3.46 | 12.01 |  | 4.19 | 10.63 |  | 2.969 | 10.92 | 5.0324 |  | 3.587 | 10.51
BS-LSBAT-S240629-0301 |  |  |  |  | BS-LSBAT-S240629-0301 | 70.645 | 70.46 | 70.29 | 70.31 | 70.33 | 70.46 | 70.29 | 21.22 | 21.18 | 21.13 | 21.1 |  | BS-LSBAT-S240629-0301 |  | 3.46 | 11.69 |  | 4.19 | 10.69 |  | 2.945 | 10.82 | 5.065 |  | 3.587 | 10.56
BS-LSBAT-S240629-0302 |  |  |  |  | BS-LSBAT-S240629-0302 | 70.617 | 70.39 | 70.41 | 70.28 | 70.31 | 70.41 | 70.28 | 21.21 | 21.18 | 21.14 | 21.11 |  | BS-LSBAT-S240629-0302 |  | 3.46 | 11.45 |  | 4.19 | 10.64 |  | 2.951 | 10.75 | 5.0541 |  | 3.586 | 10.66 | S11-6
BS-LSBAT-S240629-0303 |  |  |  |  | BS-LSBAT-S240629-0303 | 70.65 | 70.27 | 70.26 | 70.27 | 70.3 | 70.3 | 70.26 | 21.22 | 21.18 | 21.14 | 21.11 |  | BS-LSBAT-S240629-0303 |  | 3.45 | 12.01 |  | 4.19 | 10.53 |  | 2.975 | 10.79 | 5.038 |  | 3.587 | 10.73
BS-LSBAT-S240629-0304 |  |  |  |  | BS-LSBAT-S240629-0304 | 70.643 | 70.33 | 70.27 | 70.43 | 70.37 | 70.43 | 70.27 | 21.22 | 21.18 | 21.13 | 21.11 |  | BS-LSBAT-S240629-0304 |  | 3.46 | 11.59 |  | 4.19 | 10.55 |  | 2.975 | 10.8 | 5.0288 |  | 3.586 | 10.63
BS-LSBAT-S240629-0305 |  |  |  |  | BS-LSBAT-S240629-0305 | 70.508 | 70.38 | 70.3 | 70.28 | 70.29 | 70.38 | 70.28 | 21.18 | 21.15 | 21.12 | 21.09 |  | BS-LSBAT-S240629-0305 |  | 3.46 | 12.06 |  | 4.17 | 10.44 |  | 2.961 | 11 | 5.0108 |  | 3.588 | 10.85
BS-LSBAT-S240629-0306 |  |  |  |  | BS-LSBAT-S240629-0306 | 70.673 | 70.27 | 70.36 | 70.22 | 70.23 | 70.36 | 70.22 | 21.21 | 21.19 | 21.12 | 21.11 |  | BS-LSBAT-S240629-0306 |  | 3.46 | 11.87 |  | 4.179 | 10.71 |  | 2.942 | 10.89 | 5.0428 |  | 3.588 | 10.57
BS-LSBAT-S240629-0307 |  |  |  |  | BS-LSBAT-S240629-0307 | 70.718 | 70.39 | 70.25 | 70.42 | 70.43 | 70.43 | 70.25 | 21.19 | 21.14 | 21.14 | 21.1 |  | BS-LSBAT-S240629-0307 |  | 3.46 | 11.94 |  | 4.178 | 10.55 |  | 2.952 | 10.81 | 5.0383 |  | 3.588 | 10.64
BS-LSBAT-S240629-0308 |  |  |  |  | BS-LSBAT-S240629-0308 | 70.69 | 70.29 | 70.39 | 70.27 | 70.33 | 70.39 | 70.27 | 21.23 | 21.2 | 21.14 | 21.11 |  | BS-LSBAT-S240629-0308 |  | 3.46 | 11.67 |  | 4.179 | 10.51 |  | 2.96 | 10.88 | 5.0259 |  | 3.588 | 10.7
BS-LSBAT-S240629-0309 |  |  |  |  | BS-LSBAT-S240629-0309 | 70.704 | 70.25 | 70.26 | 70.35 | 70.28 | 70.35 | 70.25 | 21.2 | 21.18 | 21.16 | 21.11 |  | BS-LSBAT-S240629-0309 |  | 3.46 | 11.49 |  | 4.179 | 10.65 |  | 2.947 | 10.75 | 5.0444 |  | 3.588 | 10.69
BS-LSBAT-S240629-0310 |  |  |  |  | BS-LSBAT-S240629-0310 | 70.259 | 70.27 | 70.26 | 70.27 | 70.27 | 70.27 | 70.26 | 21.19 | 21.15 | 21.11 | 21.1 |  | BS-LSBAT-S240629-0310 |  | 3.46 | 12.04 |  | 4.177 | 10.67 |  | 2.956 | 11.1 | 5.0149 |  | 3.587 | 10.69
BS-LSBAT-S240629-0311 |  |  |  |  | BS-LSBAT-S240629-0311 | 70.717 | 70.22 | 70.28 | 70.29 | 70.28 | 70.29 | 70.22 | 21.23 | 21.16 | 21.14 | 21.12 |  | BS-LSBAT-S240629-0311 |  | 3.46 | 11.41 |  | 4.178 | 10.58 |  | 2.955 | 10.76 | 5.0355 |  | 3.587 | 10.72
BS-LSBAT-S240629-0312 |  |  |  |  | BS-LSBAT-S240629-0312 | 70.738 | 70.28 | 70.38 | 70.27 | 70.3 | 70.38 | 70.27 | 21.22 | 21.17 | 21.16 | 21.09 |  | BS-LSBAT-S240629-0312 |  | 3.46 | 11.56 |  | 4.178 | 10.69 |  | 2.948 | 10.95 | 5.0545 |  | 3.588 | 10.51
BS-LSBAT-S240629-0313 |  |  |  |  | BS-LSBAT-S240629-0313 | 70.69 | 70.28 | 70.3 | 70.28 | 70.34 | 70.34 | 70.28 | 21.21 | 21.17 | 21.16 | 21.14 |  | BS-LSBAT-S240629-0313 |  | 3.46 | 11.62 |  | 4.179 | 10.52 |  | 2.959 | 10.56 | 5.0247 |  | 3.589 | 10.4
BS-LSBAT-S240629-0314 |  |  |  |  | BS-LSBAT-S240629-0314 | 70.649 | 70.23 | 70.23 | 70.22 | 70.21 | 70.23 | 70.21 | 21.23 | 21.21 | 21.13 | 21.1 |  | BS-LSBAT-S240629-0314 |  | 3.46 | 11.76 |  | 4.179 | 10.77 |  | 2.963 | 11.02 | 5.0267 |  | 3.588 | 10.89
BS-LSBAT-S240629-0315 |  |  |  |  | BS-LSBAT-S240629-0315 | 70.467 | 70.24 | 70.25 | 70.27 | 70.2 | 70.27 | 70.2 | 21.22 | 21.2 | 21.13 | 21.1 |  | BS-LSBAT-S240629-0315 |  | 3.46 | 11.47 |  | 4.179 | 10.53 |  | 2.946 | 10.71 | 5.0338 |  | 3.588 | 10.32
BS-LSBAT-S240629-0316 |  |  |  |  | BS-LSBAT-S240629-0316 | 70.608 | 70.3 | 70.29 | 70.24 | 70.28 | 70.3 | 70.24 | 21.21 | 21.18 | 21.13 | 21.12 |  | BS-LSBAT-S240629-0316 |  | 3.46 | 11.87 |  | 4.179 | 10.75 |  | 2.957 | 11.29 | 5.0225 |  | 3.588 | 10.97
BS-LSBAT-S240629-0317 |  |  |  |  | BS-LSBAT-S240629-0317 | 70.679 | 70.22 | 70.27 | 70.27 | 70.22 | 70.27 | 70.22 | 21.2 | 21.16 | 21.15 | 21.1 |  | BS-LSBAT-S240629-0317 |  | 3.46 | 12.03 |  | 4.179 | 10.68 |  | 2.952 | 11.14 | 5.0437 |  | 3.588 | 10.69
BS-LSBAT-S240629-0318 |  |  |  |  | BS-LSBAT-S240629-0318 | 70.659 | 70.2 | 70.24 | 70.26 | 70.26 | 70.26 | 70.2 | 21.22 | 21.19 | 21.12 | 21.1 |  | BS-LSBAT-S240629-0318 |  | 3.46 | 11.84 |  | 4.178 | 10.54 |  | 2.945 | 10.99 | 5.0385 |  | 3.588 | 10.79
BS-LSBAT-S240629-0319 |  |  |  |  | BS-LSBAT-S240629-0319 | 70.639 | 70.27 | 70.23 | 70.23 | 70.22 | 70.27 | 70.22 | 21.23 | 21.16 | 21.12 | 21.11 |  | BS-LSBAT-S240629-0319 |  | 3.46 | 11.76 |  | 4.177 | 10.48 |  | 2.967 | 10.78 | 5.0207 |  | 3.588 | 10.66
BS-LSBAT-S240629-0320 |  |  |  |  | BS-LSBAT-S240629-0320 | 70.542 | 70.39 | 70.4 | 70.4 | 70.4 | 70.4 | 70.39 | 21.19 | 21.15 | 21.14 | 21.08 |  | BS-LSBAT-S240629-0320 |  | 3.46 | 11.8 |  | 4.177 | 10.39 |  | 2.965 | 10.76 | 5.0038 |  | 3.587 | 10.44 | S4-7
BS-LSBAT-S240629-0321 |  |  |  |  | BS-LSBAT-S240629-0321 | 70.665 | 70.38 | 70.34 | 70.3 | 70.3 | 70.38 | 70.3 | 21.24 | 21.19 | 21.13 | 21.11 |  | BS-LSBAT-S240629-0321 |  | 3.46 | 11.47 |  | 4.179 | 10.65 |  | 2.964 | 10.81 | 5.0206 |  | 3.588 | 10.54
BS-LSBAT-S240629-0322 |  |  |  |  | BS-LSBAT-S240629-0322 | 70.626 | 70.41 | 70.47 | 70.43 | 70.4 | 70.47 | 70.4 | 21.23 | 21.19 | 21.13 | 21.11 |  | BS-LSBAT-S240629-0322 |  | 3.46 | 11.78 |  | 4.179 | 10.65 |  | 2.961 | 10.89 | 5.0251 |  | 3.588 | 10.65
BS-LSBAT-S240629-0323 |  |  |  |  | BS-LSBAT-S240629-0323 | 70.697 | 70.45 | 70.44 | 70.43 | 70.41 | 70.45 | 70.41 | 21.19 | 21.17 | 21.13 | 21.08 |  | BS-LSBAT-S240629-0323 |  | 3.46 | 11.72 |  | 4.179 | 10.7 |  | 2.951 | 10.78 | 5.0349 |  | 3.588 | 10.6
BS-LSBAT-S240629-0324 |  |  |  |  | BS-LSBAT-S240629-0324 | 70.677 | 70.46 | 70.38 | 70.37 | 70.39 | 70.46 | 70.37 | 21.21 | 21.17 | 21.15 | 21.13 |  | BS-LSBAT-S240629-0324 |  | 3.46 | 11.61 |  | 4.18 | 10.7 |  | 2.958 | 10.91 | 5.0323 |  | 3.588 | 10.68
BS-LSBAT-S240629-0325 |  |  |  |  | BS-LSBAT-S240629-0325 | 70.535 | 70.46 | 70.49 | 70.44 | 70.43 | 70.49 | 70.43 | 21.24 | 21.18 | 21.13 | 21.11 |  | BS-LSBAT-S240629-0325 |  | 3.46 | 11.87 |  | 4.179 | 10.6 |  | 2.955 | 11.12 | 5.0122 |  | 3.588 | 10.62
BS-LSBAT-S240629-0326 |  |  |  |  | BS-LSBAT-S240629-0326 | 70.627 | 70.45 | 70.39 | 70.37 | 70.4 | 70.45 | 70.37 | 21.18 | 21.15 | 21.13 | 21.11 |  | BS-LSBAT-S240629-0326 |  | 3.46 | 11.6 |  | 4.179 | 10.57 |  | 2.963 | 10.91 | 5.0166 |  | 3.587 | 10.6
BS-LSBAT-S240629-0327 |  |  |  |  | BS-LSBAT-S240629-0327 | 70.636 | 70.42 | 70.44 | 70.46 | 70.45 | 70.46 | 70.42 | 21.23 | 21.19 | 21.14 | 21.12 |  | BS-LSBAT-S240629-0327 |  | 3.46 | 11.48 |  | 4.179 | 10.6 |  | 2.957 | 10.82 | 5.0344 |  | 3.587 | 10.59
BS-LSBAT-S240629-0328 |  |  |  |  | BS-LSBAT-S240629-0328 | 70.655 | 70.42 | 70.35 | 70.4 | 70.36 | 70.42 | 70.35 | 21.23 | 21.16 | 21.15 | 21.11 |  | BS-LSBAT-S240629-0328 |  | 3.46 | 11.56 |  | 4.18 | 10.53 |  | 2.965 | 10.88 | 5.0192 |  | 3.588 | 10.75
BS-LSBAT-S240629-0329 |  |  |  |  | BS-LSBAT-S240629-0329 | 70.658 | 70.38 | 70.4 | 70.39 | 70.42 | 70.42 | 70.38 | 21.2 | 21.17 | 21.14 | 21.11 |  | BS-LSBAT-S240629-0329 |  | 3.46 | 11.55 |  | 4.18 | 10.63 |  | 2.964 | 10.84 | 5.0185 |  | 3.589 | 10.47
BS-LSBAT-S240629-0330 |  |  |  |  | BS-LSBAT-S240629-0330 | 70.556 | 70.42 | 70.41 | 70.43 | 70.36 | 70.43 | 70.36 | 21.23 | 21.19 | 21.13 | 21.1 |  | BS-LSBAT-S240629-0330 |  | 3.46 | 12.25 |  | 4.179 | 11.31 |  | 2.972 | 11.62 | 4.9989 |  | 3.588 | 11.15 | S9-6
BS-LSBAT-S240629-0331 |  |  |  |  | BS-LSBAT-S240629-0331 | 70.679 | 70.37 | 70.34 | 70.32 | 70.31 | 70.37 | 70.31 | 21.22 | 21.18 | 21.13 | 21.1 |  | BS-LSBAT-S240629-0331 |  | 3.46 | 11.74 |  | 4.18 | 10.59 |  | 2.957 | 10.9 | 5.0279 |  | 3.588 | 10.69
BS-LSBAT-S240629-0332 |  |  |  |  | BS-LSBAT-S240629-0332 | 70.667 | 70.35 | 70.35 | 70.36 | 70.37 | 70.37 | 70.35 | 21.21 | 21.17 | 21.14 | 21.13 |  | BS-LSBAT-S240629-0332 |  | 3.46 | 11.84 |  | 4.18 | 10.56 |  | 2.954 | 10.79 | 5.0358 |  | 3.588 | 10.64
BS-LSBAT-S240629-0333 |  |  |  |  | BS-LSBAT-S240629-0333 | 70.707 | 70.44 | 70.45 | 70.4 | 70.49 | 70.49 | 70.4 | 21.23 | 21.18 | 21.13 | 21.12 |  | BS-LSBAT-S240629-0333 |  | 3.46 | 11.58 |  | 4.181 | 10.67 |  | 2.956 | 10.85 | 5.0357 |  | 3.588 | 10.7
BS-LSBAT-S240629-0334 |  |  |  |  | BS-LSBAT-S240629-0334 | 70.634 | 70.44 | 70.46 | 70.4 | 70.36 | 70.46 | 70.36 | 21.24 | 21.16 | 21.14 | 21.13 |  | BS-LSBAT-S240629-0334 |  | 3.46 | 11.73 |  | 4.179 | 10.8 |  | 2.944 | 11.04 | 5.0449 |  | 3.587 | 10.88
BS-LSBAT-S240629-0335 |  |  |  |  | BS-LSBAT-S240629-0335 | 70.525 | 70.39 | 70.41 | 70.4 | 70.42 | 70.42 | 70.39 | 21.21 | 21.18 | 21.14 | 21.09 |  | BS-LSBAT-S240629-0335 |  | 3.46 | 11.82 |  | 4.179 | 10.44 |  | 2.94 | 10.92 | 5.0368 |  | 3.588 | 10.59
BS-LSBAT-S240629-0336 |  |  |  |  | BS-LSBAT-S240629-0336 | 70.633 | 70.43 | 70.41 | 70.42 | 70.37 | 70.43 | 70.37 | 21.21 | 21.18 | 21.15 | 21.11 |  | BS-LSBAT-S240629-0336 |  | 3.46 | 11.61 |  | 4.178 | 10.72 |  | 2.964 | 11.02 | 5.0193 |  | 3.588 | 10.77
BS-LSBAT-S240629-0337 |  |  |  |  | BS-LSBAT-S240629-0337 | 70.734 | 70.36 | 70.28 | 70.31 | 70.36 | 70.36 | 70.28 | 21.2 | 21.18 | 21.17 | 21.11 |  | BS-LSBAT-S240629-0337 |  | 3.46 | 11.42 |  | 4.175 | 10.7 |  | 2.953 | 10.91 | 5.0338 |  | 3.586 | 10.56
BS-LSBAT-S240629-0338 |  |  |  |  | BS-LSBAT-S240629-0338 | 70.66 | 70.45 | 70.44 | 70.46 | 70.4 | 70.46 | 70.4 | 21.22 | 21.17 | 21.14 | 21.11 |  | BS-LSBAT-S240629-0338 |  | 3.46 | 11.61 |  | 4.175 | 10.82 |  | 2.947 | 11.08 | 5.0416 |  | 3.586 | 10.88
BS-LSBAT-S240629-0339 |  |  |  |  | BS-LSBAT-S240629-0339 | 70.639 | 70.49 | 70.44 | 70.48 | 70.47 | 70.49 | 70.44 | 21.22 | 21.19 | 21.15 | 21.1 |  | BS-LSBAT-S240629-0339 |  | 3.46 | 11.68 |  | 4.175 | 10.76 |  | 3.016 | 10.94 | 4.9474 |  | 3.586 | 10.57
BS-LSBAT-S240629-0340 |  |  |  |  | BS-LSBAT-S240629-0340 | 70.477 | 70.46 | 70.38 | 70.47 | 70.47 | 70.47 | 70.38 | 21.22 | 21.16 | 21.14 | 21.12 |  | BS-LSBAT-S240629-0340 |  | 3.46 | 12.14 |  | 4.175 | 11.23 |  | 2.95 | 11.05 | 5.0098 |  | 3.586 | 11.3 | S9-7
BS-LSBAT-S240629-0341 |  |  |  |  | BS-LSBAT-S240629-0341 | 70.639 | 70.33 | 70.33 | 70.3 | 70.33 | 70.33 | 70.3 | 21.22 | 21.17 | 21.14 | 21.11 |  | BS-LSBAT-S240629-0341 |  | 3.46 | 11.37 |  | 4.175 | 10.68 |  | 2.945 | 10.77 | 5.0375 |  | 3.587 | 10.56
BS-LSBAT-S240629-0342 |  |  |  |  | BS-LSBAT-S240629-0342 | 70.612 | 70.38 | 70.33 | 70.34 | 70.37 | 70.38 | 70.33 | 21.2 | 21.17 | 21.16 | 21.11 |  | BS-LSBAT-S240629-0342 |  | 3.46 | 11.79 |  | 4.174 | 10.75 |  | 2.945 | 10.81 | 5.031 |  | 3.586 | 10.54
BS-LSBAT-S240629-0343 |  |  |  |  | BS-LSBAT-S240629-0343 | 70.667 | 70.44 | 70.38 | 70.37 | 70.43 | 70.44 | 70.37 | 21.21 | 21.15 | 21.15 | 21.1 |  | BS-LSBAT-S240629-0343 |  | 3.46 | 11.69 |  | 4.175 | 10.8 |  | 2.936 | 10.97 | 5.0482 |  | 3.586 | 10.44
BS-LSBAT-S240629-0344 |  |  |  |  | BS-LSBAT-S240629-0344 | 70.679 | 70.5 | 70.49 | 70.44 | 70.44 | 70.5 | 70.44 | 21.22 | 21.16 | 21.13 | 21.11 |  | BS-LSBAT-S240629-0344 |  | 3.46 | 11.63 |  | 4.175 | 10.79 |  | 2.951 | 10.96 | 5.0339 |  | 3.586 | 10.59
BS-LSBAT-S240629-0345 |  |  |  |  | BS-LSBAT-S240629-0345 | 70.508 | 70.47 | 70.45 | 70.45 | 70.45 | 70.47 | 70.45 | 21.22 | 21.18 | 21.15 | 21.09 |  | BS-LSBAT-S240629-0345 |  | 3.46 | 12.16 |  | 4.176 | 10.68 |  | 2.949 | 11.16 | 5.0168 |  | 3.587 | 10.67
BS-LSBAT-S240629-0346 |  |  |  |  | BS-LSBAT-S240629-0346 | 70.685 | 70.47 | 70.48 | 70.47 | 70.4 | 70.48 | 70.4 | 21.23 | 21.17 | 21.14 | 21.11 |  | BS-LSBAT-S240629-0346 |  | 3.46 | 11.82 |  | 4.176 | 10.81 |  | 2.949 | 11.01 | 5.03 |  | 3.587 | 10.73
BS-LSBAT-S240629-0347 |  |  |  |  | BS-LSBAT-S240629-0347 | 70.697 | 70.46 | 70.45 | 70.39 | 70.48 | 70.48 | 70.39 | 21.19 | 21.17 | 21.13 | 21.1 |  | BS-LSBAT-S240629-0347 |  | 3.46 | 11.73 |  | 4.175 | 10.7 |  | 2.948 | 10.98 | 5.0366 |  | 3.586 | 10.57
BS-LSBAT-S240629-0348 |  |  |  |  | BS-LSBAT-S240629-0348 | 70.585 | 70.46 | 70.44 | 70.35 | 70.44 | 70.46 | 70.35 | 21.19 | 21.17 | 21.13 | 21.1 |  | BS-LSBAT-S240629-0348 |  | 3.46 | 11.67 |  | 4.176 | 10.72 |  | 2.951 | 10.79 | 5.0288 |  | 3.587 | 10.61
BS-LSBAT-S240629-0349 |  |  |  |  | BS-LSBAT-S240629-0349 | 70.639 | 70.39 | 70.49 | 70.44 | 70.45 | 70.49 | 70.39 | 21.21 | 21.17 | 21.14 | 21.1 |  | BS-LSBAT-S240629-0349 |  | 3.46 | 11.75 |  | 4.176 | 10.73 |  | 2.951 | 10.92 | 5.0232 |  | 3.587 | 10.77
BS-LSBAT-S240629-0350 |  |  |  |  | BS-LSBAT-S240629-0350 | 70.515 | 70.37 | 70.42 | 70.4 | 70.45 | 70.45 | 70.37 | 21.23 | 21.19 | 21.14 | 21.1 |  | BS-LSBAT-S240629-0350 |  | 3.46 | 12.11 |  | 4.175 | 11.37 |  | 2.95 | 11.46 | 5.0086 |  | 3.586 | 11.11 | S9-8
BS-LSBAT-S240629-0351 |  |  |  |  | BS-LSBAT-S240629-0351 | 70.635 | 70.39 | 70.39 | 70.4 | 70.32 | 70.4 | 70.32 | 21.21 | 21.18 | 21.13 | 21.12 |  | BS-LSBAT-S240629-0351 |  | 3.46 | 11.82 |  | 4.175 | 10.86 |  | 2.959 | 10.98 | 5.0195 |  | 3.586 | 10.83
BS-LSBAT-S240629-0352 |  |  |  |  | BS-LSBAT-S240629-0352 | 70.688 | 70.39 | 70.47 | 70.5 | 70.44 | 70.5 | 70.39 | 21.24 | 21.18 | 21.14 | 21.1 |  | BS-LSBAT-S240629-0352 |  | 3.46 | 11.76 |  | 4.175 | 10.73 |  | 2.949 | 10.94 | 5.0424 |  | 3.586 | 10.6
BS-LSBAT-S240629-0353 |  |  |  |  | BS-LSBAT-S240629-0353 | 70.642 | 70.46 | 70.51 | 70.48 | 70.4 | 70.51 | 70.4 | 21.23 | 21.16 | 21.15 | 21.1 |  | BS-LSBAT-S240629-0353 |  | 3.46 | 11.74 |  | 4.177 | 10.71 |  | 2.95 | 10.88 | 5.0346 |  | 3.587 | 10.77
BS-LSBAT-S240629-0354 |  |  |  |  | BS-LSBAT-S240629-0354 | 70.71 | 70.39 | 70.45 | 70.47 | 70.44 | 70.47 | 70.39 | 21.21 | 21.18 | 21.14 | 21.11 |  | BS-LSBAT-S240629-0354 |  | 3.46 | 11.7 |  | 4.178 | 10.71 |  | 2.945 | 10.83 | 5.0358 |  | 3.587 | 10.53
BS-LSBAT-S240629-0355 |  |  |  |  | BS-LSBAT-S240629-0355 | 70.503 | 70.39 | 70.41 | 70.41 | 70.41 | 70.41 | 70.39 | 21.23 | 21.17 | 21.12 | 21.1 |  | BS-LSBAT-S240629-0355 |  | 3.46 | 11.95 |  | 4.176 | 10.61 |  | 2.951 | 10.89 | 5.0202 |  | 3.587 | 10.37
BS-LSBAT-S240629-0356 |  |  |  |  | BS-LSBAT-S240629-0356 | 70.614 | 70.44 | 70.36 | 70.42 | 70.46 | 70.46 | 70.36 | 21.21 | 21.15 | 21.14 | 21.11 |  | BS-LSBAT-S240629-0356 |  | 3.46 | 12.02 |  | 4.177 | 10.84 |  | 2.94 | 10.97 | 5.0376 |  | 3.587 | 10.72
BS-LSBAT-S240629-0357 |  |  |  |  | BS-LSBAT-S240629-0357 | 70.63 | 70.5 | 70.42 | 70.5 | 70.46 | 70.5 | 70.42 | 21.21 | 21.19 | 21.14 | 21.1 |  | BS-LSBAT-S240629-0357 |  | 3.46 | 11.77 |  | 4.177 | 10.63 |  | 2.949 | 11.03 | 5.0342 |  | 3.587 | 10.63
BS-LSBAT-S240629-0358 |  |  |  |  | BS-LSBAT-S240629-0358 | 70.682 | 70.47 | 70.51 | 70.46 | 70.47 | 70.51 | 70.46 | 21.23 | 21.16 | 21.14 | 21.1 |  | BS-LSBAT-S240629-0358 |  | 3.46 | 11.74 |  | 4.176 | 10.68 |  | 2.951 | 10.98 | 5.028 |  | 3.587 | 10.74
BS-LSBAT-S240629-0359 |  |  |  |  | BS-LSBAT-S240629-0359 | 70.656 | 70.41 | 70.38 | 70.44 | 70.47 | 70.47 | 70.38 | 21.22 | 21.19 | 21.15 | 21.1 |  | BS-LSBAT-S240629-0359 |  | 3.46 | 11.55 |  | 4.176 | 10.73 |  | 2.927 | 11.09 | 5.056 |  | 3.587 | 10.73
BS-LSBAT-S240629-0360 |  |  |  |  | BS-LSBAT-S240629-0360 | 70.498 | 70.38 | 70.36 | 70.43 | 70.42 | 70.43 | 70.36 | 21.21 | 21.16 | 21.15 | 21.11 |  | BS-LSBAT-S240629-0360 |  | 3.46 | 11.97 |  | 4.176 | 11.2 |  | 2.951 | 11.41 | 5.0147 |  | 3.587 | 10.81 | S#2 확인용 셀 시험
BS-LSBAT-S240629-0361 |  |  |  |  | BS-LSBAT-S240629-0361 | 70.659 | 70.32 | 70.34 | 70.35 | 70.35 | 70.35 | 70.32 | 21.22 | 21.14 | 21.15 | 21.1 |  | BS-LSBAT-S240629-0361 |  | 3.46 | 11.51 |  | 4.177 | 10.75 |  | 2.947 | 11.06 | 5.0351 |  | 3.587 | 10.71
BS-LSBAT-S240629-0362 |  |  |  |  | BS-LSBAT-S240629-0362 | 70.632 | 70.42 | 70.48 | 70.42 | 70.5 | 70.5 | 70.42 | 21.2 | 21.18 | 21.15 | 21.12 |  | BS-LSBAT-S240629-0362 |  | 3.46 | 11.79 |  | 4.177 | 10.61 |  | 2.926 | 10.98 | 5.0642 |  | 3.588 | 10.57
BS-LSBAT-S240629-0363 |  |  |  |  | BS-LSBAT-S240629-0363 | 70.636 | 70.33 | 70.33 | 70.33 | 70.43 | 70.43 | 70.33 | 21.2 | 21.19 | 21.15 | 21.11 |  | BS-LSBAT-S240629-0363 |  | 3.46 | 11.53 |  | 4.177 | 10.69 |  | 2.933 | 10.91 | 5.0566 |  | 3.587 | 10.64
BS-LSBAT-S240629-0364 |  |  |  |  | BS-LSBAT-S240629-0364 | 70.648 | 70.41 | 70.42 | 70.49 | 70.43 | 70.49 | 70.41 | 21.24 | 21.19 | 21.14 | 21.11 |  | BS-LSBAT-S240629-0364 |  | 3.46 | 11.55 |  | 4.177 | 10.63 |  | 2.936 | 10.87 | 5.0521 |  | 3.587 | 10.49
BS-LSBAT-S240629-0365 |  |  |  |  | BS-LSBAT-S240629-0365 | 70.521 | 70.45 | 70.4 | 70.48 | 70.43 | 70.48 | 70.4 | 21.18 | 21.15 | 21.15 | 21.12 |  | BS-LSBAT-S240629-0365 |  | 3.46 | 12.11 |  | 4.178 | 10.67 |  | 2.932 | 11.22 | 5.0407 |  | 3.587 | 10.73
BS-LSBAT-S240629-0366 |  |  |  |  | BS-LSBAT-S240629-0366 | 70.714 | 70.45 | 70.41 | 70.41 | 70.49 | 70.49 | 70.41 | 21.21 | 21.18 | 21.15 | 21.11 |  | BS-LSBAT-S240629-0366 |  | 3.46 | 11.45 |  | 4.177 | 10.7 |  | 2.918 | 10.88 | 5.0744 |  | 3.586 | 10.61
BS-LSBAT-S240629-0367 |  |  |  |  | BS-LSBAT-S240629-0367 | 70.715 | 70.46 | 70.43 | 70.47 | 70.49 | 70.49 | 70.43 | 21.22 | 21.19 | 21.14 | 21.11 |  | BS-LSBAT-S240629-0367 |  | 3.46 | 11.68 |  | 4.177 | 10.65 |  | 2.946 | 10.93 | 5.0448 |  | 3.587 | 10.52
BS-LSBAT-S240629-0368 |  |  |  |  | BS-LSBAT-S240629-0368 | 70.728 | 70.44 | 70.45 | 70.48 | 70.42 | 70.48 | 70.42 | 21.22 | 21.18 | 21.17 | 21.1 |  | BS-LSBAT-S240629-0368 |  | 3.46 | 11.72 |  | 4.177 | 10.58 |  | 2.941 | 10.67 | 5.0432 |  | 3.587 | 10.4
BS-LSBAT-S240629-0369 |  |  |  |  | BS-LSBAT-S240629-0369 | 70.685 | 70.38 | 70.45 | 70.42 | 70.44 | 70.45 | 70.38 | 21.21 | 21.17 | 21.14 | 21.11 |  | BS-LSBAT-S240629-0369 |  | 3.46 | 11.77 |  | 4.177 | 10.69 |  | 2.943 | 10.97 | 5.0464 |  | 3.586 | 10.68
BS-LSBAT-S240629-0370 |  |  |  |  | BS-LSBAT-S240629-0370 | 70.659 | 70.41 | 70.39 | 70.41 | 70.46 | 70.46 | 70.39 | 21.21 | 21.17 | 21.13 | 21.11 |  | BS-LSBAT-S240629-0370 |  | 3.46 | 11.77 |  | 4.178 | 10.71 |  | 2.951 | 11.06 | 5.034 |  | 3.586 | 10.82
BS-LSBAT-S240629-0371 |  |  |  |  | BS-LSBAT-S240629-0371 | 70.658 | 70.37 | 70.4 | 70.39 | 70.39 | 70.4 | 70.37 | 21.21 | 21.17 | 21.14 | 21.11 |  | BS-LSBAT-S240629-0371 |  | 3.46 | 11.65 |  | 4.177 | 10.7 |  | 2.949 | 10.99 | 5.0366 |  | 3.586 | 10.63
BS-LSBAT-S240629-0372 |  |  |  |  | BS-LSBAT-S240629-0372 | 70.758 | 70.49 | 70.42 | 70.44 | 70.42 | 70.49 | 70.42 | 21.23 | 21.16 | 21.14 | 21.11 |  | BS-LSBAT-S240629-0372 |  | 3.46 | 11.6 |  | 4.178 | 10.62 |  | 2.933 | 10.8 | 5.0604 |  | 3.587 | 10.55
BS-LSBAT-S240629-0373 |  |  |  |  | BS-LSBAT-S240629-0373 | 70.659 | 70.45 | 70.49 | 70.49 | 70.51 | 70.51 | 70.45 | 21.21 | 21.15 | 21.14 | 21.09 |  | BS-LSBAT-S240629-0373 |  | 3.46 | 11.67 |  | 4.178 | 10.57 |  | 2.94 | 10.66 | 5.0426 |  | 3.587 | 10.38
BS-LSBAT-S240629-0374 |  |  |  |  | BS-LSBAT-S240629-0374 | 70.655 | 70.45 | 70.51 | 70.52 | 70.44 | 70.52 | 70.44 | 21.22 | 21.19 | 21.14 | 21.1 |  | BS-LSBAT-S240629-0374 |  | 3.46 | 11.56 |  | 4.176 | 10.58 |  | 2.937 | 10.88 | 5.0504 |  | 3.586 | 10.44
BS-LSBAT-S240629-0375 |  |  |  |  | BS-LSBAT-S240629-0375 | 70.699 | 70.41 | 70.42 | 70.5 | 70.43 | 70.5 | 70.41 | 21.22 | 21.18 | 21.14 | 21.11 |  | BS-LSBAT-S240629-0375 |  | 3.46 | 11.64 |  | 4.177 | 10.56 |  | 2.943 | 10.83 | 5.0418 |  | 3.586 | 10.45
BS-LSBAT-S240629-0376 |  |  |  |  | BS-LSBAT-S240629-0376 | 70.687 | 70.38 | 70.43 | 70.38 | 70.38 | 70.43 | 70.38 | 21.2 | 21.18 | 21.12 | 21.1 |  | BS-LSBAT-S240629-0376 |  | 3.46 | 11.68 |  | 4.177 | 10.79 |  | 2.921 | 11.07 | 5.0822 |  | 3.586 | 10.66
BS-LSBAT-S240629-0377 |  |  |  |  | BS-LSBAT-S240629-0377 | 70.662 | 70.49 | 70.43 | 70.49 | 70.5 | 70.5 | 70.43 | 21.21 | 21.16 | 21.15 | 21.1 |  | BS-LSBAT-S240629-0377 |  | 3.46 | 11.75 |  | 4.177 | 10.72 |  | 2.942 | 11.1 | 5.0437 |  | 3.587 | 10.72
BS-LSBAT-S240629-0378 |  |  |  |  | BS-LSBAT-S240629-0378 | 70.669 | 70.43 | 70.43 | 70.5 | 70.5 | 70.5 | 70.43 | 21.21 | 21.15 | 21.12 | 21.1 |  | BS-LSBAT-S240629-0378 |  | 3.46 | 11.83 |  | 4.177 | 10.74 |  | 2.938 | 11.09 | 5.0448 |  | 3.587 | 10.71
BS-LSBAT-S240629-0379 |  |  |  |  | BS-LSBAT-S240629-0379 | 70.654 | 70.52 | 70.5 | 70.49 | 70.5 | 70.52 | 70.49 | 21.23 | 21.17 | 21.12 | 21.1 |  | BS-LSBAT-S240629-0379 |  | 3.46 | 11.96 |  | 4.177 | 10.78 |  | 2.921 | 11.3 | 5.0667 |  | 3.586 | 10.79
BS-LSBAT-S240629-0380 |  |  |  |  | BS-LSBAT-S240629-0380 | 70.684 | 70.36 | 70.36 | 70.37 | 70.43 | 70.43 | 70.36 | 21.25 | 21.21 | 21.14 | 21.09 |  | BS-LSBAT-S240629-0380 |  | 3.46 | 11.64 |  | 4.177 | 10.64 |  | 2.927 | 11.07 | 5.0612 |  | 3.587 | 10.67
BS-LSBAT-S240629-0381 |  |  |  |  | BS-LSBAT-S240629-0381 | 70.644 | 70.49 | 70.49 | 70.47 | 70.46 | 70.49 | 70.46 | 21.2 | 21.18 | 21.15 | 21.11 |  | BS-LSBAT-S240629-0381 |  | 3.46 | 11.6 |  | 4.178 | 10.66 |  | 2.922 | 10.89 | 5.0699 |  | 3.587 | 10.58
BS-LSBAT-S240629-0382 |  |  |  |  | BS-LSBAT-S240629-0382 | 70.662 | 70.39 | 70.41 | 70.4 | 70.43 | 70.43 | 70.39 | 21.2 | 21.16 | 21.13 | 21.1 |  | BS-LSBAT-S240629-0382 |  | 3.46 | 11.59 |  | 4.177 | 10.59 |  | 2.949 | 10.82 | 5.0366 |  | 3.586 | 10.65
BS-LSBAT-S240629-0383 |  |  |  |  | BS-LSBAT-S240629-0383 | 70.671 | 70.4 | 70.42 | 70.44 | 70.51 | 70.51 | 70.4 | 21.19 | 21.17 | 21.12 | 21.11 |  | BS-LSBAT-S240629-0383 |  | 3.46 | 11.57 |  | 4.177 | 10.55 |  | 2.94 | 10.88 | 5.0384 |  | 3.587 | 10.64
BS-LSBAT-S240629-0384 |  |  |  |  | BS-LSBAT-S240629-0384 | 70.695 | 70.45 | 70.48 | 70.44 | 70.42 | 70.48 | 70.42 | 21.2 | 21.16 | 21.12 | 21.1 |  | BS-LSBAT-S240629-0384 |  | 3.46 | 11.57 |  | 4.176 | 10.62 |  | 2.939 | 10.77 | 5.0489 |  | 3.586 | 10.47
BS-LSBAT-S240629-0385 |  |  |  |  | BS-LSBAT-S240629-0385 | 70.675 | 70.47 | 70.46 | 70.46 | 70.44 | 70.47 | 70.44 | 21.23 | 21.17 | 21.12 | 21.09 |  | BS-LSBAT-S240629-0385 |  | 3.46 | 11.63 |  | 4.173 | 10.77 |  | 2.968 | 10.95 | 5.0153 |  | 3.586 | 10.58
BS-LSBAT-S240629-0386 |  |  |  |  | BS-LSBAT-S240629-0386 | 70.636 | 70.4 | 70.44 | 70.42 | 70.46 | 70.46 | 70.4 | 21.2 | 21.14 | 21.13 | 21.09 |  | BS-LSBAT-S240629-0386 |  | 3.46 | 11.8 |  | 4.174 | 10.67 |  | 2.958 | 10.91 | 5.0221 |  | 3.586 | 10.52
BS-LSBAT-S240629-0387 |  |  |  |  | BS-LSBAT-S240629-0387 | 70.738 | 70.41 | 70.42 | 70.39 | 70.43 | 70.43 | 70.39 | 21.22 | 21.17 | 21.13 | 21.11 |  | BS-LSBAT-S240629-0387 |  | 3.46 | 11.51 |  | 4.173 | 10.78 |  | 2.95 | 10.94 | 5.0305 |  | 3.585 | 10.58
BS-LSBAT-S240629-0388 |  |  |  |  | BS-LSBAT-S240629-0388 | 70.612 | 70.44 | 70.36 | 70.4 | 70.44 | 70.44 | 70.36 | 21.19 | 21.14 | 21.13 | 21.1 |  | BS-LSBAT-S240629-0388 |  | 3.46 | 11.85 |  | 4.174 | 10.73 |  | 2.936 | 11.18 | 5.0458 |  | 3.586 | 10.72
BS-LSBAT-S240629-0389 |  |  |  |  | BS-LSBAT-S240629-0389 | 70.663 | 70.38 | 70.4 | 70.42 | 70.46 | 70.46 | 70.38 | 21.22 | 21.15 | 21.13 | 21.08 |  | BS-LSBAT-S240629-0389 |  | 3.46 | 11.61 |  | 4.174 | 10.7 |  | 2.935 | 10.92 | 5.0566 |  | 3.586 | 10.57
BS-LSBAT-S240629-0390 |  |  |  |  | BS-LSBAT-S240629-0390 | 70.733 | 70.48 | 70.47 | 70.52 | 70.47 | 70.52 | 70.47 | 21.2 | 21.19 | 21.14 | 21.11 |  | BS-LSBAT-S240629-0390 |  | 3.46 | 11.52 |  | 4.173 | 10.65 |  | 2.945 | 11.02 | 5.0473 |  | 3.585 | 10.56
BS-LSBAT-S240629-0391 |  |  |  |  | BS-LSBAT-S240629-0391 | 70.449 | 70.42 | 70.48 | 70.45 | 70.47 | 70.48 | 70.42 | 21.25 | 21.16 | 21.15 | 21.11 |  | BS-LSBAT-S240629-0391 |  | 3.46 | 11.83 |  | 4.173 | 10.78 |  | 2.934 | 11.23 | 5.0195 |  | 3.585 | 10.85
BS-LSBAT-S240629-0392 |  |  |  |  | BS-LSBAT-S240629-0392 | 70.493 | 70.48 | 70.43 | 70.47 | 70.47 | 70.48 | 70.43 | 21.2 | 21.16 | 21.15 | 21.12 |  | BS-LSBAT-S240629-0392 |  | 3.46 | 11.31 |  | 4.173 | 10.51 |  | 2.948 | 10.88 | 5.0213 |  | 3.586 | 10.43
BS-LSBAT-S240629-0393 |  |  |  |  | BS-LSBAT-S240629-0393 | 70.534 | 70.42 | 70.4 | 70.45 | 70.4 | 70.45 | 70.4 | 21.22 | 21.17 | 21.12 | 21.1 |  | BS-LSBAT-S240629-0393 |  | 3.46 | 11.66 |  | 4.175 | 11 |  | 2.945 | 11.35 | 5.0354 |  | 3.586 | 10.91
BS-LSBAT-S240629-0394 |  |  |  |  | BS-LSBAT-S240629-0394 | 70.496 | 70.48 | 70.49 | 70.47 | 70.47 | 70.49 | 70.47 | 21.2 | 21.16 | 21.13 | 21.11 |  | BS-LSBAT-S240629-0394 |  | 3.46 | 11.92 |  | 4.174 | 10.76 |  | 2.942 | 11.51 | 5.0336 |  | 3.586 | 10.85
BS-LSBAT-S240629-0395 |  |  |  |  | BS-LSBAT-S240629-0395 | 70.452 | 70.4 | 70.47 | 70.45 | 70.39 | 70.47 | 70.39 | 21.23 | 21.18 | 21.14 | 21.1 |  | BS-LSBAT-S240629-0395 |  | 3.46 | 11.22 |  | 4.174 | 10.66 |  | 2.938 | 11.1 | 5.0146 |  | 3.585 | 10.71
BS-LSBAT-S240629-0396 |  |  |  |  | BS-LSBAT-S240629-0396 | 70.187 | 70.44 | 70.5 | 70.52 | 70.44 | 70.52 | 70.44 | 21.22 | 21.17 | 21.14 | 21.11 |  | BS-LSBAT-S240629-0396 |  | 3.46 | 11.59 |  | 4.174 | 10.65 |  | 2.928 | 10.97 | 5.0503 |  | 3.586 | 10.48
BS-LSBAT-S240629-0397 |  |  |  |  | BS-LSBAT-S240629-0397 | 70.348 | 70.44 | 70.45 | 70.46 | 70.47 | 70.47 | 70.44 | 21.19 | 21.15 | 21.13 | 21.09 |  | BS-LSBAT-S240629-0397 |  | 3.46 | 11.02 |  | 4.175 | 10.59 |  | 2.942 | 10.82 | 5.0352 |  | 3.586 | 10.43
BS-LSBAT-S240629-0398 |  |  |  |  | BS-LSBAT-S240629-0398 | 70.453 | 70.49 | 70.47 | 70.43 | 70.46 | 70.49 | 70.43 | 21.19 | 21.14 | 21.12 | 21.09 |  | BS-LSBAT-S240629-0398 |  | 3.46 | 11.73 |  | 4.174 | 10.72 |  | 2.938 | 11.32 | 5.0387 |  | 3.585 | 10.83
BS-LSBAT-S240629-0399 |  |  |  |  | BS-LSBAT-S240629-0399 | 70.525 | 70.38 | 70.45 | 70.47 | 70.43 | 70.47 | 70.38 | 21.21 | 21.17 | 21.14 | 21.09 |  | BS-LSBAT-S240629-0399 |  | 3.46 | 11.57 |  | 4.173 | 11 |  | 2.94 | 11.55 | 5.0376 |  | 3.586 | 10.92
BS-LSBAT-S240629-0400 |  |  |  |  | BS-LSBAT-S240629-0400 | 70.523 | 70.49 | 70.48 | 70.44 | 70.49 | 70.49 | 70.44 | 21.22 | 21.19 | 21.12 | 21.11 |  | BS-LSBAT-S240629-0400 |  | 3.46 | 11.75 |  | 4.173 | 11.28 |  | 2.955 | 11.55 | 5.0197 |  | 3.585 | 11.02 | S#2 확인용 셀 시험
BS-LSBAT-S240629-0401 |  |  |  |  | BS-LSBAT-S240629-0401 | 70.514 | 70.36 | 70.45 | 70.5 | 70.43 | 70.5 | 70.36 | 21.21 | 21.18 | 21.12 | 21.11 |  | BS-LSBAT-S240629-0401 |  | 3.46 | 11.33 |  | 4.176 | 10.49 |  | 2.943 | 10.81 | 5.036 |  | 3.587 | 10.32
BS-LSBAT-S240629-0402 |  |  |  |  | BS-LSBAT-S240629-0402 | 70.541 | 70.42 | 70.33 | 70.39 | 70.43 | 70.43 | 70.33 | 21.2 | 21.15 | 21.11 | 21.07 |  | BS-LSBAT-S240629-0402 |  | 3.46 | 11.24 |  | 4.177 | 10.56 |  | 2.918 | 10.8 | 5.0609 |  | 3.587 | 10.33 | S11-7
BS-LSBAT-S240629-0403 |  |  |  |  | BS-LSBAT-S240629-0403 | 70.447 | 70.48 | 70.5 | 70.48 | 70.49 | 70.5 | 70.48 | 21.19 | 21.17 | 21.14 | 21.11 |  | BS-LSBAT-S240629-0403 |  | 3.46 | 11.75 |  | 4.176 | 11.37 |  | 2.959 | 11.65 | 5.0174 |  | 3.586 | 11.11 | S#2 확인용 셀 시험
BS-LSBAT-S240629-0404 |  |  |  |  | BS-LSBAT-S240629-0404 | 70.475 | 70.45 | 70.45 | 70.43 | 70.46 | 70.46 | 70.43 | 21.21 | 21.18 | 21.15 | 21.1 |  | BS-LSBAT-S240629-0404 |  | 3.46 | 11.84 |  | 4.176 | 10.77 |  | 2.949 | 11.58 | 5.0314 |  | 3.586 | 10.94
BS-LSBAT-S240629-0405 |  |  |  |  | BS-LSBAT-S240629-0405 | 70.497 | 70.42 | 70.43 | 70.48 | 70.49 | 70.49 | 70.42 | 21.22 | 21.15 | 21.12 | 21.09 |  | BS-LSBAT-S240629-0405 |  | 3.46 | 11.75 |  | 4.177 | 11.15 |  | 2.944 | 11.51 | 5.0359 |  | 3.587 | 11.04
BS-LSBAT-S240629-0406 |  |  |  |  | BS-LSBAT-S240629-0406 | 70.422 | 70.45 | 70.34 | 70.4 | 70.45 | 70.45 | 70.34 | 21.21 | 21.17 | 21.14 | 21.1 |  | BS-LSBAT-S240629-0406 |  | 3.46 | 11.24 |  | 4.175 | 10.72 |  | 2.921 | 10.74 | 5.056 |  | 3.586 | 10.34 | S11-8
BS-LSBAT-S240629-0407 |  |  |  |  | BS-LSBAT-S240629-0407 | 70.422 | 70.48 | 70.48 | 70.35 | 70.38 | 70.48 | 70.35 | 21.19 | 21.15 | 21.12 | 21.11 |  | BS-LSBAT-S240629-0407 |  | 3.46 | 11.77 |  | 4.175 | 10.81 |  | 2.946 | 11.42 | 5.0374 |  | 3.586 | 11.04
BS-LSBAT-S240629-0408 |  |  |  |  | BS-LSBAT-S240629-0408 | 70.495 | 70.44 | 70.4 | 70.34 | 70.38 | 70.44 | 70.34 | 21.19 | 21.17 | 21.14 | 21.11 |  | BS-LSBAT-S240629-0408 |  | 3.46 | 11.74 |  | 4.175 | 10.96 |  | 2.955 | 11.42 | 5.0171 |  | 3.586 | 10.86
BS-LSBAT-S240629-0409 |  |  |  |  | BS-LSBAT-S240629-0409 | 70.481 | 70.4 | 70.44 | 70.36 | 70.46 | 70.46 | 70.36 | 21.19 | 21.16 | 21.12 | 21.09 |  | BS-LSBAT-S240629-0409 |  | 3.46 | 11.71 |  | 4.177 | 11.25 |  | 2.959 | 11.31 | 5.0172 |  | 3.587 | 11.01
BS-LSBAT-S240629-0410 |  |  |  |  | BS-LSBAT-S240629-0410 | 70.533 | 70.42 | 70.48 | 70.42 | 70.46 | 70.48 | 70.42 | 21.22 | 21.19 | 21.11 | 21.08 |  | BS-LSBAT-S240629-0410 |  | 3.46 | 11.79 |  | 4.176 | 10.9 |  | 2.96 | 11.33 | 5.0221 |  | 3.587 | 10.92
BS-LSBAT-S240629-0411 |  |  |  |  | BS-LSBAT-S240629-0411 | 70.508 | 70.41 | 70.42 | 70.44 | 70.37 | 70.44 | 70.37 | 21.21 | 21.18 | 21.13 | 21.11 |  | BS-LSBAT-S240629-0411 |  | 3.46 | 11.23 |  | 4.178 | 10.68 |  | 2.918 | 10.73 | 5.0612 |  | 3.587 | 10.25 | S12-1 (JIAT)
BS-LSBAT-S240629-0412 |  |  |  |  | BS-LSBAT-S240629-0412 | 70.461 | 70.46 | 70.47 | 70.37 | 70.4 | 70.47 | 70.37 | 21.21 | 21.15 | 21.13 | 21.1 |  | BS-LSBAT-S240629-0412 |  | 3.46 | 11.12 |  | 4.177 | 10.51 |  | 2.935 | 10.65 | 5.0428 |  | 3.587 | 10.35
BS-LSBAT-S240629-0413 |  |  |  |  | BS-LSBAT-S240629-0413 | 70.519 | 70.43 | 70.47 | 70.52 | 70.46 | 70.52 | 70.43 | 21.2 | 21.15 | 21.1 | 21.09 |  | BS-LSBAT-S240629-0413 |  | 3.46 | 11.66 |  | 4.178 | 10.89 |  | 2.988 | 11.31 | 4.9858 |  | 3.587 | 10.82
BS-LSBAT-S240629-0414 |  |  |  |  | BS-LSBAT-S240629-0414 | 70.5 | 70.42 | 70.48 | 70.44 | 70.43 | 70.48 | 70.42 | 21.21 | 21.18 | 21.12 | 21.1 |  | BS-LSBAT-S240629-0414 |  | 3.46 | 11.71 |  | 4.178 | 11.41 |  | 2.955 | 11.46 | 5.0326 |  | 3.586 | 10.99 | S#2 확인용 셀 시험
BS-LSBAT-S240629-0415 |  |  |  |  | BS-LSBAT-S240629-0415 | 70.481 | 70.48 | 70.55 | 70.54 | 70.48 | 70.55 | 70.48 | 21.23 | 21.16 | 21.13 | 21.09 |  | BS-LSBAT-S240629-0415 |  | 3.46 | 11.8 |  | 4.176 | 10.94 |  | 2.965 | 11.48 | 5.0087 |  | 3.586 | 11.09
BS-LSBAT-S240629-0416 |  |  |  |  | BS-LSBAT-S240629-0416 | 70.477 | 70.53 | 70.49 | 70.43 | 70.46 | 70.53 | 70.43 | 21.22 | 21.15 | 21.14 | 21.09 |  | BS-LSBAT-S240629-0416 |  | 3.46 | 11.14 |  | 4.175 | 10.55 |  | 2.947 | 10.73 | 5.0296 |  | 3.587 | 10.26
BS-LSBAT-S240629-0417 |  |  |  |  | BS-LSBAT-S240629-0417 | 70.358 | 70.55 | 70.48 | 70.49 | 70.48 | 70.55 | 70.48 | 21.23 | 21.14 | 21.14 | 21.11 |  | BS-LSBAT-S240629-0417 |  | 3.46 | 11.23 |  | 4.177 | 10.54 |  | 2.936 | 10.92 | 5.0355 |  | 3.587 | 10.47
BS-LSBAT-S240629-0418 |  |  |  |  | BS-LSBAT-S240629-0418 | 70.532 | 70.53 | 70.49 | 70.44 | 70.51 | 70.53 | 70.44 | 21.2 | 21.18 | 21.16 | 21.1 |  | BS-LSBAT-S240629-0418 |  | 3.46 | 11.72 |  | 4.178 | 10.53 |  | 2.949 | 11.51 | 5.0297 |  | 3.586 | 10.98
BS-LSBAT-S240629-0419 |  |  |  |  | BS-LSBAT-S240629-0419 | 70.475 | 70.5 | 70.57 | 70.52 | 70.5 | 70.57 | 70.5 | 21.21 | 21.17 | 21.15 | 21.1 |  | BS-LSBAT-S240629-0419 |  | 3.46 | 11.72 |  | 4.177 | 10.95 |  | 2.946 | 11.44 | 5.018 |  | 3.586 | 11.12
BS-LSBAT-S240629-0420 |  |  |  |  | BS-LSBAT-S240629-0420 | 70.512 | 70.45 | 70.48 | 70.45 | 70.44 | 70.48 | 70.44 | 21.21 | 21.15 | 21.17 | 21.11 |  | BS-LSBAT-S240629-0420 |  | 3.46 | 11.64 |  | 4.178 | 10.72 |  | 2.926 | 11.35 | 5.0514 |  | 3.587 | 10.81
BS-LSBAT-S240629-0421 |  |  |  |  | BS-LSBAT-S240629-0421 | 70.454 | 70.38 | 70.39 | 70.36 | 70.41 | 70.41 | 70.36 | 21.22 | 21.17 | 21.13 | 21.08 |  | BS-LSBAT-S240629-0421 |  | 3.46 | 11.3 |  | 4.178 | 10.41 |  | 2.924 | 10.79 | 5.0455 |  | 3.587 | 10.35
BS-LSBAT-S240629-0422 |  |  |  |  | BS-LSBAT-S240629-0422 | 70.388 | 70.46 | 70.44 | 70.4 | 70.39 | 70.46 | 70.39 | 21.21 | 21.15 | 21.13 | 21.11 |  | BS-LSBAT-S240629-0422 |  | 3.46 | 11.75 |  | 4.177 | 10.67 |  | 2.937 | 11.18 | 5.0107 |  | 3.586 | 10.66
BS-LSBAT-S240629-0423 |  |  |  |  | BS-LSBAT-S240629-0423 | 70.54 | 70.38 | 70.41 | 70.46 | 70.38 | 70.46 | 70.38 | 21.26 | 21.18 | 21.12 | 21.09 |  | BS-LSBAT-S240629-0423 |  | 3.46 | 11.56 |  | 4.177 | 10.78 |  | 2.938 | 11.38 | 5.0392 |  | 3.586 | 10.75
BS-LSBAT-S240629-0424 |  |  |  |  | BS-LSBAT-S240629-0424 | 70.538 | 70.48 | 70.43 | 70.36 | 70.43 | 70.48 | 70.36 | 21.19 | 21.14 | 21.12 | 21.08 |  | BS-LSBAT-S240629-0424 |  | 3.46 | 11.73 |  | 4.177 | 10.68 |  | 2.937 | 11.4 | 5.0461 |  | 3.587 | 10.79
BS-LSBAT-S240629-0425 |  |  |  |  | BS-LSBAT-S240629-0425 | 70.481 | 70.33 | 70.39 | 70.4 | 70.41 | 70.41 | 70.33 | 21.22 | 21.18 | 21.12 | 21.08 |  | BS-LSBAT-S240629-0425 |  | 3.46 | 11.79 |  | 4.177 | 10.63 |  | 2.94 | 11.41 | 5.0353 |  | 3.587 | 10.82
BS-LSBAT-S240629-0426 |  |  |  |  | BS-LSBAT-S240629-0426 | 70.457 | 70.46 | 70.49 | 70.5 | 70.44 | 70.5 | 70.44 | 21.22 | 21.17 | 21.14 | 21.08 |  | BS-LSBAT-S240629-0426 |  | 3.46 | 11.15 |  | 4.177 | 10.5 |  | 2.929 | 10.77 | 5.0418 |  | 3.587 | 10.4
BS-LSBAT-S240629-0427 |  |  |  |  | BS-LSBAT-S240629-0427 | 70.462 | 70.4 | 70.46 | 70.46 | 70.38 | 70.46 | 70.38 | 21.23 | 21.15 | 21.12 | 21.09 |  | BS-LSBAT-S240629-0427 |  | 3.46 | 11.77 |  | 4.178 | 10.74 |  | 2.931 | 11.13 | 5.023 |  | 3.586 | 10.77
BS-LSBAT-S240629-0428 |  |  |  |  | BS-LSBAT-S240629-0428 | 70.432 | 70.33 | 70.35 | 70.37 | 70.42 | 70.42 | 70.33 | 21.22 | 21.16 | 21.12 | 21.1 |  | BS-LSBAT-S240629-0428 |  | 3.46 | 11.19 |  | 4.177 | 10.41 |  | 2.932 | 10.8 | 5.0349 |  | 3.587 | 10.25
BS-LSBAT-S240629-0429 |  |  |  |  | BS-LSBAT-S240629-0429 | 70.486 | 70.46 | 70.47 | 70.49 | 70.48 | 70.49 | 70.46 | 21.23 | 21.16 | 21.16 | 21.08 |  | BS-LSBAT-S240629-0429 |  | 3.46 | 11.73 |  | 4.178 | 10.82 |  | 2.952 | 11.43 | 5.0177 |  | 3.587 | 10.88
BS-LSBAT-S240629-0430 |  |  |  |  | BS-LSBAT-S240629-0430 | 70.518 | 70.49 | 70.46 | 70.53 | 70.49 | 70.53 | 70.46 | 21.22 | 21.19 | 21.14 | 21.09 |  | BS-LSBAT-S240629-0430 |  | 3.46 | 11.63 |  | 4.178 | 11.14 |  | 2.946 | 11.62 | 5.0279 |  | 3.586 | 10.98
BS-LSBAT-S240629-0431 |  |  |  |  | BS-LSBAT-S240629-0431 | 70.487 | 70.4 | 70.46 | 70.49 | 70.44 | 70.49 | 70.4 | 21.19 | 21.15 | 21.15 | 21.1 |  | BS-LSBAT-S240629-0431 |  | 3.46 | 11.61 |  | 4.178 | 10.53 |  | 2.919 | 10.86 | 5.0526 |  | 3.587 | 10.52
BS-LSBAT-S240629-0432 |  |  |  |  | BS-LSBAT-S240629-0432 | 70.276 | 70.42 | 70.46 | 70.42 | 70.5 | 70.5 | 70.42 | 21.23 | 21.17 | 21.15 | 21.11 |  | BS-LSBAT-S240629-0432 |  | 3.46 | 11.61 |  | 4.176 | 10.49 |  | 2.947 | 10.94 | 5.0193 |  | 3.586 | 10.51
BS-LSBAT-S240629-0433 |  |  |  |  | BS-LSBAT-S240629-0433 | 70.508 | 70.44 | 70.49 | 70.49 | 70.49 | 70.49 | 70.44 | 21.18 | 21.16 | 21.16 | 21.1 |  | BS-LSBAT-S240629-0433 |  | 3.46 | 11.79 |  | 4.178 | 10.85 |  | 2.97 | 11.39 | 5.0069 |  | 3.56 | 10
BS-LSBAT-S240629-0434 |  |  |  |  | BS-LSBAT-S240629-0434 | 70.496 | 70.43 | 70.47 | 70.4 | 70.5 | 70.5 | 70.4 | 21.24 | 21.18 | 21.12 | 21.1 |  | BS-LSBAT-S240629-0434 |  | 3.46 | 11.77 |  | 4.178 | 10.75 |  | 2.951 | 11.35 | 5.0257 |  | 3.58 | 11.08
BS-LSBAT-S240629-0435 |  |  |  |  | BS-LSBAT-S240629-0435 | 70.56 | 70.35 | 70.42 | 70.45 | 70.53 | 70.53 | 70.35 | 21.19 | 21.16 | 21.11 | 21.09 |  | BS-LSBAT-S240629-0435 |  | 3.46 | 11.81 |  | 4.178 | 10.84 |  | 2.966 | 11.17 | 5.013 |  | 3.588 | 10.78
BS-LSBAT-S240629-0436 |  |  |  |  | BS-LSBAT-S240629-0436 | 70.22 | 70.34 | 70.42 | 70.46 | 70.43 | 70.46 | 70.34 | 21.21 | 21.15 | 21.15 | 21.1 |  | BS-LSBAT-S240629-0436 |  | 3.46 | 11.53 |  | 4.178 | 10.39 |  | 2.934 | 10.95 | 5.0497 |  | 3.587 | 10.81
BS-LSBAT-S240629-0437 |  |  |  |  | BS-LSBAT-S240629-0437 | 70.458 | 70.4 | 70.48 | 70.45 | 70.46 | 70.48 | 70.4 | 21.18 | 21.14 | 21.14 | 21.09 |  | BS-LSBAT-S240629-0437 |  | 3.46 | 11.42 |  | 4.178 | 10.43 |  | 2.952 | 10.76 | 5.012 |  | 3.588 | 10.49
BS-LSBAT-S240629-0438 |  |  |  |  | BS-LSBAT-S240629-0438 | 70.421 | 70.42 | 70.4 | 70.46 | 70.48 | 70.48 | 70.4 | 21.22 | 21.17 | 21.14 | 21.09 |  | BS-LSBAT-S240629-0438 |  | 3.46 | 11.14 |  | 4.177 | 10.42 |  | 2.959 | 10.67 | 5.0104 |  | 3.587 | 10.41
BS-LSBAT-S240629-0439 |  |  |  |  | BS-LSBAT-S240629-0439 | 70.585 | 70.39 | 70.4 | 70.47 | 70.45 | 70.47 | 70.39 | 21.17 | 21.15 | 21.1 | 21.08 |  | BS-LSBAT-S240629-0439 |  | 3.46 | 11.78 |  | 4.177 | 10.49 |  | 2.973 | 11.38 | 5.0092 |  | 3.587 | 10.98
BS-LSBAT-S240629-0440 |  |  |  |  | BS-LSBAT-S240629-0440 | 70.475 | 70.3 | 70.48 | 70.49 | 70.5 | 70.5 | 70.3 | 21.21 | 21.17 | 21.11 | 21.09 |  | BS-LSBAT-S240629-0440 |  | 3.46 | 11.83 |  | 4.178 | 10.52 |  | 2.967 | 11.24 | 5.0134 |  | 3.588 | 10.85
BS-LSBAT-S240629-0441 |  |  |  |  | BS-LSBAT-S240629-0441 | 70.442 | 70.42 | 70.4 | 70.39 | 70.43 | 70.43 | 70.39 | 21.33 | 21.16 | 21.16 | 21.1 |  | BS-LSBAT-S240629-0441 |  | 3.46 | 11.7 |  | 4.179 | 10.77 |  | 2.953 | 11.28 | 5.0065 |  | 3.588 | 10.96
BS-LSBAT-S240629-0442 |  |  |  |  | BS-LSBAT-S240629-0442 | 70.463 | 70.4 | 70.36 | 70.31 | 70.42 | 70.42 | 70.31 | 21.21 | 21.16 | 21.14 | 21.1 |  | BS-LSBAT-S240629-0442 |  | 3.46 | 11.3 |  | 4.179 | 10.3 |  | 2.929 | 10.56 | 5.0482 |  | 3.588 | 10.24
BS-LSBAT-S240629-0443 |  |  |  |  | BS-LSBAT-S240629-0443 | 70.531 | 70.34 | 70.32 | 70.42 | 70.37 | 70.42 | 70.32 | 21.19 | 21.15 | 21.14 | 21.09 |  | BS-LSBAT-S240629-0443 |  | 3.46 | 11.67 |  | 4.178 | 10.34 |  | 2.933 | 11.12 | 5.0513 |  | 3.587 | 10.56
BS-LSBAT-S240629-0444 |  |  |  |  | BS-LSBAT-S240629-0444 | 70.467 | 70.37 | 70.42 | 70.35 | 70.41 | 70.42 | 70.35 | 21.18 | 21.16 | 21.14 | 21.1 |  | BS-LSBAT-S240629-0444 |  | 3.46 | 11.7 |  | 4.179 | 10.68 |  | 2.963 | 11.26 | 5.0132 |  | 3.587 | 10.88
BS-LSBAT-S240629-0445 |  |  |  |  | BS-LSBAT-S240629-0445 | 70.588 | 70.34 | 70.43 | 70.39 | 70.4 | 70.43 | 70.34 | 21.28 | 21.17 | 21.18 | 21.11 |  | BS-LSBAT-S240629-0445 |  | 3.46 | 11.3 |  | 4.179 | 10.37 |  | 2.939 | 10.98 | 5.0472 |  | 3.588 | 10.53
BS-LSBAT-S240629-0446 |  |  |  |  | BS-LSBAT-S240629-0446 | 70.426 | 70.34 | 70.35 | 70.38 | 70.44 | 70.44 | 70.34 | 21.22 | 21.16 | 21.13 | 21.09 |  | BS-LSBAT-S240629-0446 |  | 3.46 | 11.52 |  | 4.176 | 10.33 |  | 2.954 | 10.79 | 5.024 |  | 3.587 | 10.43
BS-LSBAT-S240629-0447 |  |  |  |  | BS-LSBAT-S240629-0447 | 70.34 | 70.34 | 70.38 | 70.48 | 70.5 | 70.5 | 70.34 | 21.2 | 21.16 | 21.12 | 21.1 |  | BS-LSBAT-S240629-0447 |  | 3.46 | 11.14 |  | 4.179 | 10.39 |  | 2.945 | 10.77 | 5.0404 |  | 3.587 | 10.37
BS-LSBAT-S240629-0448 |  |  |  |  | BS-LSBAT-S240629-0448 | 70.447 | 70.41 | 70.49 | 70.48 | 70.4 | 70.49 | 70.4 | 21.21 | 21.16 | 21.15 | 21.1 |  | BS-LSBAT-S240629-0448 |  | 3.46 | 11.25 |  | 4.178 | 10.34 |  | 2.954 | 10.72 | 5.0255 |  | 3.587 | 10.47
BS-LSBAT-S240629-0449 |  |  |  |  | BS-LSBAT-S240629-0449 | 70.553 | 70.38 | 70.4 | 70.49 | 70.3 | 70.49 | 70.3 | 21.21 | 21.16 | 21.13 | 21.1 |  | BS-LSBAT-S240629-0449 |  | 3.46 | 11.56 |  | 4.179 | 10.41 |  | 2.971 | 11.13 | 5.0088 |  | 3.588 | 10.69 | S4-8
BS-LSBAT-S240629-0450 |  |  |  |  | BS-LSBAT-S240629-0450 | 70.501 | 70.42 | 70.39 | 70.35 | 70.39 | 70.42 | 70.35 | 21.2 | 21.15 | 21.13 | 21.09 |  | BS-LSBAT-S240629-0450 |  | 3.46 | 11.83 |  | 4.178 | 10.81 |  | 2.95 | 11.13 | 5.0371 |  | 3.588 | 10.92
BS-LSBAT-S240629-0451 |  |  |  |  | BS-LSBAT-S240629-0451 | 70.45 | 70.39 | 70.38 | 70.46 | 70.49 | 70.49 | 70.38 | 21.18 | 21.16 | 21.12 | 21.09 |  | BS-LSBAT-S240629-0451 |  | 3.46 | 11.9 |  | 4.178 | 10.48 |  | 2.945 | 11.22 | 5.0168 |  | 3.588 | 10.7
BS-LSBAT-S240629-0452 |  |  |  |  | BS-LSBAT-S240629-0452 | 70.526 | 70.36 | 70.42 | 70.4 | 70.49 | 70.49 | 70.36 | 21.2 | 21.15 | 21.13 | 21.09 |  | BS-LSBAT-S240629-0452 |  | 3.46 | 11.22 |  | 4.179 | 10.23 |  | 2.93 | 10.51 | 5.0622 |  | 3.588 | 10.31 | S12-2 (JIAT)
BS-LSBAT-S240629-0453 |  |  |  |  | BS-LSBAT-S240629-0453 | 70.529 | 70.36 | 70.47 | 70.46 | 70.37 | 70.47 | 70.36 | 21.25 | 21.2 | 21.15 | 21.11 |  | BS-LSBAT-S240629-0453 |  | 3.46 | 11.8 |  | 4.179 | 10.69 |  | 2.953 | 11.36 | 5.0407 |  | 3.588 | 10.88
BS-LSBAT-S240629-0454 |  |  |  |  | BS-LSBAT-S240629-0454 | 70.552 | 70.3 | 70.34 | 70.36 | 70.38 | 70.38 | 70.3 | 21.18 | 21.15 | 21.14 | 21.12 |  | BS-LSBAT-S240629-0454 |  | 3.46 | 11.58 |  | 4.177 | 10.76 |  | 2.946 | 11.18 | 5.0379 |  | 3.587 | 11.05
BS-LSBAT-S240629-0455 |  |  |  |  | BS-LSBAT-S240629-0455 | 70.559 | 70.36 | 70.39 | 70.49 | 70.35 | 70.49 | 70.35 | 21.2 | 21.17 | 21.15 | 21.1 |  | BS-LSBAT-S240629-0455 |  | 3.46 | 11.81 |  | 4.178 | 10.96 |  | 2.956 | 11.21 | 5.0293 |  | 3.588 | 11.01
BS-LSBAT-S240629-0456 |  |  |  |  | BS-LSBAT-S240629-0456 | 70.225 | 70.44 | 70.36 | 70.36 | 70.44 | 70.44 | 70.36 | 21.21 | 21.2 | 21.13 | 21.1 |  | BS-LSBAT-S240629-0456 |  | 3.46 | 11.5 |  | 4.179 | 10.46 |  | 2.942 | 10.71 | 5.0412 |  | 3.588 | 10.39
BS-LSBAT-S240629-0457 |  |  |  |  | BS-LSBAT-S240629-0457 | 70.339 | 70.38 | 70.44 | 70.46 | 70.42 | 70.46 | 70.38 | 21.27 | 21.16 | 21.12 | 21.09 |  | BS-LSBAT-S240629-0457 |  | 3.46 | 11.49 |  | 4.18 | 10.43 |  | 2.932 | 10.89 | 5.0568 |  | 3.588 | 10.56 | S12-3 (JIAT)
BS-LSBAT-S240629-0458 |  |  |  |  | BS-LSBAT-S240629-0458 | 70.248 | 70.45 | 70.39 | 70.39 | 70.46 | 70.46 | 70.39 | 21.32 | 21.18 | 21.14 | 21.1 |  | BS-LSBAT-S240629-0458 |  | 3.46 | 11.65 |  | 4.18 | 10.5 |  | 2.939 | 10.96 | 5.0536 |  | 3.589 | 10.62
BS-LSBAT-S240629-0459 |  |  |  |  | BS-LSBAT-S240629-0459 | 70.558 | 70.49 | 70.47 | 70.3 | 70.41 | 70.49 | 70.3 | 21.21 | 21.15 | 21.13 | 21.1 |  | BS-LSBAT-S240629-0459 |  | 3.46 | 11.8 |  | 4.18 | 10.46 |  | 2.951 | 11.22 | 5.0346 |  | 3.588 | 10.82
BS-LSBAT-S240629-0460 |  |  |  |  | BS-LSBAT-S240629-0460 | 70.562 | 70.48 | 70.39 | 70.4 | 70.44 | 70.48 | 70.39 | 21.19 | 21.16 | 21.14 | 21.08 |  | BS-LSBAT-S240629-0460 |  | 3.46 | 11.54 |  | 4.179 | 10.41 |  | 2.955 | 11.01 | 5.026 |  | 3.588 | 10.75
BS-LSBAT-S240629-0461 |  |  |  |  | BS-LSBAT-S240629-0461 | 70.529 | 70.4 | 70.38 | 70.37 | 70.38 | 70.4 | 70.37 | 21.22 | 21.17 | 21.13 | 21.1 |  | BS-LSBAT-S240629-0461 |  | 3.46 | 11.17 |  | 4.18 | 10.34 |  | 2.93 | 10.63 | 5.0556 |  | 3.588 | 10.24 | S12-4 (JIAT)
BS-LSBAT-S240629-0462 |  |  |  |  | BS-LSBAT-S240629-0462 | 70.548 | 70.47 | 70.45 | 70.38 | 70.28 | 70.47 | 70.28 | 21.25 | 21.2 | 21.15 | 21.1 |  | BS-LSBAT-S240629-0462 |  | 3.46 | 11.01 |  | 4.178 | 10.37 |  | 2.94 | 10.52 | 5.0448 |  | 3.588 | 10.28
BS-LSBAT-S240629-0463 |  |  |  |  | BS-LSBAT-S240629-0463 | 70.481 | 70.4 | 70.52 | 70.48 | 70.47 | 70.52 | 70.4 | 21.22 | 21.17 | 21.13 | 21.1 |  | BS-LSBAT-S240629-0463 |  | 3.46 | 11.52 |  | 4.179 | 10.69 |  | 2.952 | 11.04 | 5.0259 |  | 3.588 | 10.82
BS-LSBAT-S240629-0464 |  |  |  |  | BS-LSBAT-S240629-0464 | 70.521 | 70.43 | 70.47 | 70.51 | 70.52 | 70.52 | 70.43 | 21.23 | 21.16 | 21.13 | 21.09 |  | BS-LSBAT-S240629-0464 |  | 3.46 | 11.78 |  | 4.178 | 10.46 |  | 2.974 | 11.37 | 5.0013 |  | 3.587 | 10.69
BS-LSBAT-S240629-0465 |  |  |  |  | BS-LSBAT-S240629-0465 | 70.586 | 70.39 | 70.37 | 70.46 | 70.44 | 70.46 | 70.37 | 21.21 | 21.16 | 21.12 | 21.08 |  | BS-LSBAT-S240629-0465 |  | 3.46 | 11.48 |  | 4.18 | 10.17 |  | 2.965 | 10.71 | 5.0042 |  | 3.588 | 10.45
BS-LSBAT-S240629-0466 |  |  |  |  | BS-LSBAT-S240629-0466 | 70.425 | 70.31 | 70.34 | 70.43 | 70.35 | 70.43 | 70.31 | 21.22 | 21.17 | 21.14 | 21.11 |  | BS-LSBAT-S240629-0466 |  | 3.46 | 10.94 |  | 4.179 | 10.28 |  | 2.942 | 10.65 | 5.0036 |  | 3.588 | 10.34
BS-LSBAT-S240629-0467 |  |  |  |  | BS-LSBAT-S240629-0467 | 70.452 | 70.34 | 70.46 | 70.44 | 70.33 | 70.46 | 70.33 | 21.23 | 21.16 | 21.15 | 21.09 |  | BS-LSBAT-S240629-0467 |  | 3.46 | 11.73 |  | 4.18 | 10.62 |  | 2.955 | 11.39 | 5.0122 |  | 3.588 | 11.11
BS-LSBAT-S240629-0468 |  |  |  |  | BS-LSBAT-S240629-0468 | 70.464 | 70.4 | 70.44 | 70.44 | 70.49 | 70.49 | 70.4 | 21.21 | 21.16 | 21.13 | 21.09 |  | BS-LSBAT-S240629-0468 |  | 3.46 | 11.56 |  | 4.181 | 10.43 |  | 2.947 | 10.83 | 5.0243 |  | 3.588 | 10.55
BS-LSBAT-S240629-0469 |  |  |  |  | BS-LSBAT-S240629-0469 | 70.53 | 70.45 | 70.39 | 70.44 | 70.36 | 70.45 | 70.36 | 21.16 | 21.15 | 21.12 | 21.08 |  | BS-LSBAT-S240629-0469 |  | 3.46 | 11.61 |  | 4.18 | 10.92 |  | 2.965 | 11.32 | 5.0009 |  | 3.588 | 10.85
BS-LSBAT-S240629-0470 |  |  |  |  | BS-LSBAT-S240629-0470 | 70.5 | 70.38 | 70.45 | 70.44 | 70.47 | 70.47 | 70.38 | 21.2 | 21.17 | 21.13 | 21.1 |  | BS-LSBAT-S240629-0470 |  | 3.46 | 11.89 |  | 4.18 | 10.89 |  | 2.969 | 11.49 | 4.9992 |  | 3.587 | 11.14
BS-LSBAT-S240629-0471 |  |  |  |  | BS-LSBAT-S240629-0471 | 70.527 | 70.37 | 70.4 | 70.47 | 70.44 | 70.47 | 70.37 | 21.2 | 21.17 | 21.15 | 21.11 |  | BS-LSBAT-S240629-0471 |  | 3.46 | 11.39 |  | 4.18 | 10.38 |  | 2.957 | 10.78 | 5.0111 |  | 3.588 | 10.39
BS-LSBAT-S240629-0472 |  |  |  |  | BS-LSBAT-S240629-0472 | 70.541 | 70.4 | 70.42 | 70.38 | 70.39 | 70.42 | 70.38 | 21.22 | 21.18 | 21.13 | 21.11 |  | BS-LSBAT-S240629-0472 |  | 3.46 | 11.45 |  | 4.18 | 10.29 |  | 2.96 | 10.64 | 5.0139 |  | 3.588 | 10.36
BS-LSBAT-S240629-0473 |  |  |  |  | BS-LSBAT-S240629-0473 | 70.57 | 70.38 | 70.46 | 70.4 | 70.37 | 70.46 | 70.37 | 21.16 | 21.14 | 21.13 | 21.11 |  | BS-LSBAT-S240629-0473 |  | 3.46 | 11.83 |  | 4.181 | 10.46 |  | 2.935 | 11.22 | 5.0443 |  | 3.588 | 10.74
BS-LSBAT-S240629-0474 |  |  |  |  | BS-LSBAT-S240629-0474 | 70.488 | 70.39 | 70.48 | 70.48 | 70.47 | 70.48 | 70.39 | 21.23 | 21.15 | 21.14 | 21.11 |  | BS-LSBAT-S240629-0474 |  | 3.46 | 11.78 |  | 4.181 | 10.53 |  | 2.955 | 11.26 | 4.9908 |  | 3.588 | 10.58
BS-LSBAT-S240629-0475 |  |  |  |  | BS-LSBAT-S240629-0475 | 70.535 | 70.39 | 70.41 | 70.45 | 70.47 | 70.47 | 70.39 | 21.22 | 21.16 | 21.16 | 21.14 |  | BS-LSBAT-S240629-0475 |  | 3.46 | 11.7 |  | 4.182 | 10.64 |  | 2.944 | 11.34 | 5.0225 |  | 3.588 | 10.9
BS-LSBAT-S240629-0476 |  |  |  |  | BS-LSBAT-S240629-0476 | 70.391 | 70.47 | 70.4 | 70.5 | 70.48 | 70.382 | 70.4 | 21.25 | 21.16 | 21.14 | 21.11 |  | BS-LSBAT-S240629-0476 |  | 3.46 | 11.66 |  | 4.18 | 10.39 |  | 2.938 | 11.3 | 5.0031 |  | 3.588 | 10.75
BS-LSBAT-S240629-0477 | 옆면 흠집 |  |  |  | BS-LSBAT-S240629-0477 | 70.347 | 70.48 | 70.51 | 70.51 | 70.44 | 70.51 | 70.44 | 21.23 | 21.19 | 21.13 | 21.1 |  | BS-LSBAT-S240629-0477 |  | 3.46 | 11.39 |  | 4.181 | 10.27 |  | 2.936 | 10.87 | 5.0173 |  | 3.589 | 10.43 | 파손
BS-LSBAT-S240629-0478 |  |  |  |  | BS-LSBAT-S240629-0478 | 70.45 | 70.43 | 70.49 | 70.46 | 70.42 | 70.49 | 70.42 | 21.27 | 21.17 | 21.14 | 21.1 |  | BS-LSBAT-S240629-0478 |  | 3.46 | 11.06 |  | 4.179 | 10.38 |  | 2.946 | 10.72 | 5.0087 |  | 3.588 | 10.38
BS-LSBAT-S240629-0479 |  |  |  |  | BS-LSBAT-S240629-0479 | 70.537 | 70.45 | 70.43 | 70.38 | 70.4 | 70.45 | 70.38 | 21.19 | 21.17 | 21.16 | 21.11 |  | BS-LSBAT-S240629-0479 |  | 3.46 | 11.16 |  | 4.18 | 10.3 |  | 2.963 | 10.76 | 5.0039 |  | 3.588 | 10.43
BS-LSBAT-S240629-0480 |  |  |  |  | BS-LSBAT-S240629-0480 | 70.522 | 70.4 | 70.39 | 70.47 | 70.48 | 70.48 | 70.39 | 21.22 | 21.17 | 21.15 | 21.11 |  | BS-LSBAT-S240629-0480 |  | 3.46 | 11.67 |  | 4.179 | 10.56 |  | 2.962 | 11.29 | 5.0159 |  | 3.587 | 10.88 | PM
BS-LSBAT-S240629-0481 |  |  |  |  | BS-LSBAT-S240629-0481 | 70.49 | 70.38 | 70.44 | 70.37 | 70.41 | 70.44 | 70.37 | 21.22 | 21.17 | 21.14 | 21.1 |  | BS-LSBAT-S240629-0481 |  | 3.46 | 11.54 |  | 4.177 | 10.48 |  | 2.94 | 10.8 | 5.0341 |  | 3.587 | 10.55
BS-LSBAT-S240629-0482 |  |  |  |  | BS-LSBAT-S240629-0482 | 70.53 | 70.36 | 70.41 | 70.4 | 70.38 | 70.41 | 70.36 | 21.26 | 21.19 | 21.16 | 21.12 |  | BS-LSBAT-S240629-0482 |  | 3.46 | 11.16 |  | 4.177 | 10.43 |  | 2.929 | 10.53 | 5.0473 |  | 3.587 | 10.32
BS-LSBAT-S240629-0483 |  |  |  |  | BS-LSBAT-S240629-0483 | 70.544 | 70.47 | 70.39 | 70.48 | 70.39 | 70.48 | 70.39 | 21.23 | 21.19 | 21.15 | 21.12 |  | BS-LSBAT-S240629-0483 |  | 3.46 | 11.6 |  | 4.177 | 10.71 |  | 3.032 | 11.12 | 4.9334 |  | 3.587 | 10.81
BS-LSBAT-S240629-0484 |  |  |  |  | BS-LSBAT-S240629-0484 | 70.556 | 70.39 | 70.44 | 70.45 | 70.38 | 70.45 | 70.38 | 21.2 | 21.18 | 21.16 | 21.1 |  | BS-LSBAT-S240629-0484 |  | 3.46 | 11.89 |  | 4.178 | 10.83 |  | 2.944 | 11.48 | 5.0373 |  | 3.587 | 11.21 | PM
BS-LSBAT-S240629-0485 |  |  |  |  | BS-LSBAT-S240629-0485 | 70.522 | 70.41 | 70.38 | 70.47 | 70.4 | 70.47 | 70.38 | 21.23 | 21.21 | 21.17 | 21.13 |  | BS-LSBAT-S240629-0485 |  | 3.46 | 11.72 |  | 4.177 | 10.84 |  | 2.931 | 11.38 | 5.0423 |  | 3.587 | 11.02 | PM
BS-LSBAT-S240629-0486 |  |  |  |  | BS-LSBAT-S240629-0486 | 70.412 | 70.43 | 70.46 | 70.36 | 70.3 | 70.46 | 70.3 | 21.24 | 21.17 | 21.16 | 21.12 |  | BS-LSBAT-S240629-0486 |  | 3.46 | 11.62 |  | 4.176 | 10.34 |  | 2.929 | 10.88 | 5.0331 |  | 3.587 | 10.49
BS-LSBAT-S240629-0487 |  |  |  |  | BS-LSBAT-S240629-0487 | 70.403 | 70.44 | 70.49 | 70.43 | 70.38 | 70.49 | 70.38 | 21.22 | 21.18 | 21.14 | 21.1 |  | BS-LSBAT-S240629-0487 |  | 3.46 | 11.75 |  | 4.176 | 10.59 |  | 2.945 | 11.39 | 5.0289 |  | 3.587 | 11.25 | PM
BS-LSBAT-S240629-0488 |  |  |  |  | BS-LSBAT-S240629-0488 | 70.41 | 70.42 | 70.41 | 70.49 | 70.41 | 70.49 | 70.41 | 21.23 | 21.18 | 21.14 | 21.12 |  | BS-LSBAT-S240629-0488 |  | 3.46 | 11.4 |  | 4.176 | 10.4 |  | 2.925 | 10.85 | 5.0415 |  | 3.587 | 10.49
BS-LSBAT-S240629-0489 |  |  |  |  | BS-LSBAT-S240629-0489 | 70.385 | 70.38 | 70.44 | 70.47 | 70.44 | 70.47 | 70.38 | 21.23 | 21.15 | 21.17 | 21.13 |  | BS-LSBAT-S240629-0489 |  | 3.46 | 11.64 |  | 4.178 | 10.99 |  | 2.948 | 11.38 | 5.0287 |  | 3.587 | 11.16 | PM
BS-LSBAT-S240629-0490 |  |  |  |  | BS-LSBAT-S240629-0490 | 70.526 | 70.48 | 70.43 | 70.44 | 70.43 | 70.48 | 70.43 | 21.21 | 21.19 | 21.18 | 21.15 |  | BS-LSBAT-S240629-0490 |  | 3.46 | 11.69 |  | 4.178 | 10.81 |  | 2.942 | 11.49 | 5.0296 |  | 3.587 | 11.08
BS-LSBAT-S240629-0491 |  |  |  |  | BS-LSBAT-S240629-0491 | 70.483 | 70.4 | 70.43 | 70.35 | 70.4 | 70.43 | 70.35 | 21.22 | 21.19 | 21.14 | 21.11 |  | BS-LSBAT-S240629-0491 |  | 3.46 | 11.29 |  | 4.178 | 10.41 |  | 2.921 | 10.76 | 5.0565 |  | 3.587 | 10.37 | S12-5 (JIAT)
BS-LSBAT-S240629-0492 |  |  |  |  | BS-LSBAT-S240629-0492 | 70.47 | 70.47 | 70.4 | 70.42 | 70.41 | 70.47 | 70.4 | 21.21 | 21.19 | 21.14 | 21.11 |  | BS-LSBAT-S240629-0492 |  | 3.46 | 11.42 |  | 4.177 | 10.47 |  | 2.921 | 10.77 | 5.0535 |  | 3.588 | 10.49 | S12-6 (JIAT)
BS-LSBAT-S240629-0493 |  |  |  |  | BS-LSBAT-S240629-0493 | 70.273 | 70.49 | 70.45 | 70.45 | 70.47 | 70.49 | 70.45 | 21.25 | 21.18 | 21.13 | 21.11 |  | BS-LSBAT-S240629-0493 |  | 3.46 | 11.61 |  | 4.178 | 10.34 |  | 2.915 | 10.86 | 5.067 |  | 3.588 | 10.54 | S12-7 (JIAT)
BS-LSBAT-S240629-0494 |  |  |  |  | BS-LSBAT-S240629-0494 | 70.54 | 70.44 | 70.33 | 70.37 | 70.46 | 70.46 | 70.33 | 21.22 | 21.17 | 21.17 | 21.1 |  | BS-LSBAT-S240629-0494 |  | 3.46 | 11.71 |  | 4.177 | 10.39 |  | 2.933 | 11.03 | 5.0476 |  | 3.586 | 10.89
BS-LSBAT-S240629-0495 |  |  |  |  | BS-LSBAT-S240629-0495 | 70.541 | 70.38 | 70.48 | 70.4 | 70.36 | 70.48 | 70.36 | 21.21 | 21.15 | 21.14 | 21.1 |  | BS-LSBAT-S240629-0495 |  | 3.46 | 11.67 |  | 4.177 | 10.57 |  | 2.949 | 11.09 | 5.0374 |  | 3.587 | 10.73
BS-LSBAT-S240629-0496 |  |  |  |  | BS-LSBAT-S240629-0496 | 70.41 | 70.48 | 70.43 | 70.46 | 70.39 | 70.48 | 70.39 | 21.2 | 21.18 | 21.14 | 21.1 |  | BS-LSBAT-S240629-0496 |  | 3.46 | 11.82 |  | 4.176 | 10.65 |  | 2.946 | 11.36 | 5.0269 |  | 3.587 | 11.06
BS-LSBAT-S240629-0497 |  |  |  |  | BS-LSBAT-S240629-0497 | 70.407 | 70.37 | 70.38 | 70.38 | 70.38 | 70.38 | 70.37 | 21.23 | 21.17 | 21.15 | 21.11 |  | BS-LSBAT-S240629-0497 |  | 3.46 | 11.13 |  | 4.178 | 10.45 |  | 2.931 | 10.65 | 5.045 |  | 3.587 | 10.34
BS-LSBAT-S240629-0498 |  |  |  |  | BS-LSBAT-S240629-0498 | 70.455 | 70.39 | 70.39 | 70.4 | 70.41 | 70.41 | 70.39 | 21.22 | 21.2 | 21.12 | 21.1 |  | BS-LSBAT-S240629-0498 |  | 3.46 | 11.38 |  | 4.178 | 10.41 |  | 2.909 | 10.72 | 5.0549 |  | 3.587 | 10.36 | S12-8 (JIAT)
BS-LSBAT-S240629-0499 |  |  |  |  | BS-LSBAT-S240629-0499 | 70.484 | 70.4 | 70.43 | 70.39 | 70.38 | 70.43 | 70.38 | 21.21 | 21.17 | 21.16 | 21.1 |  | BS-LSBAT-S240629-0499 |  | 3.46 | 11.71 |  | 4.178 | 10.74 |  | 2.934 | 11.08 | 5.0512 |  | 3.587 | 10.96
BS-LSBAT-S240629-0500 |  |  |  |  | BS-LSBAT-S240629-0500 | 70.489 | 70.44 | 70.46 | 70.45 | 70.43 | 70.46 | 70.43 | 21.23 | 21.18 | 21.14 | 21.11 |  | BS-LSBAT-S240629-0500 |  | 3.46 | 11.69 |  | 4.178 | 10.79 |  | 2.93 | 11.46 | 5.0498 |  | 3.587 | 11.06 | PM
BS-LSBAT-S240629-0501 |  |  |  |  | BS-LSBAT-S240629-0501 | 70.524 | 70.46 | 70.45 | 70.47 | 70.42 | 70.47 | 70.42 | 21.18 | 21.14 | 21.13 | 21.08 |  | BS-LSBAT-S240629-0501 |  | 3.46 | 11.5 |  | 4.179 | 10.43 |  | 2.921 | 10.7 | 5.0557 |  | 3.588 | 10.38 | S13-1 (JIAT)
BS-LSBAT-S240629-0502 |  |  |  |  | BS-LSBAT-S240629-0502 | 70.495 | 70.45 | 70.33 | 70.49 | 70.37 | 70.49 | 70.33 | 21.21 | 21.15 | 21.11 | 21.09 |  | BS-LSBAT-S240629-0502 |  | 3.46 | 11.65 |  | 4.178 | 10.42 |  | 2.919 | 10.61 | 5.0527 |  | 3.586 | 10.5 | S13-2 (JIAT)
BS-LSBAT-S240629-0503 |  |  |  |  | BS-LSBAT-S240629-0503 | 70.524 | 70.41 | 70.41 | 70.4 | 70.41 | 70.41 | 70.4 | 21.19 | 21.14 | 21.16 | 21.09 |  | BS-LSBAT-S240629-0503 |  | 3.46 | 11.37 |  | 4.178 | 10.28 |  | 2.921 | 10.59 | 5.0573 |  | 3.587 | 10.35 | S13-3 (JIAT)
BS-LSBAT-S240629-0504 |  |  |  |  | BS-LSBAT-S240629-0504 | 70.549 | 70.44 | 70.49 | 70.44 | 70.4 | 70.49 | 70.4 | 21.2 | 21.15 | 21.14 | 21.08 |  | BS-LSBAT-S240629-0504 |  | 3.46 | 11.73 |  | 4.179 | 10.89 |  | 2.928 | 11.22 | 5.0589 |  | 3.587 | 10.9 | PM
BS-LSBAT-S240629-0505 |  |  |  |  | BS-LSBAT-S240629-0505 | 70.534 | 70.44 | 70.48 | 70.42 | 70.48 | 70.48 | 70.42 | 21.22 | 21.17 | 21.12 | 21.08 |  | BS-LSBAT-S240629-0505 |  | 3.46 | 11.62 |  | 4.179 | 10.53 |  | 2.932 | 10.83 | 5.0499 |  | 3.588 | 10.61
BS-LSBAT-S240629-0506 |  |  |  |  | BS-LSBAT-S240629-0506 | 70.555 | 70.35 | 70.4 | 70.42 | 70.35 | 70.42 | 70.35 | 21.2 | 21.16 | 21.15 | 21.09 |  | BS-LSBAT-S240629-0506 |  | 3.46 | 11.16 |  | 4.18 | 10.47 |  | 2.907 | 10.78 | 5.0694 |  | 3.588 | 10.56 | S13-4 (JIAT)
BS-LSBAT-S240629-0507 |  |  |  |  | BS-LSBAT-S240629-0507 | 70.508 | 70.4 | 70.33 | 70.33 | 70.46 | 70.46 | 70.33 | 21.2 | 21.19 | 21.13 | 21.11 |  | BS-LSBAT-S240629-0507 |  | 3.46 | 11.85 |  | 4.179 | 10.87 |  | 2.939 | 11.27 | 5.0193 |  | 3.587 | 10.93 | PM
BS-LSBAT-S240629-0508 |  |  |  |  | BS-LSBAT-S240629-0508 | 70.344 | 70.48 | 70.41 | 70.44 | 70.46 | 70.48 | 70.41 | 21.22 | 21.18 | 21.14 | 21.11 |  | BS-LSBAT-S240629-0508 |  | 3.46 | 11.39 |  | 4.179 | 10.47 |  | 2.922 | 10.72 | 5.0543 |  | 3.588 | 10.43 | S13-5 (JIAT)
BS-LSBAT-S240629-0509 |  |  |  |  | BS-LSBAT-S240629-0509 | 70.552 | 70.41 | 70.37 | 70.42 | 70.4 | 70.42 | 70.37 | 21.2 | 21.17 | 21.13 | 21.09 |  | BS-LSBAT-S240629-0509 |  | 3.46 | 11.76 |  | 4.18 | 10.56 |  | 2.921 | 11.1 | 5.0679 |  | 3.587 | 10.74
BS-LSBAT-S240629-0510 |  |  |  |  | BS-LSBAT-S240629-0510 | 70.518 | 70.45 | 70.45 | 70.4 | 70.33 | 70.45 | 70.33 | 21.18 | 21.15 | 21.13 | 21.09 |  | BS-LSBAT-S240629-0510 |  | 3.46 | 11.7 |  | 4.178 | 10.79 |  | 2.936 | 11.31 | 5.0451 |  | 3.587 | 10.91 | PM
BS-LSBAT-S240629-0511 |  |  |  |  | BS-LSBAT-S240629-0511 | 70.551 | 70.46 | 70.43 | 70.38 | 70.43 | 70.46 | 70.38 | 21.2 | 21.15 | 21.13 | 21.09 |  | BS-LSBAT-S240629-0511 |  | 3.46 | 11.38 |  | 4.178 | 10.4 |  | 2.911 | 10.69 | 5.0682 |  | 3.587 | 10.42 | S13-6 (JIAT)
BS-LSBAT-S240629-0512 |  |  |  |  | BS-LSBAT-S240629-0512 | 70.294 | 70.46 | 70.47 | 70.49 | 70.42 | 70.49 | 70.42 | 21.22 | 21.17 | 21.13 | 21.11 |  | BS-LSBAT-S240629-0512 |  | 3.46 | 11.3 |  | 4.177 | 10.49 |  | 2.933 | 10.66 | 5.0409 |  | 3.587 | 10.34
BS-LSBAT-S240629-0513 |  |  |  |  | BS-LSBAT-S240629-0513 | 70.508 | 70.45 | 70.38 | 70.4 | 70.38 | 70.45 | 70.38 | 21.2 | 21.17 | 21.12 | 21.1 |  | BS-LSBAT-S240629-0513 |  | 3.46 | 11.35 |  | 4.179 | 10.31 |  | 2.926 | 10.63 | 5.0482 |  | 3.588 | 10.31
BS-LSBAT-S240629-0514 |  |  |  |  | BS-LSBAT-S240629-0514 | 70.545 | 70.42 | 70.4 | 70.49 | 70.46 | 70.49 | 70.4 | 21.18 | 21.16 | 21.14 | 21.11 |  | BS-LSBAT-S240629-0514 |  | 3.46 | 11.57 |  | 4.179 | 10.72 |  | 2.938 | 11.26 | 5.0372 |  | 3.587 | 10.83 | PM
BS-LSBAT-S240629-0515 |  |  |  |  | BS-LSBAT-S240629-0515 | 70.486 | 70.37 | 70.3 | 70.38 | 70.43 | 70.43 | 70.3 | 21.2 | 21.19 | 21.15 | 21.1 |  | BS-LSBAT-S240629-0515 |  | 3.46 | 11.94 |  | 4.178 | 10.76 |  | 2.948 | 11.54 | 5.0326 |  | 3.587 | 11.05 | PM
BS-LSBAT-S240629-0516 |  |  |  |  | BS-LSBAT-S240629-0516 | 70.371 | 70.43 | 70.4 | 70.44 | 70.41 | 70.44 | 70.4 | 21.19 | 21.17 | 21.13 | 21.12 |  | BS-LSBAT-S240629-0516 |  | 3.45 | 11.79 |  | 4.179 | 10.87 |  | 2.938 | 11.35 | 5.009 |  | 3.587 | 11.2 | PM
BS-LSBAT-S240629-0517 |  |  |  |  | BS-LSBAT-S240629-0517 | 70.478 | 70.34 | 70.42 | 70.34 | 70.34 | 70.42 | 70.34 | 21.2 | 21.15 | 21.15 | 21.11 |  | BS-LSBAT-S240629-0517 |  | 3.46 | 11.15 |  | 4.179 | 10.27 |  | 2.921 | 10.57 | 5.0391 |  | 3.588 | 10.26
BS-LSBAT-S240629-0518 |  |  |  |  | BS-LSBAT-S240629-0518 | 70.325 | 70.32 | 70.49 | 70.5 | 70.36 | 70.5 | 70.32 | 21.25 | 21.15 | 21.14 | 21.1 |  | BS-LSBAT-S240629-0518 |  | 3.46 | 11.35 |  | 4.178 | 10.33 |  | 2.935 | 11.01 | 5.058 |  | 3.587 | 10.53 | S13-7 (JIAT)
BS-LSBAT-S240629-0519 |  |  |  |  | BS-LSBAT-S240629-0519 | 70.489 | 70.39 | 70.48 | 70.42 | 70.48 | 70.48 | 70.39 | 21.2 | 21.16 | 21.15 | 21.09 |  | BS-LSBAT-S240629-0519 |  | 3.46 | 11.55 |  | 4.179 | 10.49 |  | 2.94 | 11.13 | 5.0373 |  | 3.587 | 10.73
BS-LSBAT-S240629-0520 |  |  |  |  | BS-LSBAT-S240629-0520 | 70.493 | 70.51 | 70.45 | 70.41 | 70.33 | 70.51 | 70.33 | 21.21 | 21.16 | 21.14 | 21.1 |  | BS-LSBAT-S240629-0520 |  | 3.46 | 11.53 |  | 4.179 | 10.46 |  | 2.936 | 11.17 | 5.0441 |  | 3.588 | 10.61
BS-LSBAT-S240629-0521 |  |  |  |  | BS-LSBAT-S240629-0521 | 70.209 | 70.27 | 70.33 | 70.37 | 70.38 | 70.38 | 70.27 | 21.2 | 21.16 | 21.12 | 21.1 |  | BS-LSBAT-S240629-0521 |  | 3.456 | 11.04 |  | 4.179 | 10.34 |  | 2.938 | 10.78 | 5.0317 |  | 3.588 | 10.49
BS-LSBAT-S240629-0522 |  |  |  |  | BS-LSBAT-S240629-0522 | 70.752 | 70.3 | 70.31 | 70.4 | 70.38 | 70.4 | 70.3 | 21.21 | 21.17 | 21.14 | 21.1 |  | BS-LSBAT-S240629-0522 |  | 3.456 | 10.93 |  | 4.179 | 10.41 |  | 2.919 | 10.67 | 5.0428 |  | 3.588 | 10.37
BS-LSBAT-S240629-0523 |  |  |  |  | BS-LSBAT-S240629-0523 | 70.255 | 70.26 | 70.25 | 70.25 | 70.26 | 70.26 | 70.25 | 21.17 | 21.16 | 21.12 | 21.09 |  | BS-LSBAT-S240629-0523 |  | 3.456 | 11.61 |  | 4.179 | 10.59 |  | 2.937 | 11.02 | 5.035 |  | 3.588 | 10.66
BS-LSBAT-S240629-0524 |  |  |  |  | BS-LSBAT-S240629-0524 | 70.242 | 70.24 | 70.28 | 70.29 | 70.29 | 70.29 | 70.24 | 21.22 | 21.17 | 21.12 | 21.1 |  | BS-LSBAT-S240629-0524 |  | 3.456 | 11.67 |  | 4.179 | 10.57 |  | 2.941 | 10.97 | 5.0218 |  | 3.588 | 10.81
BS-LSBAT-S240629-0525 |  |  |  |  | BS-LSBAT-S240629-0525 | 70.353 | 70.29 | 70.29 | 70.3 | 70.32 | 70.32 | 70.29 | 21.17 | 21.16 | 21.12 | 21.1 |  | BS-LSBAT-S240629-0525 |  | 3.456 | 11.59 |  | 4.179 | 10.84 |  | 2.947 | 11.22 | 5.0107 |  | 3.588 | 10.95
BS-LSBAT-S240629-0526 |  |  |  |  | BS-LSBAT-S240629-0526 | 70.359 | 70.2 | 70.26 | 70.26 | 70.28 | 70.28 | 70.2 | 21.2 | 21.18 | 21.13 | 21.09 |  | BS-LSBAT-S240629-0526 |  | 3.456 | 11.34 |  | 4.178 | 10.51 |  | 2.93 | 10.89 | 5.0427 |  | 3.587 | 10.66
BS-LSBAT-S240629-0527 |  |  |  |  | BS-LSBAT-S240629-0527 | 70.465 | 70.32 | 70.36 | 70.23 | 70.24 | 70.36 | 70.23 | 21.22 | 21.18 | 21.11 | 21.09 |  | BS-LSBAT-S240629-0527 |  | 3.456 | 11.6 |  | 4.178 | 10.54 |  | 2.947 | 11.21 | 5.014 |  | 3.587 | 10.92
BS-LSBAT-S240629-0528 |  |  |  |  | BS-LSBAT-S240629-0528 | 70.42 | 70.26 | 70.29 | 70.29 | 70.35 | 70.35 | 70.26 | 21.2 | 21.18 | 21.11 | 21.08 |  | BS-LSBAT-S240629-0528 |  | 3.456 | 10.95 |  | 4.177 | 10.4 |  | 2.938 | 10.87 | 5.0403 |  | 3.587 | 10.5
BS-LSBAT-S240629-0529 |  |  |  |  | BS-LSBAT-S240629-0529 | 70.411 | 70.26 | 70.27 | 70.3 | 70.23 | 70.3 | 70.23 | 21.22 | 21.18 | 21.13 | 21.09 |  | BS-LSBAT-S240629-0529 |  | 3.456 | 10.91 |  | 4.173 | 10.7 |  | 2.944 | 10.81 | 5.0248 |  | 3.587 | 10.56
BS-LSBAT-S240629-0530 |  |  |  |  | BS-LSBAT-S240629-0530 | 70.552 | 70.26 | 70.27 | 70.28 | 70.28 | 70.28 | 70.26 | 21.2 | 21.15 | 21.13 | 21.08 |  | BS-LSBAT-S240629-0530 |  | 3.455 | 11.45 |  | 4.174 | 10.62 |  | 2.926 | 11.08 | 5.0347 |  | 3.587 | 10.59
BS-LSBAT-S240629-0531 |  |  |  |  | BS-LSBAT-S240629-0531 | 70.812 | 70.34 | 70.41 | 70.41 | 70.34 | 70.41 | 70.34 | 21.2 | 21.16 | 21.13 | 21.09 |  | BS-LSBAT-S240629-0531 |  | 3.456 | 10.84 |  | 4.174 | 10.58 |  | 2.935 | 10.69 | 5.0201 |  | 3.586 | 10.43
BS-LSBAT-S240629-0532 |  |  |  |  | BS-LSBAT-S240629-0532 | 70.659 | 70.27 | 70.28 | 70.29 | 70.23 | 70.29 | 70.23 | 21.17 | 21.16 | 21.13 | 21.09 |  | BS-LSBAT-S240629-0532 |  | 3.456 | 10.81 |  | 4.175 | 10.65 |  | 2.915 | 10.64 | 5.0413 |  | 3.587 | 10.41
BS-LSBAT-S240629-0533 |  |  |  |  | BS-LSBAT-S240629-0533 | 70.465 | 70.4 | 70.4 | 70.39 | 70.35 | 70.4 | 70.35 | 21.27 | 21.14 | 21.11 | 21.07 |  | BS-LSBAT-S240629-0533 |  | 3.456 | 11.52 |  | 4.174 | 10.74 |  | 2.927 | 11.15 | 5.0264 |  | 3.587 | 10.85
BS-LSBAT-S240629-0534 |  |  |  |  | BS-LSBAT-S240629-0534 | 70.44 | 70.45 | 70.29 | 70.43 | 70.4 | 70.45 | 70.29 | 21.21 | 21.15 | 21.13 | 21.11 |  | BS-LSBAT-S240629-0534 |  | 3.457 | 11.63 |  | 4.173 | 11.14 |  | 2.932 | 11.16 | 5.0203 |  | 3.586 | 10.94 | PM
BS-LSBAT-S240629-0535 |  |  |  |  | BS-LSBAT-S240629-0535 | 70.459 | 70.3 | 70.48 | 70.35 | 70.38 | 70.48 | 70.3 | 21.21 | 21.17 | 21.15 | 21.1 |  | BS-LSBAT-S240629-0535 |  | 3.456 | 11.51 |  | 4.173 | 10.82 |  | 2.934 | 10.99 | 5.0206 |  | 3.586 | 10.87 | PM
BS-LSBAT-S240629-0536 |  |  |  |  | BS-LSBAT-S240629-0536 | 70.422 | 70.45 | 70.46 | 70.44 | 70.48 | 70.48 | 70.44 | 21.22 | 21.17 | 21.13 | 21.11 |  | BS-LSBAT-S240629-0536 |  | 3.456 | 10.92 |  | 4.174 | 10.65 |  | 2.93 | 10.79 | 5.0454 |  | 3.587 | 10.64
BS-LSBAT-S240629-0537 |  |  |  |  | BS-LSBAT-S240629-0537 | 70.366 | 70.44 | 70.41 | 70.43 | 70.39 | 70.44 | 70.39 | 21.19 | 21.17 | 21.14 | 21.09 |  | BS-LSBAT-S240629-0537 |  | 3.456 | 11.16 |  | 4.174 | 10.75 |  | 2.919 | 11.01 | 5.0461 |  | 3.587 | 10.55
BS-LSBAT-S240629-0538 |  |  |  |  | BS-LSBAT-S240629-0538 | 70.398 | 70.44 | 70.39 | 70.44 | 70.43 | 70.44 | 70.39 | 21.22 | 21.16 | 21.1 | 21.09 |  | BS-LSBAT-S240629-0538 |  | 3.456 | 11.06 |  | 4.175 | 10.7 |  | 2.925 | 10.96 | 5.0427 |  | 3.587 | 10.46
BS-LSBAT-S240629-0539 |  |  |  |  | BS-LSBAT-S240629-0539 | 70.422 | 70.44 | 70.45 | 70.47 | 70.41 | 70.47 | 70.41 | 21.2 | 21.18 | 21.12 | 21.11 |  | BS-LSBAT-S240629-0539 |  | 3.456 | 11.22 |  | 4.175 | 10.8 |  | 2.926 | 11.08 | 5.0475 |  | 3.586 | 10.66
BS-LSBAT-S240629-0540 |  |  |  |  | BS-LSBAT-S240629-0540 | 70.525 | 70.45 | 70.38 | 70.42 | 70.44 | 70.45 | 70.38 | 21.23 | 21.19 | 21.14 | 21.12 |  | BS-LSBAT-S240629-0540 |  | 3.456 | 11.16 |  | 4.174 | 10.81 |  | 2.922 | 11.05 | 5.044 |  | 3.587 | 10.66
BS-LSBAT-S240629-0541 |  |  |  |  | BS-LSBAT-S240629-0541 | 70.788 | 70.33 | 70.5 | 70.4 | 70.27 | 70.5 | 70.27 | 21.22 | 21.17 | 21.13 | 21.1 |  | BS-LSBAT-S240629-0541 |  | 3.456 | 10.8 |  | 4.177 | 10.71 |  | 2.922 | 10.63 | 5.0319 |  | 3.588 | 10.34
BS-LSBAT-S240629-0542 |  |  |  |  | BS-LSBAT-S240629-0542 | 70.494 | 70.48 | 70.42 | 70.36 | 70.39 | 70.48 | 70.36 | 21.23 | 21.15 | 21.13 | 21.08 |  | BS-LSBAT-S240629-0542 |  | 3.455 | 10.8 |  | 4.174 | 10.62 |  | 2.912 | 10.7 | 5.0609 |  | 3.586 | 10.36 | S13-8 (JIAT)
BS-LSBAT-S240629-0543 |  |  |  |  | BS-LSBAT-S240629-0543 | 70.206 | 70.4 | 70.3 | 70.31 | 70.45 | 70.45 | 70.3 | 21.21 | 21.15 | 21.15 | 21.11 |  | BS-LSBAT-S240629-0543 |  | 3.456 | 11.78 |  | 4.174 | 11.45 |  | 2.922 | 11.51 | 5.0311 |  | 3.586 | 11.04 | S#2 확인용 셀 시험
BS-LSBAT-S240629-0544 |  |  |  |  | BS-LSBAT-S240629-0544 | 70.562 | 70.38 | 70.27 | 70.41 | 70.43 | 70.43 | 70.27 | 21.19 | 21.16 | 21.12 | 21.1 |  | BS-LSBAT-S240629-0544 |  | 3.456 | 11.57 |  | 4.173 | 11.12 |  | 2.948 | 11.26 | 5.0094 |  | 3.586 | 10.99 | PM
BS-LSBAT-S240629-0545 |  |  |  |  | BS-LSBAT-S240629-0545 | 70.537 | 70.3 | 70.37 | 70.34 | 70.43 | 70.43 | 70.3 | 21.22 | 21.17 | 21.13 | 21.1 |  | BS-LSBAT-S240629-0545 |  | 3.456 | 11.55 |  | 4.176 | 11.65 |  | 2.929 | 10.76 | 5.0026 |  | 3.586 | 11.33
BS-LSBAT-S240629-0546 |  |  |  |  | BS-LSBAT-S240629-0546 | 70.503 | 70.35 | 70.38 | 70.42 | 70.37 | 70.42 | 70.35 | 21.27 | 21.19 | 21.15 | 21.09 |  | BS-LSBAT-S240629-0546 |  | 3.456 | 11.12 |  | 4.176 | 10.75 |  | 2.943 | 10.89 | 5.0278 |  | 3.586 | 10.72
BS-LSBAT-S240629-0547 |  |  |  |  | BS-LSBAT-S240629-0547 | 70.402 | 70.37 | 70.39 | 70.4 | 70.41 | 70.41 | 70.37 | 21.24 | 21.17 | 21.12 | 21.1 |  | BS-LSBAT-S240629-0547 |  | 3.456 | 11.27 |  | 4.175 | 10.72 |  | 2.945 | 11.33 | 5.0373 |  | 3.586 | 10.64
BS-LSBAT-S240629-0548 |  |  |  |  | BS-LSBAT-S240629-0548 | 70.572 | 70.33 | 70.36 | 70.38 | 70.34 | 70.38 | 70.33 | 21.21 | 21.15 | 21.14 | 21.09 |  | BS-LSBAT-S240629-0548 |  | 3.456 | 11.35 |  | 4.176 | 10.86 |  | 2.93 | 11.18 | 5.0458 |  | 3.586 | 10.78
BS-LSBAT-S240629-0549 |  |  |  |  | BS-LSBAT-S240629-0549 | 70.496 | 70.41 | 70.37 | 70.43 | 70.36 | 70.43 | 70.36 | 21.2 | 21.18 | 21.12 | 21.1 |  | BS-LSBAT-S240629-0549 |  | 3.456 | 11.31 |  | 4.176 | 10.68 |  | 2.933 | 10.86 | 5.0437 |  | 3.587 | 10.62
BS-LSBAT-S240629-0550 |  |  |  |  | BS-LSBAT-S240629-0550 | 70.44 | 70.36 | 70.38 | 70.33 | 70.39 | 70.39 | 70.33 | 21.25 | 21.18 | 21.14 | 21.1 |  | BS-LSBAT-S240629-0550 |  | 3.456 | 10.99 |  | 4.175 | 10.82 |  | 2.944 | 10.99 | 5.0261 |  | 3.586 | 10.61
BS-LSBAT-S240629-0551 |  |  |  |  | BS-LSBAT-S240629-0551 | 70.777 | 70.4 | 70.33 | 70.42 | 70.34 | 70.42 | 70.33 | 21.22 | 21.18 | 21.15 | 21.09 |  | BS-LSBAT-S240629-0551 |  | 3.456 | 10.86 |  | 4.177 | 10.68 |  | 2.919 | 10.98 | 5.0389 |  | 3.586 | 10.61
BS-LSBAT-S240629-0552 |  |  |  |  | BS-LSBAT-S240629-0552 | 70.617 | 70.34 | 70.32 | 70.44 | 70.35 | 70.44 | 70.32 | 21.24 | 21.16 | 21.15 | 21.1 |  | BS-LSBAT-S240629-0552 |  | 3.456 | 11.02 |  | 4.176 | 10.73 |  | 2.945 | 10.96 | 5.0344 |  | 3.586 | 10.62
BS-LSBAT-S240629-0553 |  |  |  |  | BS-LSBAT-S240629-0553 | 70.5 | 70.4 | 70.43 | 70.42 | 70.39 | 70.43 | 70.39 | 21.23 | 21.17 | 21.13 | 21.11 |  | BS-LSBAT-S240629-0553 |  | 3.455 | 11.5 |  | 4.176 | 10.97 |  | 2.94 | 11.35 | 5.0344 |  | 3.586 | 10.99
BS-LSBAT-S240629-0554 |  |  |  |  | BS-LSBAT-S240629-0554 | 70.188 | 70.32 | 70.36 | 70.31 | 70.38 | 70.38 | 70.31 | 21.32 | 21.17 | 21.13 | 21.11 |  | BS-LSBAT-S240629-0554 |  | 3.456 | 11.76 |  | 4.177 | 11.22 |  | 2.95 | 11.44 | 5.0054 |  | 3.586 | 11.28 | S#2 확인용 셀 시험
BS-LSBAT-S240629-0555 |  |  |  |  | BS-LSBAT-S240629-0555 | 70.533 | 70.38 | 70.32 | 70.43 | 70.4 | 70.43 | 70.32 | 21.22 | 21.18 | 21.14 | 21.09 |  | BS-LSBAT-S240629-0555 |  | 3.456 | 11.6 |  | 4.177 | 11.49 |  | 2.96 | 11.62 | 5.0053 |  | 3.585 | 11.15 | S#2 확인용 셀 시험
BS-LSBAT-S240629-0556 |  |  |  |  | BS-LSBAT-S240629-0556 | 70.47 | 70.36 | 70.34 | 70.43 | 70.4 | 70.43 | 70.34 | 21.18 | 21.17 | 21.13 | 21.1 |  | BS-LSBAT-S240629-0556 |  | 3.456 | 11.4 |  | 4.176 | 10.77 |  | 2.946 | 11.07 | 5.0292 |  | 3.586 | 10.62
BS-LSBAT-S240629-0557 |  |  |  |  | BS-LSBAT-S240629-0557 | 70.458 | 70.37 | 70.31 | 70.4 | 70.36 | 70.4 | 70.31 | 21.32 | 21.15 | 21.13 | 21.09 |  | BS-LSBAT-S240629-0557 |  | 3.456 | 10.83 |  | 4.178 | 10.56 |  | 2.943 | 10.93 | 5.0333 |  | 3.587 | 10.55
BS-LSBAT-S240629-0558 |  |  |  |  | BS-LSBAT-S240629-0558 | 70.472 | 70.32 | 70.3 | 70.36 | 70.33 | 70.36 | 70.3 | 21.23 | 21.16 | 21.16 | 21.1 |  | BS-LSBAT-S240629-0558 |  | 3.456 | 11.01 |  | 4.177 | 10.73 |  | 2.941 | 11.03 | 5.0421 |  | 3.586 | 10.66
BS-LSBAT-S240629-0559 |  |  |  |  | BS-LSBAT-S240629-0559 | 70.507 | 70.41 | 70.39 | 70.37 | 70.35 | 70.41 | 70.35 | 21.21 | 21.18 | 21.16 | 21.12 |  | BS-LSBAT-S240629-0559 |  | 3.456 | 11.19 |  | 4.175 | 10.76 |  | 2.941 | 11.05 | 5.0442 |  | 3.586 | 10.69
BS-LSBAT-S240629-0560 |  |  |  |  | BS-LSBAT-S240629-0560 | 70.436 | 70.3 | 70.39 | 70.4 | 70.37 | 70.4 | 70.3 | 21.19 | 21.16 | 21.13 | 21.1 |  | BS-LSBAT-S240629-0560 |  | 3.456 | 11.35 |  | 4.175 | 10.83 |  | 2.945 | 10.96 | 5.0249 |  | 3.586 | 10.73
BS-LSBAT-S240629-0561 |  |  |  |  | BS-LSBAT-S240629-0561 | 70.786 | 70.35 | 70.31 | 70.36 | 70.4 | 70.4 | 70.31 | 21.23 | 21.14 | 21.14 | 21.09 |  | BS-LSBAT-S240629-0561 |  | 3.456 | 10.74 |  | 4.178 | 10.41 |  | 2.929 | 10.76 | 5.0241 |  | 3.588 | 10.49
BS-LSBAT-S240629-0562 |  |  |  |  | BS-LSBAT-S240629-0562 | 70.495 | 70.3 | 70.33 | 70.38 | 70.41 | 70.41 | 70.3 | 21.2 | 21.17 | 21.12 | 21.1 |  | BS-LSBAT-S240629-0562 |  | 3.456 | 11.48 |  | 4.177 | 10.86 |  | 2.943 | 10.89 | 5.0177 |  | 3.588 | 10.65
BS-LSBAT-S240629-0563 |  |  |  |  | BS-LSBAT-S240629-0563 | 70.514 | 70.34 | 70.41 | 70.38 | 70.29 | 70.41 | 70.29 | 21.22 | 21.19 | 21.13 | 21.11 |  | BS-LSBAT-S240629-0563 |  | 3.456 | 11.51 |  | 4.177 | 10.61 |  | 2.945 | 11.33 | 5.0135 |  | 3.588 | 10.91
BS-LSBAT-S240629-0564 |  |  |  |  | BS-LSBAT-S240629-0564 | 70.492 | 70.4 | 70.37 | 70.38 | 70.36 | 70.4 | 70.36 | 21.21 | 21.17 | 21.13 | 21.09 |  | BS-LSBAT-S240629-0564 |  | 3.456 | 11.39 |  | 4.177 | 10.54 |  | 2.944 | 10.93 | 5.0139 |  | 3.588 | 10.81
BS-LSBAT-S240629-0565 |  |  |  |  | BS-LSBAT-S240629-0565 | 70.283 | 70.37 | 70.3 | 70.36 | 70.38 | 70.38 | 70.3 | 21.22 | 21.18 | 21.12 | 21.1 |  | BS-LSBAT-S240629-0565 |  | 3.456 | 11.75 |  | 4.177 | 11.07 |  | 2.948 | 11.33 | 5.0171 |  | 3.588 | 11.06
BS-LSBAT-S240629-0566 |  |  |  |  | BS-LSBAT-S240629-0566 | 70.465 | 70.3 | 70.32 | 70.34 | 70.37 | 70.37 | 70.3 | 21.2 | 21.18 | 21.14 | 21.1 |  | BS-LSBAT-S240629-0566 |  | 3.456 | 11.13 |  | 4.176 | 10.56 |  | 2.936 | 11.05 | 5.0356 |  | 3.588 | 10.61
BS-LSBAT-S240629-0567 |  |  |  |  | BS-LSBAT-S240629-0567 | 70.501 | 70.27 | 70.39 | 70.36 | 70.3 | 70.39 | 70.27 | 21.2 | 21.16 | 21.15 | 21.08 |  | BS-LSBAT-S240629-0567 |  | 3.456 | 11.12 |  | 4.177 | 10.65 |  | 2.928 | 10.95 | 5.0543 |  | 3.588 | 10.68 | S14-1 (JIAT)
BS-LSBAT-S240629-0568 |  |  |  |  | BS-LSBAT-S240629-0568 | 70.407 | 70.36 | 70.33 | 70.34 | 70.41 | 70.41 | 70.33 | 21.21 | 21.16 | 21.13 | 21.08 |  | BS-LSBAT-S240629-0568 |  | 3.456 | 11.52 |  | 4.178 | 10.73 |  | 2.932 | 10.92 | 5.0412 |  | 3.588 | 10.79
BS-LSBAT-S240629-0569 |  |  |  |  | BS-LSBAT-S240629-0569 | 70.566 | 70.42 | 70.38 | 70.36 | 70.39 | 70.42 | 70.36 | 21.2 | 21.15 | 21.13 | 21.1 |  | BS-LSBAT-S240629-0569 |  | 3.455 | 11.71 |  | 4.177 | 11.1 |  | 2.94 | 11.27 | 5.0322 |  | 3.589 | 10.76
BS-LSBAT-S240629-0570 |  |  |  |  | BS-LSBAT-S240629-0570 | 70.453 | 70.29 | 70.34 | 70.33 | 70.31 | 70.34 | 70.29 | 21.2 | 21.16 | 21.13 | 21.09 |  | BS-LSBAT-S240629-0570 |  | 3.456 | 11.34 |  | 4.178 | 10.71 |  | 2.938 | 11.01 | 5.0407 |  | 3.589 | 10.77
BS-LSBAT-S240629-0571 |  |  |  |  | BS-LSBAT-S240629-0571 | 70.568 | 70.38 | 70.3 | 70.34 | 70.39 | 70.39 | 70.3 | 21.28 | 21.19 | 21.16 | 21.09 |  | BS-LSBAT-S240629-0571 |  | 3.455 | 10.92 |  | 4.178 | 10.53 |  | 2.921 | 10.88 | 5.0581 |  | 3.588 | 10.6 | S14-2 (JIAT)
BS-LSBAT-S240629-0572 |  |  |  |  | BS-LSBAT-S240629-0572 | 70.516 | 70.34 | 70.39 | 70.4 | 70.44 | 70.44 | 70.34 | 21.2 | 21.16 | 21.13 | 21.1 |  | BS-LSBAT-S240629-0572 |  | 3.456 | 11.38 |  | 4.177 | 10.72 |  | 2.939 | 11.19 | 5.0251 |  | 3.588 | 10.83
BS-LSBAT-S240629-0573 |  |  |  |  | BS-LSBAT-S240629-0573 | 70.455 | 70.3 | 70.34 | 70.33 | 70.42 | 70.42 | 70.3 | 21.21 | 21.18 | 21.16 | 21.11 |  | BS-LSBAT-S240629-0573 |  | 3.456 | 11.39 |  | 4.178 | 10.76 |  | 2.922 | 11.05 | 5.0414 |  | 3.589 | 10.52
BS-LSBAT-S240629-0574 |  |  |  |  | BS-LSBAT-S240629-0574 | 70.42 | 70.32 | 70.36 | 70.38 | 70.33 | 70.38 | 70.32 | 21.22 | 21.18 | 21.15 | 21.1 |  | BS-LSBAT-S240629-0574 |  | 3.456 | 11.47 |  | 4.179 | 10.98 |  | 2.94 | 11.26 | 5.0188 |  | 3.588 | 10.87
BS-LSBAT-S240629-0575 |  |  |  |  | BS-LSBAT-S240629-0575 | 70.468 | 70.43 | 70.4 | 70.41 | 70.37 | 70.43 | 70.37 | 21.22 | 21.16 | 21.12 | 21.1 |  | BS-LSBAT-S240629-0575 |  | 3.456 | 11.72 |  | 4.178 | 10.98 |  | 2.94 | 11.44 | 5.0184 |  | 3.588 | 11.06
BS-LSBAT-S240629-0576 |  |  |  |  | BS-LSBAT-S240629-0576 | 70.445 | 70.36 | 70.3 | 70.41 | 70.34 | 70.41 | 70.3 | 21.22 | 21.18 | 21.15 | 21.1 |  | BS-LSBAT-S240629-0576 |  | 3.456 | 11.37 |  | 4.176 | 10.61 |  | 2.94 | 11.06 | 5.0285 |  | 3.588 | 10.59
BS-LSBAT-S240629-0577 |  |  |  |  | BS-LSBAT-S240629-0577 | 70.426 | 70.33 | 70.36 | 70.34 | 70.32 | 70.36 | 70.32 | 21.24 | 21.16 | 21.13 | 21.11 |  | BS-LSBAT-S240629-0577 |  | 3.456 | 10.87 |  | 4.177 | 10.68 |  | 2.964 | 10.56 | 5.0118 |  | 3.587 | 10.33
BS-LSBAT-S240629-0578 |  |  |  |  | BS-LSBAT-S240629-0578 | 70.47 | 70.33 | 70.31 | 70.32 | 70.36 | 70.36 | 70.31 | 21.21 | 21.18 | 21.14 | 21.1 |  | BS-LSBAT-S240629-0578 |  | 3.456 | 10.97 |  | 4.177 | 10.7 |  | 2.957 | 10.91 | 5.0214 |  | 3.587 | 10.61
BS-LSBAT-S240629-0579 | 옆면 흠집 |  |  |  | BS-LSBAT-S240629-0579 | 70.501 | 70.43 | 70.46 | 70.39 | 70.44 | 70.46 | 70.39 | 21.2 | 21.17 | 21.16 | 21.1 |  | BS-LSBAT-S240629-0579 |  | 3.456 | 11.53 |  | 4.176 | 11.53 |  | 2.975 | 11.43 | 4.9874 |  | 3.586 | 11.07 | S#2 확인용 셀 시험
BS-LSBAT-S240629-0580 |  |  |  |  | BS-LSBAT-S240629-0580 | 70.42 | 70.32 | 70.36 | 70.38 | 70.31 | 70.38 | 70.31 | 21.23 | 21.19 | 21.14 | 21.1 |  | BS-LSBAT-S240629-0580 |  | 3.455 | 11.16 |  | 4.177 | 10.6 |  | 2.926 | 10.81 | 5.0544 |  | 3.587 | 10.47 | S14-3 (JIAT)
BS-LSBAT-S240629-0581 |  |  |  |  | BS-LSBAT-S240629-0581 | 70.804 | 70.38 | 70.37 | 70.33 | 70.32 | 70.38 | 70.32 | 21.2 | 21.17 | 21.14 | 21.11 |  | BS-LSBAT-S240629-0581 |  | 3.456 | 10.77 |  | 4.178 | 10.5 |  | 2.919 | 10.61 | 5.0574 |  | 3.587 | 10.5 | S14-4 (JIAT)
BS-LSBAT-S240629-0582 |  |  |  |  | BS-LSBAT-S240629-0582 | 70.495 | 70.41 | 70.39 | 70.4 | 70.43 | 70.43 | 70.39 | 21.2 | 21.16 | 21.16 | 21.11 |  | BS-LSBAT-S240629-0582 |  | 3.456 | 11.44 |  | 4.177 | 10.85 |  | 2.955 | 11.25 | 5.0089 |  | 3.586 | 10.97
BS-LSBAT-S240629-0583 |  |  |  |  | BS-LSBAT-S240629-0583 | 70.485 | 70.36 | 70.37 | 70.42 | 70.38 | 70.42 | 70.36 | 21.19 | 21.16 | 21.13 | 21.11 |  | BS-LSBAT-S240629-0583 |  | 3.456 | 11.47 |  | 4.177 | 10.95 |  | 2.954 | 10.92 | 5.005 |  | 3.586 | 10.7 | S5-1
BS-LSBAT-S240629-0584 |  |  |  |  | BS-LSBAT-S240629-0584 | 70.451 | 70.35 | 70.31 | 70.36 | 70.33 | 70.36 | 70.31 | 21.22 | 21.17 | 21.15 | 21.13 |  | BS-LSBAT-S240629-0584 |  | 3.456 | 11.65 |  | 4.177 | 10.9 |  | 2.976 | 11.29 | 4.9787 |  | 3.587 | 10.95
BS-LSBAT-S240629-0585 |  |  |  |  | BS-LSBAT-S240629-0585 | 70.539 | 70.37 | 70.38 | 70.39 | 70.41 | 70.41 | 70.37 | 21.19 | 21.16 | 21.13 | 21.11 |  | BS-LSBAT-S240629-0585 |  | 3.456 | 11.4 |  | 4.178 | 10.65 |  | 2.944 | 11.05 | 5.029 |  | 3.587 | 11.01
BS-LSBAT-S240629-0586 |  |  |  |  | BS-LSBAT-S240629-0586 | 70.504 | 70.43 | 70.41 | 70.33 | 70.35 | 70.43 | 70.33 | 21.22 | 21.14 | 21.12 | 21.09 |  | BS-LSBAT-S240629-0586 |  | 3.456 | 10.84 |  | 4.178 | 10.6 |  | 2.946 | 10.87 | 5.0373 |  | 3.588 | 10.59
BS-LSBAT-S240629-0587 |  |  |  |  | BS-LSBAT-S240629-0587 | 70.471 | 70.42 | 70.4 | 70.38 | 70.35 | 70.42 | 70.35 | 21.2 | 21.18 | 21.15 | 21.11 |  | BS-LSBAT-S240629-0587 |  | 3.456 | 10.79 |  | 4.178 | 10.68 |  | 2.948 | 10.84 | 5.0388 |  | 3.587 | 10.49
BS-LSBAT-S240629-0588 |  |  |  |  | BS-LSBAT-S240629-0588 | 70.489 | 70.36 | 70.43 | 70.33 | 70.35 | 70.43 | 70.33 | 21.21 | 21.16 | 21.13 | 21.1 |  | BS-LSBAT-S240629-0588 |  | 3.456 | 10.97 |  | 4.177 | 10.67 |  | 2.962 | 10.75 | 5.0171 |  | 3.587 | 10.47
BS-LSBAT-S240629-0589 |  |  |  |  | BS-LSBAT-S240629-0589 | 70.464 | 70.4 | 70.39 | 70.34 | 70.38 | 70.4 | 70.34 | 21.22 | 21.17 | 21.15 | 21.12 |  | BS-LSBAT-S240629-0589 |  | 3.456 | 10.94 |  | 4.178 | 10.62 |  | 2.953 | 10.71 | 5.028 |  | 3.588 | 10.54
BS-LSBAT-S240629-0590 |  |  |  |  | BS-LSBAT-S240629-0590 | 70.464 | 70.32 | 70.42 | 70.29 | 70.34 | 70.42 | 70.29 | 21.21 | 21.18 | 21.14 | 21.12 |  | BS-LSBAT-S240629-0590 |  | 3.452 | 11.25 |  | 4.176 | 10.56 |  | 2.949 | 11 | 5.0399 |  | 3.587 | 10.64
BS-LSBAT-S240629-0591 |  |  |  |  | BS-LSBAT-S240629-0591 | 70.829 | 70.35 | 70.36 | 70.41 | 70.4 | 70.41 | 70.35 | 21.21 | 21.17 | 21.14 | 21.1 |  | BS-LSBAT-S240629-0591 |  | 3.456 | 10.72 |  | 4.177 | 10.58 |  | 2.947 | 10.79 | 5.0254 |  | 3.587 | 10.45
BS-LSBAT-S240629-0592 |  |  |  |  | BS-LSBAT-S240629-0592 | 70.46 | 70.43 | 70.41 | 70.39 | 70.37 | 70.43 | 70.37 | 21.21 | 21.16 | 21.14 | 21.1 |  | BS-LSBAT-S240629-0592 |  | 3.456 | 11.23 |  | 4.176 | 10.86 |  | 2.982 | 11.19 | 4.9699 |  | 3.586 | 10.94
BS-LSBAT-S240629-0593 |  |  |  |  | BS-LSBAT-S240629-0593 | 70.445 | 70.36 | 70.39 | 70.41 | 70.37 | 70.41 | 70.36 | 21.23 | 21.21 | 21.13 | 21.12 |  | BS-LSBAT-S240629-0593 |  | 3.456 | 11.47 |  | 4.179 | 11.14 |  | 2.979 | 11.43 | 4.9728 |  | 3.587 | 11.07
BS-LSBAT-S240629-0594 |  |  |  |  | BS-LSBAT-S240629-0594 | 70.434 | 70.37 | 70.35 | 70.36 | 70.38 | 70.38 | 70.35 | 21.22 | 21.15 | 21.13 | 21.1 |  | BS-LSBAT-S240629-0594 |  | 3.456 | 11.61 |  | 4.179 | 11.03 |  | 2.975 | 11.29 | 4.98 |  | 3.587 | 10.87
BS-LSBAT-S240629-0595 |  |  |  |  | BS-LSBAT-S240629-0595 | 70.505 | 70.33 | 70.34 | 70.42 | 70.38 | 70.42 | 70.33 | 21.19 | 21.16 | 21.14 | 21.11 |  | BS-LSBAT-S240629-0595 |  | 3.456 | 11.43 |  | 4.178 | 10.72 |  | 2.976 | 11.25 | 4.9794 |  | 3.587 | 11
BS-LSBAT-S240629-0596 |  |  |  |  | BS-LSBAT-S240629-0596 | 70.421 | 70.37 | 70.39 | 70.38 | 70.41 | 70.41 | 70.37 | 21.24 | 21.18 | 21.12 | 21.11 |  | BS-LSBAT-S240629-0596 |  | 3.455 | 11.59 |  | 4.179 | 11.54 |  | 2.986 | 11.67 | 4.9706 |  | 3.587 | 11.24
BS-LSBAT-S240629-0597 |  |  |  |  | BS-LSBAT-S240629-0597 | 70.494 | 70.42 | 70.43 | 70.37 | 70.39 | 70.43 | 70.37 | 21.3 | 21.21 | 21.15 | 21.11 |  | BS-LSBAT-S240629-0597 |  | 3.456 | 11.01 |  | 4.179 | 10.55 |  | 2.96 | 10.86 | 5.0209 |  | 3.587 | 10.35
BS-LSBAT-S240629-0598 |  |  |  |  | BS-LSBAT-S240629-0598 | 70.449 | 70.4 | 70.38 | 70.39 | 70.36 | 70.4 | 70.36 | 21.2 | 21.17 | 21.14 | 21.09 |  | BS-LSBAT-S240629-0598 |  | 3.456 | 10.92 |  | 4.178 | 10.53 |  | 2.971 | 10.85 | 5.002 |  | 3.587 | 10.4 | S5-2
BS-LSBAT-S240629-0599 |  |  |  |  | BS-LSBAT-S240629-0599 | 70.482 | 70.42 | 70.4 | 70.38 | 70.37 | 70.42 | 70.37 | 21.23 | 21.15 | 21.15 | 21.1 |  | BS-LSBAT-S240629-0599 |  | 3.455 | 11.1 |  | 4.178 | 10.6 |  | 2.958 | 10.92 | 5.0189 |  | 3.587 | 10.47
BS-LSBAT-S240629-0600 |  |  |  |  | BS-LSBAT-S240629-0600 | 70.494 | 70.44 | 70.35 | 70.34 | 70.38 | 70.44 | 70.34 | 21.2 | 21.16 | 21.17 | 21.1 |  | BS-LSBAT-S240629-0600 |  | 3.456 | 11.09 |  | 4.178 | 10.59 |  | 2.969 | 10.89 | 5.0192 |  | 3.587 | 10.44
BS-LSBAT-S240629-0601 |  |  |  |  | BS-LSBAT-S240629-0601 | 70.845 | 70.32 | 70.41 | 70.35 | 70.36 | 70.41 | 70.32 | 21.19 | 21.15 | 21.13 | 21.08 |  | BS-LSBAT-S240629-0601 |  | 3.456 | 10.66 |  | 4.18 | 10.57 |  | 2.944 | 10.6 | 5.0314 |  | 3.588 | 10.39
BS-LSBAT-S240629-0602 |  |  |  |  | BS-LSBAT-S240629-0602 | 70.537 | 70.39 | 70.35 | 70.36 | 70.37 | 70.39 | 70.35 | 21.2 | 21.17 | 21.12 | 21.1 |  | BS-LSBAT-S240629-0602 |  | 3.456 | 10.92 |  | 4.18 | 10.62 |  | 2.968 | 10.97 | 5.0152 |  | 3.588 | 10.41
BS-LSBAT-S240629-0603 |  |  |  |  | BS-LSBAT-S240629-0603 | 70.59 | 70.44 | 70.41 | 70.42 | 70.38 | 70.44 | 70.38 | 21.19 | 21.14 | 21.14 | 21.09 |  | BS-LSBAT-S240629-0603 |  | 3.456 | 11.27 |  | 4.179 | 10.55 |  | 2.934 | 11.18 | 5.05 |  | 3.587 | 10.9
BS-LSBAT-S240629-0604 |  |  |  |  | BS-LSBAT-S240629-0604 | 70.477 | 70.32 | 70.41 | 70.36 | 70.34 | 70.41 | 70.32 | 21.27 | 21.19 | 21.15 | 21.1 |  | BS-LSBAT-S240629-0604 |  | 3.456 | 11.52 |  | 4.179 | 10.96 |  | 2.978 | 11.4 | 4.9871 |  | 3.588 | 10.94
BS-LSBAT-S240629-0605 |  |  |  |  | BS-LSBAT-S240629-0605 | 70.501 | 70.39 | 70.41 | 70.4 | 70.36 | 70.41 | 70.36 | 21.27 | 21.18 | 21.14 | 21.1 |  | BS-LSBAT-S240629-0605 |  | 3.456 | 11.19 |  | 4.18 | 10.72 |  | 2.968 | 10.99 | 4.9973 |  | 3.588 | 10.76 | S5-3
BS-LSBAT-S240629-0606 |  |  |  |  | BS-LSBAT-S240629-0606 | 70.502 | 70.37 | 70.41 | 70.43 | 70.4 | 70.43 | 70.37 | 21.2 | 21.17 | 21.16 | 21.12 |  | BS-LSBAT-S240629-0606 |  | 3.455 | 11.58 |  | 4.178 | 10.81 |  | 2.987 | 11.37 | 4.9757 |  | 3.586 | 10.84
BS-LSBAT-S240629-0607 |  |  |  |  | BS-LSBAT-S240629-0607 | 70.47 | 70.38 | 70.43 | 70.36 | 70.39 | 70.43 | 70.36 | 21.24 | 21.17 | 21.14 | 21.1 |  | BS-LSBAT-S240629-0607 |  | 3.456 | 10.9 |  | 4.178 | 10.72 |  | 2.96 | 10.78 | 5.0217 |  | 3.587 | 10.43
BS-LSBAT-S240629-0608 |  |  |  |  | BS-LSBAT-S240629-0608 | 70.466 | 70.42 | 70.43 | 70.38 | 70.41 | 70.43 | 70.38 | 21.21 | 21.17 | 21.12 | 21.11 |  | BS-LSBAT-S240629-0608 |  | 3.456 | 10.98 |  | 4.177 | 10.49 |  | 2.959 | 10.82 | 5.0163 |  | 3.587 | 10.37
BS-LSBAT-S240629-0609 |  |  |  |  | BS-LSBAT-S240629-0609 | 70.486 | 70.4 | 70.36 | 70.42 | 70.39 | 70.42 | 70.36 | 21.22 | 21.17 | 21.13 | 21.11 |  | BS-LSBAT-S240629-0609 |  | 3.456 | 10.77 |  | 4.177 | 10.58 |  | 2.935 | 10.77 | 5.0434 |  | 3.587 | 10.36
BS-LSBAT-S240629-0610 |  |  |  |  | BS-LSBAT-S240629-0610 | 70.481 | 70.42 | 70.43 | 70.39 | 70.4 | 70.43 | 70.39 | 21.22 | 21.17 | 21.14 | 21.09 |  | BS-LSBAT-S240629-0610 |  | 3.456 | 11.03 |  | 4.177 | 10.63 |  | 2.933 | 10.82 | 5.0454 |  | 3.587 | 10.46
BS-LSBAT-S240629-0611 |  |  |  |  | BS-LSBAT-S240629-0611 | 70.47 | 70.36 | 70.37 | 70.44 | 70.39 | 70.44 | 70.36 | 21.2 | 21.16 | 21.15 | 21.1 |  | BS-LSBAT-S240629-0611 |  | 3.456 | 11.08 |  | 4.176 | 10.48 |  | 2.936 | 10.66 | 5.0391 |  | 3.586 | 10.53
BS-LSBAT-S240629-0612 |  |  |  |  | BS-LSBAT-S240629-0612 | 70.444 | 70.38 | 70.31 | 70.37 | 70.36 | 70.38 | 70.31 | 21.27 | 21.18 | 21.12 | 21.1 |  | BS-LSBAT-S240629-0612 |  | 3.456 | 11.32 |  | 4.176 | 10.62 |  | 2.938 | 11.27 | 5.0225 |  | 3.587 | 10.7
BS-LSBAT-S240629-0613 |  |  |  |  | BS-LSBAT-S240629-0613 | 70.211 | 70.4 | 70.37 | 70.38 | 70.39 | 70.4 | 70.37 | 21.22 | 21.17 | 21.14 | 21.1 |  | BS-LSBAT-S240629-0613 |  | 3.456 | 11.34 |  | 4.177 | 11.18 |  | 2.943 | 11.2 | 5.0151 |  | 3.587 | 10.83
BS-LSBAT-S240629-0614 |  |  |  |  | BS-LSBAT-S240629-0614 | 70.608 | 70.36 | 70.33 | 70.37 | 70.4 | 70.4 | 70.33 | 21.18 | 21.16 | 21.12 | 21.1 |  | BS-LSBAT-S240629-0614 |  | 3.456 | 10.98 |  | 4.176 | 10.43 |  | 2.945 | 10.79 | 5.0304 |  | 3.586 | 10.58
BS-LSBAT-S240629-0615 |  |  |  |  | BS-LSBAT-S240629-0615 | 70.462 | 70.32 | 70.33 | 70.36 | 70.34 | 70.36 | 70.32 | 21.2 | 21.15 | 21.16 | 21.09 |  | BS-LSBAT-S240629-0615 |  | 3.456 | 11.3 |  | 4.176 | 10.74 |  | 2.939 | 11.14 | 5.0154 |  | 3.586 | 10.74
BS-LSBAT-S240629-0616 |  |  |  |  | BS-LSBAT-S240629-0616 | 70.471 | 70.33 | 70.36 | 70.35 | 70.4 | 70.4 | 70.33 | 21.19 | 21.17 | 21.13 | 21.1 |  | BS-LSBAT-S240629-0616 |  | 3.456 | 11.29 |  | 4.176 | 11.12 |  | 2.953 | 11.16 | 5.0061 |  | 3.586 | 10.8 | S5-4
BS-LSBAT-S240629-0617 |  |  |  |  | BS-LSBAT-S240629-0617 | 70.602 | 70.37 | 70.34 | 70.35 | 70.37 | 70.37 | 70.34 | 21.21 | 21.16 | 21.13 | 21.09 |  | BS-LSBAT-S240629-0617 |  | 3.456 | 11.59 |  | 4.177 | 11.05 |  | 2.951 | 11.33 | 5.018 |  | 3.586 | 11.06
BS-LSBAT-S240629-0618 |  |  |  |  | BS-LSBAT-S240629-0618 | 70.492 | 70.34 | 70.37 | 70.36 | 70.32 | 70.37 | 70.32 | 21.23 | 21.16 | 21.14 | 21.1 |  | BS-LSBAT-S240629-0618 |  | 3.456 | 11.07 |  | 4.178 | 10.63 |  | 2.935 | 10.88 | 5.0452 |  | 3.587 | 10.74
BS-LSBAT-S240629-0619 |  |  |  |  | BS-LSBAT-S240629-0619 | 70.465 | 70.39 | 70.35 | 70.36 | 70.37 | 70.39 | 70.35 | 21.21 | 21.16 | 21.14 | 21.09 |  | BS-LSBAT-S240629-0619 |  | 3.456 | 11.18 |  | 4.179 | 10.58 |  | 2.919 | 11.04 | 5.0673 |  | 3.586 | 10.63
BS-LSBAT-S240629-0620 |  |  |  |  | BS-LSBAT-S240629-0620 | 70.515 | 70.39 | 70.38 | 70.4 | 70.37 | 70.4 | 70.37 | 21.2 | 21.17 | 21.12 | 21.1 |  | BS-LSBAT-S240629-0620 |  | 3.456 | 11.38 |  | 4.177 | 10.87 |  | 2.937 | 11.29 | 5.0467 |  | 3.586 | 11.08
BS-LSBAT-S240629-0621 |  |  |  |  | BS-LSBAT-S240629-0621 | 70.438 | 70.35 | 70.4 | 70.38 | 70.36 | 70.4 | 70.35 | 21.2 | 21.17 | 21.14 | 21.1 |  | BS-LSBAT-S240629-0621 |  | 3.455 | 11.2 |  | 4.178 | 10.67 |  | 2.931 | 10.93 | 5.0437 |  | 3.587 | 10.64
BS-LSBAT-S240629-0622 |  |  |  |  | BS-LSBAT-S240629-0622 | 70.412 | 70.35 | 70.34 | 70.39 | 70.4 | 70.4 | 70.34 | 21.22 | 21.17 | 21.12 | 21.09 |  | BS-LSBAT-S240629-0622 |  | 3.456 | 11.57 |  | 4.177 | 10.88 |  | 2.945 | 11.42 | 4.9985 |  | 3.586 | 11.11
BS-LSBAT-S240629-0623 |  |  |  |  | BS-LSBAT-S240629-0623 | 70.492 | 70.35 | 70.33 | 70.29 | 70.34 | 70.35 | 70.29 | 21.21 | 21.16 | 21.13 | 21.1 |  | BS-LSBAT-S240629-0623 |  | 3.456 | 11.62 |  | 4.177 | 10.7 |  | 2.938 | 11.13 | 5.0289 |  | 3.586 | 10.74
BS-LSBAT-S240629-0624 |  |  |  |  | BS-LSBAT-S240629-0624 | 70.444 | 70.35 | 70.32 | 70.34 | 70.4 | 70.4 | 70.32 | 21.2 | 21.17 | 21.15 | 21.1 |  | BS-LSBAT-S240629-0624 |  | 3.456 | 11.69 |  | 4.176 | 10.72 |  | 2.956 | 11.41 | 4.9921 |  | 3.586 | 11.15 | PM
BS-LSBAT-S240629-0625 |  |  |  |  | BS-LSBAT-S240629-0625 | 70.466 | 70.34 | 70.33 | 70.37 | 70.38 | 70.38 | 70.33 | 21.23 | 21.15 | 21.12 | 21.1 |  | BS-LSBAT-S240629-0625 |  | 3.456 | 11.3 |  | 4.178 | 11.02 |  | 2.956 | 11.52 | 4.9976 |  | 3.586 | 11.11
BS-LSBAT-S240629-0626 |  |  |  |  | BS-LSBAT-S240629-0626 | 70.588 | 70.41 | 70.4 | 70.36 | 70.39 | 70.41 | 70.36 | 21.27 | 21.19 | 21.14 | 21.09 |  | BS-LSBAT-S240629-0626 |  | 3.456 | 11.64 |  | 4.177 | 10.66 |  | 2.95 | 11.07 | 5.0171 |  | 3.586 | 10.53
BS-LSBAT-S240629-0627 |  |  |  |  | BS-LSBAT-S240629-0627 | 70.558 | 70.41 | 70.36 | 70.38 | 70.39 | 70.41 | 70.36 | 21.26 | 21.17 | 21.14 | 21.11 |  | BS-LSBAT-S240629-0627 |  | 3.456 | 11.46 |  | 4.177 | 11.07 |  | 2.953 | 11.5 | 5.0113 |  | 3.585 | 11.16
BS-LSBAT-S240629-0628 |  |  |  |  | BS-LSBAT-S240629-0628 | 70.507 | 70.41 | 70.38 | 70.36 | 70.4 | 70.41 | 70.36 | 21.21 | 21.2 | 21.14 | 21.11 |  | BS-LSBAT-S240629-0628 |  | 3.456 | 11.05 |  | 4.178 | 10.8 |  | 2.942 | 11.14 | 5.012 |  | 3.586 | 10.68
BS-LSBAT-S240629-0629 |  |  |  |  | BS-LSBAT-S240629-0629 | 70.438 | 70.31 | 70.36 | 70.29 | 70.37 | 70.37 | 70.29 | 21.21 | 21.15 | 21.17 | 21.13 |  | BS-LSBAT-S240629-0629 |  | 3.455 | 11.32 |  | 4.178 | 10.61 |  | 2.932 | 10.88 | 5.0433 |  | 3.587 | 10.59
BS-LSBAT-S240629-0630 |  |  |  |  | BS-LSBAT-S240629-0630 | 70.554 | 70.39 | 70.35 | 70.36 | 70.4 | 70.4 | 70.35 | 21.3 | 21.19 | 21.13 | 21.11 |  | BS-LSBAT-S240629-0630 |  | 3.456 | 11.18 |  | 4.177 | 10.81 |  | 2.952 | 11.06 | 5.0159 |  | 3.585 | 10.71
BS-LSBAT-S240629-0631 |  |  |  |  | BS-LSBAT-S240629-0631 | 70.429 | 70.37 | 70.35 | 70.36 | 70.33 | 70.37 | 70.33 | 21.21 | 21.19 | 21.14 | 21.1 |  | BS-LSBAT-S240629-0631 |  | 3.456 | 11.09 |  | 4.177 | 10.67 |  | 2.934 | 10.99 | 5.0393 |  | 3.586 | 10.68
BS-LSBAT-S240629-0632 |  |  |  |  | BS-LSBAT-S240629-0632 | 70.446 | 70.35 | 70.34 | 70.4 | 70.38 | 70.4 | 70.34 | 21.25 | 21.16 | 21.15 | 21.09 |  | BS-LSBAT-S240629-0632 |  | 3.455 | 11.03 |  | 4.178 | 10.75 |  | 2.942 | 11.14 | 5.0179 |  | 3.586 | 10.76
BS-LSBAT-S240629-0633 |  |  |  |  | BS-LSBAT-S240629-0633 | 70.492 | 70.34 | 70.36 | 70.38 | 70.37 | 70.38 | 70.34 | 21.21 | 21.17 | 21.14 | 21.1 |  | BS-LSBAT-S240629-0633 |  | 3.456 | 11.43 |  | 4.178 | 10.45 |  | 2.926 | 10.82 | 5.0515 |  | 3.587 | 10.59
BS-LSBAT-S240629-0634 |  |  |  |  | BS-LSBAT-S240629-0634 | 70.51 | 70.35 | 70.33 | 70.4 | 70.38 | 70.4 | 70.33 | 21.21 | 21.15 | 21.13 | 21.1 |  | BS-LSBAT-S240629-0634 |  | 3.457 | 10.74 |  | 4.178 | 10.55 |  | 2.952 | 11.47 | 5.0051 |  | 3.586 | 11.01 | S5-5
BS-LSBAT-S240629-0635 |  |  |  |  | BS-LSBAT-S240629-0635 | 70.612 | 70.32 | 70.37 | 70.38 | 70.31 | 70.38 | 70.31 | 21.18 | 21.17 | 21.15 | 21.1 |  | BS-LSBAT-S240629-0635 |  | 3.456 | 11.12 |  | 4.178 | 10.52 |  | 2.904 | 10.8 | 5.0666 |  | 3.586 | 10.36 | S14-5 (JIAT)
BS-LSBAT-S240629-0636 |  |  |  |  | BS-LSBAT-S240629-0636 | 70.439 | 70.36 | 70.33 | 70.37 | 70.38 | 70.38 | 70.33 | 21.23 | 21.17 | 21.12 | 21.09 |  | BS-LSBAT-S240629-0636 |  | 3.456 | 11.4 |  | 4.178 | 10.6 |  | 2.933 | 10.87 | 5.0404 |  | 3.586 | 10.51
BS-LSBAT-S240629-0637 |  |  |  |  | BS-LSBAT-S240629-0637 | 70.455 | 70.38 | 70.34 | 70.35 | 70.36 | 70.38 | 70.34 | 21.21 | 21.19 | 21.12 | 21.11 |  | BS-LSBAT-S240629-0637 |  | 3.455 | 11.46 |  | 4.179 | 11.2 |  | 2.949 | 11.29 | 5.0087 |  | 3.586 | 11.07
BS-LSBAT-S240629-0638 |  |  |  |  | BS-LSBAT-S240629-0638 | 70.541 | 70.37 | 70.36 | 70.38 | 70.39 | 70.39 | 70.36 | 21.23 | 21.18 | 21.14 | 21.11 |  | BS-LSBAT-S240629-0638 |  | 3.456 | 11.47 |  | 4.177 | 11.04 |  | 2.93 | 11.17 | 5.0424 |  | 3.585 | 10.96
BS-LSBAT-S240629-0639 |  |  |  |  | BS-LSBAT-S240629-0639 | 70.451 | 70.38 | 70.42 | 70.4 | 70.43 | 70.43 | 70.38 | 21.26 | 21.19 | 21.13 | 21.1 |  | BS-LSBAT-S240629-0639 |  | 3.456 | 11.14 |  | 4.177 | 10.93 |  | 2.938 | 11.22 | 5.0294 |  | 3.586 | 10.97
BS-LSBAT-S240629-0640 |  |  |  |  | BS-LSBAT-S240629-0640 | 70.44 | 70.37 | 70.4 | 70.38 | 70.32 | 70.4 | 70.32 | 21.2 | 21.15 | 21.13 | 21.09 |  | BS-LSBAT-S240629-0640 |  | 3.456 | 11.13 |  | 4.176 | 10.54 |  | 2.937 | 10.87 | 5.0304 |  | 3.586 | 10.54
BS-LSBAT-S240629-0641 |  |  |  |  | BS-LSBAT-S240629-0641 | 70.523 | 70.41 | 70.37 | 70.42 | 70.4 | 70.42 | 70.37 | 21.23 | 21.16 | 21.15 | 21.1 |  | BS-LSBAT-S240629-0641 |  | 3.456 | 11.46 |  | 4.178 | 10.65 |  | 2.931 | 10.81 | 5.0479 |  | 3.587 | 10.53
BS-LSBAT-S240629-0642 |  |  |  |  | BS-LSBAT-S240629-0642 | 70.473 | 70.42 | 70.37 | 70.39 | 70.41 | 70.42 | 70.37 | 21.21 | 21.15 | 21.14 | 21.09 |  | BS-LSBAT-S240629-0642 |  | 3.456 | 10.68 |  | 4.178 | 10.73 |  | 2.94 | 11.05 | 5.0223 |  | 3.587 | 10.82
BS-LSBAT-S240629-0643 |  |  |  |  | BS-LSBAT-S240629-0643 | 70.845 | 70.42 | 70.38 | 70.35 | 70.33 | 70.42 | 70.33 | 21.23 | 21.17 | 21.14 | 21.09 |  | BS-LSBAT-S240629-0643 |  | 3.456 | 11.13 |  | 4.178 | 10.5 |  | 2.923 | 10.81 | 5.0452 |  | 3.587 | 10.43
BS-LSBAT-S240629-0644 |  |  |  |  | BS-LSBAT-S240629-0644 | 70.512 | 70.43 | 70.36 | 70.39 | 70.41 | 70.43 | 70.36 | 21.27 | 21.2 | 21.14 | 21.11 |  | BS-LSBAT-S240629-0644 |  | 3.456 | 11.42 |  | 4.178 | 10.67 |  | 2.925 | 11.04 | 5.0428 |  | 3.587 | 10.75
BS-LSBAT-S240629-0645 |  |  |  |  | BS-LSBAT-S240629-0645 | 70.47 | 70.37 | 70.33 | 70.31 | 70.3 | 70.37 | 70.3 | 21.19 | 21.17 | 21.13 | 21.11 |  | BS-LSBAT-S240629-0645 |  | 3.456 | 10.9 |  | 4.179 | 10.69 |  | 2.949 | 11.18 | 5.0061 |  | 3.587 | 10.78 | S5-6
BS-LSBAT-S240629-0646 |  |  |  |  | BS-LSBAT-S240629-0646 | 70.49 | 70.39 | 70.34 | 70.35 | 70.31 | 70.39 | 70.31 | 21.22 | 21.18 | 21.11 | 21.09 |  | BS-LSBAT-S240629-0646 |  | 3.456 | 11.17 |  | 4.177 | 10.63 |  | 2.942 | 10.79 | 5.0301 |  | 3.586 | 10.57
BS-LSBAT-S240629-0647 |  |  |  |  | BS-LSBAT-S240629-0647 | 70.438 | 70.44 | 70.36 | 70.43 | 70.37 | 70.44 | 70.36 | 21.2 | 21.18 | 21.14 | 21.11 |  | BS-LSBAT-S240629-0647 |  | 3.456 | 11.16 |  | 4.178 | 10.66 |  | 2.937 | 10.91 | 5.0387 |  | 3.586 | 10.62
BS-LSBAT-S240629-0648 |  |  |  |  | BS-LSBAT-S240629-0648 | 70.486 | 70.36 | 70.37 | 70.41 | 70.31 | 70.41 | 70.31 | 21.22 | 21.18 | 21.12 | 21.1 |  | BS-LSBAT-S240629-0648 |  | 3.455 | 11.61 |  | 4.178 | 11.37 |  | 2.958 | 11.35 | 5.0057 |  | 3.586 | 10.85
BS-LSBAT-S240629-0649 |  |  |  |  | BS-LSBAT-S240629-0649 | 70.486 | 70.38 | 70.43 | 70.4 | 70.38 | 70.44 | 70.38 | 21.19 | 21.15 | 21.13 | 21.1 |  | BS-LSBAT-S240629-0649 |  | 3.455 | 11.54 |  | 4.178 | 10.86 |  | 2.934 | 11.49 | 5.0365 |  | 3.586 | 10.98
BS-LSBAT-S240629-0650 |  |  |  |  | BS-LSBAT-S240629-0650 | 70.448 | 70.3 | 70.32 | 70.37 | 70.34 | 70.37 | 70.3 | 21.22 | 21.17 | 21.13 | 21.09 |  | BS-LSBAT-S240629-0650 |  | 3.455 | 11.48 |  | 4.179 | 10.65 |  | 2.936 | 10.9 | 5.0428 |  | 3.587 | 10.67
BS-LSBAT-S240629-0651 |  |  |  |  | BS-LSBAT-S240629-0651 | 70.172 | 70.39 | 70.38 | 70.4 | 70.41 | 70.41 | 70.38 | 21.21 | 21.14 | 21.12 | 21.09 |  | BS-LSBAT-S240629-0651 |  | 3.457 | 11.23 |  | 4.179 | 10.8 |  | 2.929 | 11.05 | 5.0469 |  | 3.587 | 10.76
BS-LSBAT-S240629-0652 |  |  |  |  | BS-LSBAT-S240629-0652 | 70.133 | 70.38 | 70.4 | 70.31 | 70.35 | 70.4 | 70.31 | 21.18 | 21.15 | 21.12 | 21.09 |  | BS-LSBAT-S240629-0652 |  | 3.457 | 11.61 |  | 4.179 | 11.16 |  | 2.948 | 11.34 | 5.0143 |  | 3.587 | 10.87
BS-LSBAT-S240629-0653 |  |  |  |  | BS-LSBAT-S240629-0653 | 70.059 | 70.41 | 70.4 | 70.37 | 70.38 | 70.41 | 70.37 | 21.2 | 21.15 | 21.12 | 21.08 |  | BS-LSBAT-S240629-0653 |  | 3.457 | 11.47 |  | 4.179 | 11.42 |  | 2.945 | 11.26 | 5.0112 |  | 3.587 | 10.85
BS-LSBAT-S240629-0654 |  |  |  |  | BS-LSBAT-S240629-0654 | 70.655 | 70.37 | 70.39 | 70.4 | 70.35 | 70.4 | 70.35 | 21.21 | 21.17 | 21.13 | 21.07 |  | BS-LSBAT-S240629-0654 |  | 3.453 | 11.47 |  | 4.178 | 10.74 |  | 2.946 | 11.15 | 5.0254 |  | 3.587 | 10.82
BS-LSBAT-S240629-0655 |  |  |  |  | BS-LSBAT-S240629-0655 | 70.615 | 70.36 | 70.39 | 70.33 | 70.37 | 70.39 | 70.33 | 21.21 | 21.16 | 21.13 | 21.1 |  | BS-LSBAT-S240629-0655 |  | 3.456 | 11.26 |  | 4.178 | 10.62 |  | 2.934 | 10.92 | 5.0411 |  | 3.587 | 10.7
BS-LSBAT-S240629-0656 |  |  |  |  | BS-LSBAT-S240629-0656 | 70.146 | 70.36 | 70.35 | 70.34 | 70.4 | 70.4 | 70.34 | 21.2 | 21.17 | 21.12 | 21.09 |  | BS-LSBAT-S240629-0656 |  | 3.457 | 11.67 |  | 4.177 | 11.08 |  | 2.951 | 11.24 | 5.0121 |  | 3.586 | 10.99
BS-LSBAT-S240629-0657 |  |  |  |  | BS-LSBAT-S240629-0657 | 70.671 | 70.43 | 70.39 | 70.4 | 70.36 | 70.43 | 70.36 | 21.21 | 21.18 | 21.11 | 21.09 |  | BS-LSBAT-S240629-0657 |  | 3.456 | 11.08 |  | 4.177 | 10.68 |  | 2.987 | 10.9 | 4.9727 |  | 3.588 | 10.61 | S5-7
BS-LSBAT-S240629-0658 |  |  |  |  | BS-LSBAT-S240629-0658 | 70.706 | 70.42 | 70.37 | 70.4 | 70.36 | 70.42 | 70.36 | 21.2 | 21.13 | 21.14 | 21.09 |  | BS-LSBAT-S240629-0658 |  | 3.455 | 11.27 |  | 4.177 | 10.46 |  | 2.974 | 10.91 | 4.9953 |  | 3.588 | 10.55 | S5-8
BS-LSBAT-S240629-0659 |  |  |  |  | BS-LSBAT-S240629-0659 | 70.484 | 70.34 | 70.36 | 70.39 | 70.4 | 70.4 | 70.34 | 21.21 | 21.15 | 21.11 | 21.09 |  | BS-LSBAT-S240629-0659 |  | 3.456 | 11.2 |  | 4.176 | 10.63 |  | 2.982 | 11.2 | 4.9655 |  | 3.588 | 10.82
BS-LSBAT-S240629-0660 |  |  |  |  | BS-LSBAT-S240629-0660 | 70.665 | 70.39 | 70.4 | 70.43 | 70.34 | 70.43 | 70.34 | 21.2 | 21.16 | 21.12 | 21.09 |  | BS-LSBAT-S240629-0660 |  | 3.456 | 11.61 |  | 4.177 | 10.86 |  | 2.993 | 11.25 | 4.9668 |  | 3.588 | 10.94
BS-LSBAT-S240629-0661 |  |  |  |  | BS-LSBAT-S240629-0661 | 70.167 | 70.42 | 70.39 | 70.44 | 70.4 | 70.44 | 70.39 | 21.22 | 21.17 | 21.12 | 21.11 |  | BS-LSBAT-S240629-0661 |  | 3.457 | 11.49 |  | 4.177 | 11.06 |  | 2.971 | 11.33 | 4.9855 |  | 3.588 | 10.88
BS-LSBAT-S240629-0662 |  |  |  |  | BS-LSBAT-S240629-0662 | 70.111 | 70.37 | 70.36 | 70.41 | 70.38 | 70.41 | 70.36 | 21.21 | 21.14 | 21.12 | 21.1 |  | BS-LSBAT-S240629-0662 |  | 3.457 | 11.67 |  | 4.176 | 11.22 |  | 2.981 | 11.32 | 4.9678 |  | 3.587 | 11.15
BS-LSBAT-S240629-0663 |  |  |  |  | BS-LSBAT-S240629-0663 | 70.139 | 70.4 | 70.37 | 70.42 | 70.38 | 70.42 | 70.37 | 21.2 | 21.16 | 21.13 | 21.09 |  | BS-LSBAT-S240629-0663 |  | 3.457 | 11.47 |  | 4.176 | 10.96 |  | 2.988 | 11.17 | 4.9598 |  | 3.588 | 11
BS-LSBAT-S240629-0664 |  |  |  |  | BS-LSBAT-S240629-0664 | 70.721 | 70.39 | 70.42 | 70.36 | 70.38 | 70.42 | 70.36 | 21.2 | 21.17 | 21.14 | 21.11 |  | BS-LSBAT-S240629-0664 |  | 3.456 | 11.64 |  | 4.176 | 10.91 |  | 2.986 | 11.32 | 4.9795 |  | 3.588 | 11.19 | PM
BS-LSBAT-S240629-0665 |  |  |  |  | BS-LSBAT-S240629-0665 | 70.7 | 70.39 | 70.41 | 70.37 | 70.43 | 70.43 | 70.37 | 21.22 | 21.19 | 21.14 | 21.12 |  | BS-LSBAT-S240629-0665 |  | 3.465 | 11.27 |  | 4.177 | 10.58 |  | 2.985 | 11.13 | 4.9784 |  | 3.589 | 10.82 | S6-1
BS-LSBAT-S240629-0666 |  |  |  |  | BS-LSBAT-S240629-0666 | 70.123 | 70.37 | 70.35 | 70.36 | 70.4 | 70.4 | 70.35 | 21.2 | 21.18 | 21.13 | 21.1 |  | BS-LSBAT-S240629-0666 |  | 3.457 | 11.5 |  | 4.178 | 10.69 |  | 2.983 | 11.19 | 4.9684 |  | 3.589 | 10.83
BS-LSBAT-S240629-0667 |  |  |  |  | BS-LSBAT-S240629-0667 | 70.661 | 70.39 | 70.4 | 70.42 | 70.37 | 70.42 | 70.37 | 21.2 | 21.18 | 21.15 | 21.11 |  | BS-LSBAT-S240629-0667 |  | 3.465 | 11.54 |  | 4.177 | 10.73 |  | 2.959 | 11.09 | 5.013 |  | 3.588 | 10.84 | PM
BS-LSBAT-S240629-0668 |  |  |  |  | BS-LSBAT-S240629-0668 | 70.756 | 70.38 | 70.36 | 70.39 | 70.37 | 70.39 | 70.36 | 21.25 | 21.15 | 21.15 | 21.1 |  | BS-LSBAT-S240629-0668 |  | 3.455 | 11.41 |  | 4.177 | 10.55 |  | 2.978 | 11.12 | 4.9848 |  | 3.588 | 10.84 | S6-2
BS-LSBAT-S240629-0669 |  |  |  |  | BS-LSBAT-S240629-0669 | 70.551 | 70.35 | 70.38 | 70.41 | 70.44 | 70.44 | 70.35 | 21.22 | 21.19 | 21.14 | 21.1 |  | BS-LSBAT-S240629-0669 |  | 3.456 | 11.07 |  | 4.178 | 10.53 |  | 2.977 | 10.85 | 4.9779 |  | 3.589 | 10.69 | S6-3
BS-LSBAT-S240629-0670 |  |  |  |  | BS-LSBAT-S240629-0670 | 70.661 | 70.41 | 70.39 | 70.4 | 70.38 | 70.41 | 70.38 | 21.23 | 21.15 | 21.13 | 21.09 |  | BS-LSBAT-S240629-0670 |  | 3.456 | 11.46 |  | 4.176 | 10.76 |  | 2.982 | 11.16 | 4.9746 |  | 3.587 | 10.99 | PM
BS-LSBAT-S240629-0671 |  |  |  |  | BS-LSBAT-S240629-0671 | 70.25 | 70.38 | 70.36 | 70.4 | 70.42 | 70.42 | 70.36 | 21.19 | 21.14 | 21.12 | 21.1 |  | BS-LSBAT-S240629-0671 |  | 3.456 | 11.54 |  | 4.177 | 10.6 |  | 2.994 | 11.26 | 4.9772 |  | 3.588 | 10.82 | S6-4
BS-LSBAT-S240629-0672 |  |  |  |  | BS-LSBAT-S240629-0672 | 70.107 | 70.41 | 70.46 | 70.4 | 70.43 | 70.46 | 70.4 | 21.2 | 21.16 | 21.14 | 21.11 |  | BS-LSBAT-S240629-0672 |  | 3.457 | 11.48 |  | 4.176 | 11.19 |  | 2.982 | 11.26 | 4.9681 |  | 3.587 | 11.06
BS-LSBAT-S240629-0673 |  |  |  |  | BS-LSBAT-S240629-0673 | 70.125 | 70.42 | 70.34 | 70.37 | 70.36 | 70.42 | 70.34 | 21.2 | 21.16 | 21.13 | 21.09 |  | BS-LSBAT-S240629-0673 |  | 3.457 | 11.26 |  | 4.176 | 11.11 |  | 2.949 | 11.01 | 5.0099 |  | 3.586 | 10.92
BS-LSBAT-S240629-0674 |  |  |  |  | BS-LSBAT-S240629-0674 | 70.612 | 70.38 | 70.37 | 70.34 | 70.39 | 70.39 | 70.34 | 21.26 | 21.17 | 21.15 | 21.1 |  | BS-LSBAT-S240629-0674 |  | 3.456 | 11.45 |  | 4.176 | 10.81 |  | 2.949 | 11.11 | 5.0218 |  | 3.586 | 10.95
BS-LSBAT-S240629-0675 |  |  |  |  | BS-LSBAT-S240629-0675 | 70.673 | 70.38 | 70.39 | 70.35 | 70.41 | 70.41 | 70.35 | 21.18 | 21.14 | 21.12 | 21.1 |  | BS-LSBAT-S240629-0675 |  | 3.456 | 11.44 |  | 4.176 | 10.7 |  | 2.957 | 11.06 | 5.0127 |  | 3.586 | 11.13 | PM
BS-LSBAT-S240629-0676 |  |  |  |  | BS-LSBAT-S240629-0676 | 70.152 | 70.39 | 70.42 | 70.4 | 70.38 | 70.42 | 70.38 | 21.21 | 21.18 | 21.14 | 21.09 |  | BS-LSBAT-S240629-0676 |  | 3.457 | 11.55 |  | 4.176 | 11.23 |  | 2.948 | 11.41 | 5.0203 |  | 3.587 | 11.31 | S7-7
BS-LSBAT-S240629-0677 |  |  |  |  | BS-LSBAT-S240629-0677 | 70.667 | 70.35 | 70.37 | 70.41 | 70.36 | 70.41 | 70.35 | 21.19 | 21.14 | 21.14 | 21.1 |  | BS-LSBAT-S240629-0677 |  | 3.456 | 11.5 |  | 4.176 | 10.77 |  | 2.944 | 10.99 | 5.0316 |  | 3.586 | 11.13
BS-LSBAT-S240629-0678 |  |  |  |  | BS-LSBAT-S240629-0678 | 70.449 | 70.39 | 70.41 | 70.38 | 70.3 | 70.41 | 70.3 | 21.2 | 21.15 | 21.11 | 21.08 |  | BS-LSBAT-S240629-0678 |  | 3.456 | 11.21 |  | 4.175 | 10.74 |  | 2.946 | 10.92 | 5.0029 |  | 3.586 | 10.97 | S6-5
BS-LSBAT-S240629-0679 |  |  |  |  | BS-LSBAT-S240629-0679 | 70.602 | 70.38 | 70.41 | 70.37 | 70.35 | 70.41 | 70.35 | 21.21 | 21.19 | 21.13 | 21.1 |  | BS-LSBAT-S240629-0679 |  | 3.456 | 11.13 |  | 4.176 | 10.64 |  | 2.934 | 10.82 | 5.0446 |  | 3.586 | 10.77
BS-LSBAT-S240629-0680 |  |  |  |  | BS-LSBAT-S240629-0680 | 70.681 | 70.33 | 70.32 | 70.37 | 70.41 | 70.41 | 70.32 | 21.21 | 21.17 | 21.15 | 21.09 |  | BS-LSBAT-S240629-0680 |  | 3.456 | 11.19 |  | 4.176 | 10.69 |  | 2.955 | 10.96 | 5.0186 |  | 3.587 | 10.97
BS-LSBAT-S240629-0681 |  |  |  |  | BS-LSBAT-S240629-0681 | 70.264 | 70.38 | 70.42 | 70.41 | 70.37 | 70.42 | 70.37 | 21.22 | 21.17 | 21.12 | 21.1 |  | BS-LSBAT-S240629-0681 |  | 3.456 | 11.53 |  | 4.176 | 10.83 |  | 2.956 | 11 | 5.0234 |  | 3.586 | 10.94
BS-LSBAT-S240629-0682 |  |  |  |  | BS-LSBAT-S240629-0682 | 70.114 | 70.37 | 70.41 | 70.35 | 70.34 | 70.41 | 70.34 | 21.2 | 21.17 | 21.15 | 21.11 |  | BS-LSBAT-S240629-0682 |  | 3.457 | 11.67 |  | 4.177 | 11.23 |  | 2.949 | 11.36 | 5.0114 |  | 3.587 | 11.26
BS-LSBAT-S240629-0683 |  |  |  |  | BS-LSBAT-S240629-0683 | 70.121 | 70.43 | 70.38 | 70.35 | 70.36 | 70.43 | 70.35 | 21.18 | 21.15 | 21.15 | 21.1 |  | BS-LSBAT-S240629-0683 |  | 3.457 | 11.6 |  | 4.177 | 11.26 |  | 2.952 | 11.24 | 5.0113 |  | 3.586 | 11.34
BS-LSBAT-S240629-0684 |  | 양극 주변 셀 까짐 |  |  | BS-LSBAT-S240629-0684 | 70.667 | 70.34 | 70.37 | 70.39 | 70.43 | 70.43 | 70.34 | 21.23 | 21.16 | 21.15 | 21.1 |  | BS-LSBAT-S240629-0684 |  | 3.456 | 11.26 |  | 4.176 | 10.89 |  | 2.954 | 11.01 | 5.0223 |  | 3.587 | 11.06
BS-LSBAT-S240629-0685 |  |  |  |  | BS-LSBAT-S240629-0685 | 70.673 | 70.4 | 70.35 | 70.38 | 70.36 | 70.4 | 70.35 | 21.23 | 21.16 | 21.15 | 21.1 |  | BS-LSBAT-S240629-0685 |  | 3.456 | 11.58 |  | 4.177 | 10.81 |  | 2.951 | 10.9 | 5.0217 |  | 3.587 | 10.92
BS-LSBAT-S240629-0686 |  |  |  |  | BS-LSBAT-S240629-0686 | 70.11 | 70.36 | 70.42 | 70.38 | 70.37 | 70.42 | 70.36 | 21.19 | 21.16 | 21.12 | 21.1 |  | BS-LSBAT-S240629-0686 |  | 3.457 | 11.62 |  | 4.177 | 10.92 |  | 2.954 | 11.18 | 5.0032 |  | 3.586 | 11.14
BS-LSBAT-S240629-0687 |  |  |  |  | BS-LSBAT-S240629-0687 | 70.701 | 70.36 | 70.33 | 70.4 | 70.29 | 70.4 | 70.29 | 21.22 | 21.16 | 21.14 | 21.1 |  | BS-LSBAT-S240629-0687 |  | 3.456 | 11.44 |  | 4.176 | 10.88 |  | 2.943 | 10.79 | 5.0367 |  | 3.586 | 11.14
BS-LSBAT-S240629-0688 |  |  |  |  | BS-LSBAT-S240629-0688 | 70.517 | 70.37 | 70.42 | 70.39 | 70.36 | 70.42 | 70.36 | 21.19 | 21.14 | 21.16 | 21.12 |  | BS-LSBAT-S240629-0688 |  | 3.456 | 11.28 |  | 4.175 | 10.67 |  | 2.946 | 10.7 | 5.0106 |  | 3.586 | 10.9
BS-LSBAT-S240629-0689 |  |  |  |  | BS-LSBAT-S240629-0689 | 70.644 | 70.4 | 70.36 | 70.39 | 70.35 | 70.4 | 70.35 | 21.21 | 21.18 | 21.14 | 21.1 |  | BS-LSBAT-S240629-0689 |  | 3.456 | 11.49 |  | 4.176 | 10.75 |  | 2.94 | 11.04 | 5.0331 |  | 3.588 | 10.65
BS-LSBAT-S240629-0690 |  |  |  |  | BS-LSBAT-S240629-0690 | 70.768 | 70.44 | 70.4 | 70.39 | 70.41 | 70.44 | 70.39 | 21.22 | 21.16 | 21.15 | 21.1 |  | BS-LSBAT-S240629-0690 |  | 3.465 | 11.45 |  | 4.177 | 10.68 |  | 2.939 | 10.88 | 5.0364 |  | 3.589 | 10.45
BS-LSBAT-S240629-0691 |  |  |  |  | BS-LSBAT-S240629-0691 | 70.232 | 70.34 | 70.38 | 70.44 | 70.36 | 70.44 | 70.34 | 21.19 | 21.16 | 21.12 | 21.09 |  | BS-LSBAT-S240629-0691 |  | 3.456 | 11.61 |  | 4.175 | 10.56 |  | 2.945 | 11.07 | 5.034 |  | 3.588 | 10.39
BS-LSBAT-S240629-0692 |  |  |  |  | BS-LSBAT-S240629-0692 | 70.142 | 70.4 | 70.41 | 70.45 | 70.38 | 70.45 | 70.38 | 21.19 | 21.16 | 21.15 | 21.09 |  | BS-LSBAT-S240629-0692 |  | 3.457 | 11.44 |  | 4.177 | 11.09 |  | 2.929 | 11.08 | 5.0336 |  | 3.588 | 10.9
BS-LSBAT-S240629-0693 |  |  |  |  | BS-LSBAT-S240629-0693 | 70.16 | 70.36 | 70.39 | 70.41 | 70.34 | 70.41 | 70.34 | 21.19 | 21.15 | 21.13 | 21.09 |  | BS-LSBAT-S240629-0693 |  | 3.457 | 11.42 |  | 4.177 | 10.73 |  | 2.933 | 11.12 | 5.0292 |  | 3.589 | 10.61
BS-LSBAT-S240629-0694 |  |  |  |  | BS-LSBAT-S240629-0694 | 70.719 | 70.32 | 70.35 | 70.38 | 70.33 | 70.38 | 70.32 | 21.2 | 21.16 | 21.14 | 21.1 |  | BS-LSBAT-S240629-0694 |  | 3.456 | 11.59 |  | 4.176 | 10.71 |  | 3.035 | 10.97 | 4.9162 |  | 3.588 | 10.51
BS-LSBAT-S240629-0695 |  |  |  |  | BS-LSBAT-S240629-0695 | 70.739 | 70.39 | 70.43 | 70.41 | 70.34 | 70.43 | 70.34 | 21.22 | 21.16 | 21.13 | 21.09 |  | BS-LSBAT-S240629-0695 |  | 3.456 | 11.63 |  | 4.176 | 10.65 |  | 2.949 | 11.16 | 5.0212 |  | 3.588 | 10.68
BS-LSBAT-S240629-0696 |  |  |  |  | BS-LSBAT-S240629-0696 | 70.141 | 70.33 | 70.38 | 70.37 | 70.34 | 70.38 | 70.33 | 21.19 | 21.17 | 21.12 | 21.11 |  | BS-LSBAT-S240629-0696 |  | 3.457 | 11.31 |  | 4.176 | 10.74 |  | 2.946 | 10.95 | 5.0204 |  | 3.588 | 10.76
BS-LSBAT-S240629-0697 |  |  |  |  | BS-LSBAT-S240629-0697 | 70.687 | 70.34 | 70.37 | 70.38 | 70.36 | 70.38 | 70.34 | 21.23 | 21.18 | 21.13 | 21.11 |  | BS-LSBAT-S240629-0697 |  | 3.456 | 11.23 |  | 4.177 | 10.84 |  | 2.941 | 11.21 | 5.0361 |  | 3.589 | 10.65 | S17-1
BS-LSBAT-S240629-0698 |  |  |  |  | BS-LSBAT-S240629-0698 | 70.55 | 70.34 | 70.32 | 70.35 | 70.3 | 70.35 | 70.3 | 21.22 | 21.16 | 21.14 | 21.1 |  | BS-LSBAT-S240629-0698 |  | 3.456 | 11.05 |  | 4.177 | 10.65 |  | 2.919 | 10.96 | 5.0635 |  | 3.589 | 10.29 | S14-6 (JIAT)
BS-LSBAT-S240629-0699 |  |  |  |  | BS-LSBAT-S240629-0699 | 70.698 | 70.37 | 70.38 | 70.39 | 70.41 | 70.41 | 70.37 | 21.18 | 21.13 | 21.14 | 21.11 |  | BS-LSBAT-S240629-0699 |  | 3.456 | 11.29 |  | 4.176 | 10.64 |  | 2.926 | 11.05 | 5.0502 |  | 3.588 | 10.62
BS-LSBAT-S240629-0700 |  |  |  |  | BS-LSBAT-S240629-0700 | 70.694 | 70.39 | 70.35 | 70.4 | 70.36 | 70.4 | 70.35 | 21.23 | 21.16 | 21.13 | 21.09 |  | BS-LSBAT-S240629-0700 |  | 3.456 | 11.37 |  | 4.176 | 10.7 |  | 2.949 | 11.27 | 5.0231 |  | 3.589 | 10.54
BS-LSBAT-S240629-0701 |  |  |  |  | BS-LSBAT-S240629-0701 | 70.073 | 70.37 | 70.36 | 70.42 | 70.39 | 70.42 | 70.36 | 21.2 | 21.16 | 21.13 | 21.12 |  | BS-LSBAT-S240629-0701 |  | 3.457 | 11.69 |  | 4.178 | 11.18 |  | 2.94 | 11.41 | 5.0187 |  | 3.589 | 10.93
BS-LSBAT-S240629-0702 |  |  |  |  | BS-LSBAT-S240629-0702 | 70.117 | 70.43 | 70.39 | 70.4 | 70.37 | 70.43 | 70.37 | 21.2 | 21.15 | 21.15 | 21.11 |  | BS-LSBAT-S240629-0702 |  | 3.457 | 11.63 |  | 4.177 | 11.08 |  | 2.942 | 11.21 | 5.0223 |  | 3.588 | 10.86
BS-LSBAT-S240629-0703 |  |  |  |  | BS-LSBAT-S240629-0703 | 70.15 | 70.3 | 70.29 | 70.4 | 70.32 | 70.4 | 70.29 | 21.22 | 21.18 | 21.12 | 21.1 |  | BS-LSBAT-S240629-0703 |  | 3.457 | 11.31 |  | 4.176 | 10.98 |  | 2.916 | 10.95 | 5.0486 |  | 3.588 | 10.61
BS-LSBAT-S240629-0704 |  |  |  |  | BS-LSBAT-S240629-0704 | 70.705 | 70.3 | 70.36 | 70.31 | 70.34 | 70.36 | 70.3 | 21.23 | 21.18 | 21.14 | 21.11 |  | BS-LSBAT-S240629-0704 |  | 3.456 | 11.36 |  | 4.175 | 10.67 |  | 2.944 | 11.01 | 5.0326 |  | 3.588 | 10.7 | S17-2
BS-LSBAT-S240629-0705 |  |  |  |  | BS-LSBAT-S240629-0705 | 70.666 | 70.32 | 70.3 | 70.34 | 70.38 | 70.38 | 70.3 | 21.19 | 21.15 | 21.15 | 21.09 |  | BS-LSBAT-S240629-0705 |  | 3.456 | 11.39 |  | 4.177 | 10.54 |  | 2.951 | 11.13 | 5.0257 |  | 3.587 | 10.82
BS-LSBAT-S240629-0706 |  |  |  |  | BS-LSBAT-S240629-0706 | 70.147 | 70.36 | 70.34 | 70.37 | 70.41 | 70.41 | 70.34 | 21.22 | 21.18 | 21.12 | 21.1 |  | BS-LSBAT-S240629-0706 |  | 3.457 | 11.45 |  | 4.178 | 10.81 |  | 2.934 | 11.16 | 5.0351 |  | 3.587 | 10.63
BS-LSBAT-S240629-0707 |  |  |  |  | BS-LSBAT-S240629-0707 | 70.727 | 70.35 | 70.37 | 70.36 | 70.38 | 70.38 | 70.35 | 21.23 | 21.16 | 21.15 | 21.09 |  | BS-LSBAT-S240629-0707 |  | 3.455 | 11.22 |  | 4.177 | 10.44 |  | 2.949 | 11.1 | 5.0299 |  | 3.586 | 10.61 | S17-3
BS-LSBAT-S240629-0708 |  |  |  |  | BS-LSBAT-S240629-0708 | 70.532 | 70.33 | 70.35 | 70.34 | 70.37 | 70.37 | 70.33 | 21.21 | 21.15 | 21.15 | 21.1 |  | BS-LSBAT-S240629-0708 |  | 3.456 | 11.22 |  | 4.177 | 10.48 |  | 2.955 | 11.05 | 4.998 |  | 3.587 | 10.52 | S6-6
BS-LSBAT-S240629-0709 |  |  |  |  | BS-LSBAT-S240629-0709 | 70.677 | 70.36 | 70.33 | 70.37 | 70.34 | 70.37 | 70.33 | 21.2 | 21.18 | 21.14 | 21.11 |  | BS-LSBAT-S240629-0709 |  | 3.456 | 11.3 |  | 4.179 | 10.67 |  | 2.955 | 11.19 | 5.0137 |  | 3.587 | 10.86
BS-LSBAT-S240629-0710 |  |  |  |  | BS-LSBAT-S240629-0710 | 70.656 | 70.37 | 70.35 | 70.4 | 70.34 | 70.4 | 70.34 | 21.2 | 21.17 | 21.17 | 21.11 |  | BS-LSBAT-S240629-0710 |  | 3.456 | 11.22 |  | 4.177 | 10.6 |  | 2.954 | 10.96 | 5.0173 |  | 3.586 | 10.62
BS-LSBAT-S240629-0711 |  |  |  |  | BS-LSBAT-S240629-0711 | 70.083 | 70.4 | 70.37 | 70.35 | 70.42 | 70.42 | 70.35 | 21.18 | 21.16 | 21.13 | 21.1 |  | BS-LSBAT-S240629-0711 |  | 3.457 | 11.63 |  | 4.177 | 11.04 |  | 2.957 | 11.4 | 4.9987 |  | 3.586 | 11.13
BS-LSBAT-S240629-0712 |  |  |  |  | BS-LSBAT-S240629-0712 | 70.106 | 70.3 | 70.27 | 70.31 | 70.34 | 70.34 | 70.27 | 21.2 | 21.16 | 21.15 | 21.11 |  | BS-LSBAT-S240629-0712 |  | 3.457 | 11.46 |  | 4.177 | 11.08 |  | 2.972 | 11.42 | 4.9875 |  | 3.586 | 11.03
BS-LSBAT-S240629-0713 |  |  |  |  | BS-LSBAT-S240629-0713 | 70.143 | 70.37 | 70.33 | 70.38 | 70.39 | 70.39 | 70.33 | 21.26 | 21.17 | 21.12 | 21.09 |  | BS-LSBAT-S240629-0713 |  | 3.457 | 11.31 |  | 4.179 | 10.66 |  | 2.954 | 11.22 | 5.0099 |  | 3.587 | 10.84
BS-LSBAT-S240629-0714 |  |  |  |  | BS-LSBAT-S240629-0714 | 70.715 | 70.3 | 70.35 | 70.32 | 70.33 | 70.35 | 70.3 | 21.21 | 21.17 | 21.16 | 21.1 |  | BS-LSBAT-S240629-0714 |  | 3.456 | 11.29 |  | 4.178 | 10.47 |  | 2.953 | 11.16 | 5.0249 |  | 3.587 | 10.68 | S17-4
BS-LSBAT-S240629-0715 |  |  |  |  | BS-LSBAT-S240629-0715 | 70.665 | 70.36 | 70.35 | 70.33 | 70.37 | 70.37 | 70.33 | 21.21 | 21.17 | 21.14 | 21.12 |  | BS-LSBAT-S240629-0715 |  | 3.455 | 11.46 |  | 4.179 | 10.82 |  | 2.956 | 11.1 | 5.0197 |  | 3.586 | 10.73
BS-LSBAT-S240629-0716 |  |  |  |  | BS-LSBAT-S240629-0716 | 70.241 | 70.33 | 70.34 | 70.4 | 70.35 | 70.4 | 70.33 | 21.2 | 21.16 | 21.12 | 21.11 |  | BS-LSBAT-S240629-0716 |  | 3.456 | 11.56 |  | 4.178 | 11.03 |  | 2.968 | 11.32 | 5.0103 |  | 3.586 | 10.81
BS-LSBAT-S240629-0717 |  |  |  |  | BS-LSBAT-S240629-0717 | 70.688 | 70.35 | 70.32 | 70.3 | 70.31 | 70.35 | 70.3 | 21.24 | 21.17 | 21.13 | 21.11 |  | BS-LSBAT-S240629-0717 |  | 3.455 | 11.5 |  | 4.178 | 10.63 |  | 2.951 | 11.29 | 5.0282 |  | 3.587 | 10.89
BS-LSBAT-S240629-0718 |  |  |  |  | BS-LSBAT-S240629-0718 | 70.562 | 70.32 | 70.35 | 70.36 | 70.29 | 70.36 | 70.29 | 21.2 | 21.16 | 21.12 | 21.11 |  | BS-LSBAT-S240629-0718 |  | 3.456 | 11.07 |  | 4.177 | 10.6 |  | 2.949 | 11.01 | 5.0184 |  | 3.586 | 10.57
BS-LSBAT-S240629-0719 |  |  |  |  | BS-LSBAT-S240629-0719 | 70.668 | 70.3 | 70.36 | 70.35 | 70.34 | 70.36 | 70.3 | 21.24 | 21.17 | 21.15 | 21.1 |  | BS-LSBAT-S240629-0719 |  | 3.456 | 11.43 |  | 4.177 | 10.6 |  | 2.966 | 11.12 | 5.0021 |  | 3.587 | 10.83 | S6-7
BS-LSBAT-S240629-0720 |  |  |  |  | BS-LSBAT-S240629-0720 | 70.657 | 70.34 | 70.33 | 70.37 | 70.31 | 70.37 | 70.31 | 21.19 | 21.16 | 21.14 | 21.09 |  | BS-LSBAT-S240629-0720 |  | 3.456 | 11.46 |  | 4.177 | 10.79 |  | 2.988 | 11.34 | 4.9792 |  | 3.586 | 10.92
BS-LSBAT-S240629-0721 |  |  |  |  | BS-LSBAT-S240629-0721 | 70.18 | 70.33 | 70.31 | 70.35 | 70.37 | 70.37 | 70.31 | 21.18 | 21.15 | 21.12 | 21.1 |  | BS-LSBAT-S240629-0721 |  | 3.457 | 11.51 |  | 4.179 | 10.56 |  | 2.976 | 11.23 | 5.0265 |  | 3.587 | 10.88
BS-LSBAT-S240629-0722 |  |  |  |  | BS-LSBAT-S240629-0722 | 70.122 | 70.36 | 70.33 | 70.39 | 70.4 | 70.4 | 70.33 | 21.2 | 21.18 | 21.13 | 21.1 |  | BS-LSBAT-S240629-0722 |  | 3.457 | 11.43 |  | 4.179 | 11.08 |  | 2.963 | 11.47 | 5.0339 |  | 3.587 | 11.06
BS-LSBAT-S240629-0723 |  |  |  |  | BS-LSBAT-S240629-0723 | 70.17 | 70.31 | 70.28 | 70.34 | 70.33 | 70.34 | 70.28 | 21.2 | 21.15 | 21.13 | 21.1 |  | BS-LSBAT-S240629-0723 |  | 3.457 | 11.4 |  | 4.179 | 10.96 |  | 2.976 | 11.47 | 5.019 |  | 3.586 | 11.04
BS-LSBAT-S240629-0724 |  |  |  |  | BS-LSBAT-S240629-0724 | 70.65 | 70.38 | 70.31 | 70.37 | 70.33 | 70.38 | 70.31 | 21.19 | 21.16 | 21.13 | 21.1 |  | BS-LSBAT-S240629-0724 |  | 3.456 | 11.68 |  | 4.178 | 10.88 |  | 2.973 | 11.58 | 5.0289 |  | 3.587 | 11
BS-LSBAT-S240629-0725 |  |  |  |  | BS-LSBAT-S240629-0725 | 70.674 | 70.39 | 70.34 | 70.4 | 70.37 | 70.4 | 70.34 | 21.21 | 21.18 | 21.15 | 21.09 |  | BS-LSBAT-S240629-0725 |  | 3.455 | 11.32 |  | 4.179 | 10.67 |  | 2.981 | 11.25 | 5.0259 |  | 3.587 | 10.77
BS-LSBAT-S240629-0726 |  |  |  |  | BS-LSBAT-S240629-0726 | 70.212 | 70.36 | 70.31 | 70.4 | 70.39 | 70.4 | 70.31 | 21.21 | 21.16 | 21.12 | 21.1 |  | BS-LSBAT-S240629-0726 |  | 3.456 | 11.41 |  | 4.178 | 10.58 |  | 2.98 | 11.18 | 5.0209 |  | 3.586 | 10.61
BS-LSBAT-S240629-0727 |  |  |  |  | BS-LSBAT-S240629-0727 | 70.113 | 70.34 | 70.29 | 70.33 | 70.38 | 70.38 | 70.29 | 21.2 | 21.18 | 21.15 | 21.1 |  | BS-LSBAT-S240629-0727 |  | 3.457 | 11.56 |  | 4.178 | 11.31 |  | 2.963 | 11.59 | 5.0209 |  | 3.586 | 11.01
BS-LSBAT-S240629-0728 |  |  |  |  | BS-LSBAT-S240629-0728 | 70.618 | 70.32 | 70.35 | 70.34 | 70.33 | 70.35 | 70.32 | 21.22 | 21.17 | 21.14 | 21.1 |  | BS-LSBAT-S240629-0728 |  | 3.456 | 11.58 |  | 4.178 | 10.77 |  | 2.982 | 11.46 | 5.0214 |  | 3.586 | 10.98
BS-LSBAT-S240629-0729 |  |  |  |  | BS-LSBAT-S240629-0729 | 70.71 | 70.35 | 70.34 | 70.38 | 70.32 | 70.38 | 70.32 | 21.23 | 21.16 | 21.14 | 21.09 |  | BS-LSBAT-S240629-0729 |  | 3.456 | 11.4 |  | 4.179 | 10.6 |  | 2.976 | 11.36 | 5.0364 |  | 3.587 | 10.63
BS-LSBAT-S240629-0730 |  |  |  |  | BS-LSBAT-S240629-0730 | 70.698 | 70.37 | 70.43 | 70.41 | 70.31 | 70.43 | 70.31 | 21.21 | 21.17 | 21.13 | 21.1 |  | BS-LSBAT-S240629-0730 |  | 3.455 | 11.49 |  | 4.179 | 10.63 |  | 2.943 | 11.13 | 5.0621 |  | 3.587 | 10.61
BS-LSBAT-S240629-0731 |  |  |  |  | BS-LSBAT-S240629-0731 | 70.153 | 70.35 | 70.31 | 70.36 | 70.37 | 70.37 | 70.31 | 21.19 | 21.14 | 21.14 | 21.1 |  | BS-LSBAT-S240629-0731 |  | 3.457 | 11.47 |  | 4.179 | 11.01 |  | 2.953 | 11.18 | 5.0455 |  | 3.587 | 10.74
BS-LSBAT-S240629-0732 |  |  |  |  | BS-LSBAT-S240629-0732 | 70.158 | 70.36 | 70.32 | 70.35 | 70.38 | 70.38 | 70.32 | 21.21 | 21.16 | 21.13 | 21.1 |  | BS-LSBAT-S240629-0732 |  | 3.457 | 11.44 |  | 4.18 | 11.25 |  | 2.963 | 11.35 | 5.0354 |  | 3.587 | 10.86
BS-LSBAT-S240629-0733 |  |  |  |  | BS-LSBAT-S240629-0733 | 70.3 | 70.34 | 70.38 | 70.37 | 70.32 | 70.38 | 70.32 | 21.21 | 21.17 | 21.14 | 21.1 |  | BS-LSBAT-S240629-0733 |  | 3.456 | 11.65 |  | 4.18 | 11.14 |  | 2.968 | 11.31 | 5.0497 |  | 3.587 | 10.77
BS-LSBAT-S240629-0734 |  |  |  |  | BS-LSBAT-S240629-0734 | 70.707 | 70.33 | 70.36 | 70.35 | 70.38 | 70.38 | 70.33 | 21.23 | 21.18 | 21.12 | 21.1 |  | BS-LSBAT-S240629-0734 |  | 3.455 | 11.36 |  | 4.18 | 10.62 |  | 2.957 | 11.29 | 5.0535 |  | 3.587 | 10.84
BS-LSBAT-S240629-0735 |  |  |  |  | BS-LSBAT-S240629-0735 | 70.646 | 70.3 | 70.28 | 70.35 | 70.33 | 70.35 | 70.28 | 21.22 | 21.18 | 21.14 | 21.11 |  | BS-LSBAT-S240629-0735 |  | 3.456 | 11.09 |  | 4.179 | 10.55 |  | 2.959 | 11.13 | 5.0568 |  | 3.587 | 10.56 | S14-7 (JIAT)
BS-LSBAT-S240629-0736 |  |  |  |  | BS-LSBAT-S240629-0736 | 70.256 | 70.35 | 70.33 | 70.36 | 70.37 | 70.37 | 70.33 | 21.21 | 21.18 | 21.15 | 21.09 |  | BS-LSBAT-S240629-0736 |  | 3.457 | 11.58 |  | 4.178 | 10.83 |  | 2.981 | 11.27 | 5.0289 |  | 3.586 | 10.64
BS-LSBAT-S240629-0737 |  |  |  |  | BS-LSBAT-S240629-0737 | 70.075 | 70.36 | 70.31 | 70.33 | 70.32 | 70.36 | 70.31 | 21.21 | 21.17 | 21.14 | 21.11 |  | BS-LSBAT-S240629-0737 |  | 3.457 | 11.36 |  | 4.179 | 11.05 |  | 2.941 | 11.07 | 5.0152 |  | 3.587 | 10.68
BS-LSBAT-S240629-0738 |  |  |  |  | BS-LSBAT-S240629-0738 | 70.623 | 70.3 | 70.27 | 70.33 | 70.35 | 70.35 | 70.27 | 21.22 | 21.15 | 21.14 | 21.1 |  | BS-LSBAT-S240629-0738 |  | 3.456 | 11.52 |  | 4.179 | 10.99 |  | 2.925 | 11.34 | 5.0524 |  | 3.587 | 10.83
BS-LSBAT-S240629-0739 |  |  |  |  | BS-LSBAT-S240629-0739 | 70.629 | 70.3 | 70.31 | 70.39 | 70.36 | 70.39 | 70.3 | 21.23 | 21.17 | 21.13 | 21.11 |  | BS-LSBAT-S240629-0739 |  | 3.456 | 11.62 |  | 4.178 | 10.99 |  | 2.94 | 11.34 | 5.0349 |  | 3.586 | 10.92
BS-LSBAT-S240629-0740 |  |  |  |  | BS-LSBAT-S240629-0740 | 70.681 | 70.3 | 70.36 | 70.33 | 70.34 | 70.36 | 70.3 | 21.23 | 21.16 | 21.14 | 21.1 |  | BS-LSBAT-S240629-0740 |  | 3.455 | 11.42 |  | 4.179 | 10.65 |  | 2.94 | 11.11 | 5.0334 |  | 3.587 | 10.8
BS-LSBAT-S240629-0741 |  |  |  |  | BS-LSBAT-S240629-0741 | 70.068 | 70.39 | 70.34 | 70.38 | 70.37 | 70.39 | 70.34 | 21.22 | 21.18 | 21.15 | 21.11 |  | BS-LSBAT-S240629-0741 |  | 3.457 | 11.66 |  | 4.179 | 11.3 |  | 2.931 | 11.52 | 5.0289 |  | 3.588 | 11.11
BS-LSBAT-S240629-0742 |  |  |  |  | BS-LSBAT-S240629-0742 | 70.151 | 70.3 | 70.27 | 70.36 | 70.37 | 70.37 | 70.27 | 21.19 | 21.16 | 21.14 | 21.1 |  | BS-LSBAT-S240629-0742 |  | 3.457 | 11.59 |  | 4.178 | 10.88 |  | 2.928 | 11.09 | 5.0428 |  | 3.586 | 10.8
BS-LSBAT-S240629-0743 |  |  |  |  | BS-LSBAT-S240629-0743 | 70.254 | 70.35 | 70.31 | 70.4 | 70.39 | 70.4 | 70.31 | 21.21 | 21.17 | 21.14 | 21.11 |  | BS-LSBAT-S240629-0743 |  | 3.456 | 11.7 |  | 4.178 | 11.04 |  | 2.936 | 11.24 | 5.0485 |  | 3.586 | 10.88
BS-LSBAT-S240629-0744 |  |  |  |  | BS-LSBAT-S240629-0744 | 70.703 | 70.33 | 70.32 | 70.39 | 70.34 | 70.39 | 70.32 | 21.21 | 21.18 | 21.16 | 21.11 |  | BS-LSBAT-S240629-0744 |  | 3.455 | 11.77 |  | 4.179 | 10.91 |  | 2.932 | 11.29 | 5.045 |  | 3.587 | 10.99
BS-LSBAT-S240629-0745 |  |  |  |  | BS-LSBAT-S240629-0745 | 70.572 | 70.3 | 70.35 | 70.41 | 70.37 | 70.41 | 70.3 | 21.23 | 21.18 | 21.15 | 21.11 |  | BS-LSBAT-S240629-0745 |  | 3.456 | 11.19 |  | 4.179 | 10.43 |  | 2.93 | 10.96 | 5.0465 |  | 3.588 | 10.52
BS-LSBAT-S240629-0746 |  |  |  |  | BS-LSBAT-S240629-0746 | 70.133 | 70.32 | 70.29 | 70.39 | 70.35 | 70.39 | 70.29 | 21.24 | 21.18 | 21.14 | 21.11 |  | BS-LSBAT-S240629-0746 |  | 3.457 | 11.4 |  | 4.18 | 11.12 |  | 2.931 | 11.21 | 5.037 |  | 3.587 | 10.95
BS-LSBAT-S240629-0747 |  |  |  |  | BS-LSBAT-S240629-0747 | 70.127 | 70.33 | 70.31 | 70.35 | 70.36 | 70.36 | 70.31 | 21.2 | 21.17 | 21.13 | 21.11 |  | BS-LSBAT-S240629-0747 |  | 3.457 | 11.59 |  | 4.179 | 11.13 |  | 2.92 | 11.38 | 5.0455 |  | 3.587 | 11.04
BS-LSBAT-S240629-0748 |  |  |  |  | BS-LSBAT-S240629-0748 | 70.515 | 70.31 | 70.27 | 70.38 | 70.3 | 70.38 | 70.27 | 21.2 | 21.17 | 21.16 | 21.11 |  | BS-LSBAT-S240629-0748 |  | 3.456 | 10.91 |  | 4.18 | 10.47 |  | 2.93 | 10.99 | 5.0398 |  | 3.587 | 10.64
BS-LSBAT-S240629-0749 |  |  |  |  | BS-LSBAT-S240629-0749 | 70.73 | 70.32 | 70.29 | 70.38 | 70.4 | 70.4 | 70.29 | 21.21 | 21.19 | 21.15 | 21.11 |  | BS-LSBAT-S240629-0749 |  | 3.456 | 11.43 |  | 4.18 | 10.56 |  | 3.001 | 11.08 | 4.9662 |  | 3.588 | 10.72
BS-LSBAT-S240629-0750 |  |  |  |  | BS-LSBAT-S240629-0750 | 70.57 | 70.33 | 70.3 | 70.31 | 70.37 | 70.37 | 70.3 | 21.21 | 21.16 | 21.15 | 21.11 |  | BS-LSBAT-S240629-0750 |  | 3.456 | 11.14 |  | 4.179 | 10.62 |  | 2.916 | 11.05 | 5.041 |  | 3.587 | 10.63
BS-LSBAT-S240629-0751 |  |  |  |  | BS-LSBAT-S240629-0751 | 70.08 | 70.36 | 70.3 | 70.35 | 70.37 | 70.37 | 70.3 | 21.22 | 21.17 | 21.15 | 21.11 |  | BS-LSBAT-S240629-0751 |  | 3.457 | 11.55 |  | 4.179 | 11.1 |  | 2.925 | 11.2 | 5.0386 |  | 3.587 | 10.86
BS-LSBAT-S240629-0752 |  |  |  |  | BS-LSBAT-S240629-0752 | 70.116 | 70.35 | 70.32 | 70.33 | 70.31 | 70.35 | 70.31 | 21.22 | 21.16 | 21.14 | 21.1 |  | BS-LSBAT-S240629-0752 |  | 3.457 | 11.31 |  | 4.178 | 10.86 |  | 2.941 | 11.15 | 5.0204 |  | 3.586 | 10.65
BS-LSBAT-S240629-0753 |  |  |  |  | BS-LSBAT-S240629-0753 | 70.263 | 70.32 | 70.38 | 70.36 | 70.41 | 70.41 | 70.32 | 21.23 | 21.16 | 21.13 | 21.11 |  | BS-LSBAT-S240629-0753 |  | 3.456 | 11.63 |  | 4.178 | 10.96 |  | 2.98 | 11.04 | 4.9914 |  | 3.588 | 10.86
BS-LSBAT-S240629-0754 |  |  |  |  | BS-LSBAT-S240629-0754 | 70.079 | 70.36 | 70.34 | 70.38 | 70.4 | 70.4 | 70.34 | 21.21 | 21.18 | 21.15 | 21.11 |  | BS-LSBAT-S240629-0754 |  | 3.457 | 11.51 |  | 4.179 | 11.22 |  | 2.939 | 11.2 | 5.0278 |  | 3.587 | 10.93
BS-LSBAT-S240629-0755 |  |  |  |  | BS-LSBAT-S240629-0755 | 70.573 | 70.32 | 70.31 | 70.25 | 70.28 | 70.32 | 70.25 | 21.21 | 21.19 | 21.14 | 21.13 |  | BS-LSBAT-S240629-0755 |  | 3.456 | 10.93 |  | 4.178 | 10.43 |  | 2.946 | 10.7 | 5.0353 |  | 3.587 | 10.43
BS-LSBAT-S240629-0756 |  |  |  |  | BS-LSBAT-S240629-0756 | 70.204 | 70.34 | 70.32 | 70.36 | 70.33 | 70.36 | 70.32 | 21.21 | 21.2 | 21.13 | 21.11 |  | BS-LSBAT-S240629-0756 |  | 3.457 | 11.52 |  | 4.178 | 10.79 |  | 2.971 | 11.19 | 5.0059 |  | 3.587 | 10.92
BS-LSBAT-S240629-0757 |  |  |  |  | BS-LSBAT-S240629-0757 | 70.107 | 70.34 | 70.37 | 70.36 | 70.4 | 70.4 | 70.34 | 21.23 | 21.18 | 21.14 | 21.12 |  | BS-LSBAT-S240629-0757 |  | 3.457 | 11.36 |  | 4.179 | 11 |  | 2.966 | 11.19 | 4.9897 |  | 3.588 | 10.82
BS-LSBAT-S240629-0758 |  |  |  |  | BS-LSBAT-S240629-0758 | 70.657 | 70.29 | 70.38 | 70.33 | 70.37 | 70.38 | 70.29 | 21.23 | 21.17 | 21.14 | 21.11 |  | BS-LSBAT-S240629-0758 |  | 3.456 | 11.49 |  | 4.177 | 10.78 |  | 2.967 | 11.21 | 5.0007 |  | 3.587 | 10.84
BS-LSBAT-S240629-0759 |  |  |  |  | BS-LSBAT-S240629-0759 | 70.678 | 70.33 | 70.3 | 70.34 | 70.31 | 70.34 | 70.3 | 21.22 | 21.15 | 21.16 | 21.1 |  | BS-LSBAT-S240629-0759 |  | 3.456 | 11.5 |  | 4.178 | 10.63 |  | 2.975 | 11.12 | 4.9926 |  | 3.587 | 10.82 | S6-8
BS-LSBAT-S240629-0760 |  |  |  |  | BS-LSBAT-S240629-0760 | 70.438 | 70.28 | 70.34 | 70.36 | 70.32 | 70.36 | 70.28 | 21.21 | 21.17 | 21.14 | 21.1 |  | BS-LSBAT-S240629-0760 |  | 3.456 | 11.08 |  | 4.178 | 10.53 |  | 2.973 | 10.87 | 4.978 |  | 3.588 | 10.58
BS-LSBAT-S240629-0761 |  |  |  |  | BS-LSBAT-S240629-0761 | 70.075 | 70.35 | 70.33 | 70.37 | 70.38 | 70.38 | 70.33 | 21.2 | 21.18 | 21.13 | 21.11 |  | BS-LSBAT-S240629-0761 |  | 3.457 | 11.76 |  | 4.179 | 10.97 |  | 2.967 | 11.08 | 4.9969 |  | 3.588 | 10.97
BS-LSBAT-S240629-0762 |  |  |  |  | BS-LSBAT-S240629-0762 | 70.138 | 70.4 | 70.39 | 70.37 | 70.38 | 70.4 | 70.37 | 21.2 | 21.18 | 21.15 | 21.11 |  | BS-LSBAT-S240629-0762 |  | 3.457 | 11.52 |  | 4.18 | 11.02 |  | 2.95 | 11.1 | 5.0205 |  | 3.588 | 10.95
BS-LSBAT-S240629-0763 |  |  |  |  | BS-LSBAT-S240629-0763 | 70.257 | 70.33 | 70.3 | 70.39 | 70.37 | 70.39 | 70.3 | 21.22 | 21.17 | 21.16 | 21.11 |  | BS-LSBAT-S240629-0763 |  | 3.456 | 11.81 |  | 4.178 | 10.93 |  | 2.942 | 11.01 | 5.0506 |  | 3.587 | 10.73
BS-LSBAT-S240629-0764 |  |  |  |  | BS-LSBAT-S240629-0764 | 70.065 | 70.3 | 70.29 | 70.32 | 70.34 | 70.34 | 70.29 | 21.19 | 21.17 | 21.14 | 21.1 |  | BS-LSBAT-S240629-0764 |  | 3.457 | 11.56 |  | 4.179 | 11.24 |  | 2.957 | 11.21 | 5.0011 |  | 3.588 | 10.77
BS-LSBAT-S240629-0765 |  |  |  |  | BS-LSBAT-S240629-0765 | 70.589 | 70.36 | 70.33 | 70.34 | 70.35 | 70.36 | 70.33 | 21.19 | 21.16 | 21.14 | 21.11 |  | BS-LSBAT-S240629-0765 |  | 3.456 | 11.25 |  | 4.18 | 10.58 |  | 3.115 | 10.93 | 4.8087 |  | 3.589 | 10.6
BS-LSBAT-S240629-0766 |  |  |  |  | BS-LSBAT-S240629-0766 | 70.086 | 70.33 | 70.3 | 70.37 | 70.32 | 70.37 | 70.3 | 21.21 | 21.17 | 21.14 | 21.1 |  | BS-LSBAT-S240629-0766 |  | 3.457 | 11.4 |  | 4.179 | 11 |  | 2.953 | 11.34 | 5.0142 |  | 3.587 | 11.09
BS-LSBAT-S240629-0767 |  |  |  |  | BS-LSBAT-S240629-0767 | 70.154 | 70.35 | 70.32 | 70.38 | 70.34 | 70.38 | 70.32 | 21.21 | 21.17 | 21.13 | 21.12 |  | BS-LSBAT-S240629-0767 |  | 3.457 | 11.47 |  | 4.179 | 11 |  | 2.965 | 11.1 | 5.0022 |  | 3.587 | 10.85
BS-LSBAT-S240629-0768 |  |  |  |  | BS-LSBAT-S240629-0768 | 70.729 | 70.28 | 70.31 | 70.32 | 70.29 | 70.32 | 70.28 | 21.24 | 21.19 | 21.14 | 21.1 |  | BS-LSBAT-S240629-0768 |  | 3.456 | 11.26 |  | 4.177 | 10.58 |  | 2.97 | 10.75 | 5.0028 |  | 3.587 | 10.7
BS-LSBAT-S240629-0769 |  |  |  |  | BS-LSBAT-S240629-0769 | 70.66 | 70.39 | 70.36 | 70.38 | 70.37 | 70.39 | 70.36 | 21.22 | 21.18 | 21.16 | 21.12 |  | BS-LSBAT-S240629-0769 |  | 3.456 | 11.06 |  | 4.178 | 10.61 |  | 2.979 | 10.87 | 5 |  | 3.587 | 10.55
BS-LSBAT-S240629-0770 |  |  |  |  | BS-LSBAT-S240629-0770 | 70.572 | 70.34 | 70.41 | 70.35 | 70.36 | 70.41 | 70.34 | 21.23 | 21.16 | 21.16 | 21.11 |  | BS-LSBAT-S240629-0770 |  | 3.456 | 11.11 |  | 4.178 | 10.44 |  | 2.974 | 10.76 | 5.0024 |  | 3.587 | 10.51
BS-LSBAT-S240629-0771 |  |  |  |  | BS-LSBAT-S240629-0771 | 70.089 | 70.31 | 70.27 | 70.34 | 70.33 | 70.34 | 70.27 | 21.23 | 21.18 | 21.15 | 21.11 |  | BS-LSBAT-S240629-0771 |  | 3.457 | 11.47 |  | 4.179 | 11.1 |  | 2.98 | 11.19 | 4.9783 |  | 3.586 | 10.97
BS-LSBAT-S240629-0772 |  |  |  |  | BS-LSBAT-S240629-0772 | 70.158 | 70.31 | 70.29 | 70.34 | 70.28 | 70.34 | 70.28 | 21.19 | 21.16 | 21.13 | 21.12 |  | BS-LSBAT-S240629-0772 |  | 3.457 | 11.42 |  | 4.179 | 10.86 |  | 2.974 | 11.3 | 5.0003 |  | 3.587 | 10.89
BS-LSBAT-S240629-0773 |  |  |  |  | BS-LSBAT-S240629-0773 | 70.204 | 70.42 | 70.35 | 70.43 | 70.38 | 70.43 | 70.35 | 21.2 | 21.17 | 21.14 | 21.11 |  | BS-LSBAT-S240629-0773 |  | 3.456 | 11.51 |  | 4.179 | 10.66 |  | 2.972 | 11.07 | 5.0118 |  | 3.587 | 10.64
BS-LSBAT-S240629-0774 |  |  |  |  | BS-LSBAT-S240629-0774 | 70.128 | 70.34 | 70.29 | 70.38 | 70.36 | 70.38 | 70.29 | 21.2 | 21.15 | 21.13 | 21.09 |  | BS-LSBAT-S240629-0774 |  | 3.457 | 11.52 |  | 4.178 | 11.03 |  | 2.975 | 11.38 | 4.9932 |  | 3.586 | 11
BS-LSBAT-S240629-0775 |  |  |  |  | BS-LSBAT-S240629-0775 | 70.728 | 70.33 | 70.28 | 70.35 | 70.34 | 70.35 | 70.28 | 21.22 | 21.17 | 21.12 | 21.1 |  | BS-LSBAT-S240629-0775 |  | 3.456 | 11 |  | 4.179 | 10.4 |  | 2.975 | 10.81 | 5.0057 |  | 3.586 | 10.51
BS-LSBAT-S240629-0776 |  |  |  |  | BS-LSBAT-S240629-0776 | 70.274 | 70.35 | 70.33 | 70.36 | 70.34 | 70.36 | 70.33 | 21.23 | 21.2 | 21.13 | 21.11 |  | BS-LSBAT-S240629-0776 |  | 3.456 | 11.66 |  | 4.178 | 10.92 |  | 2.984 | 11.29 | 5.0047 |  | 3.587 | 10.88
BS-LSBAT-S240629-0777 |  |  |  |  | BS-LSBAT-S240629-0777 | 70.158 | 70.38 | 70.32 | 70.41 | 70.37 | 70.41 | 70.32 | 21.21 | 21.18 | 21.13 | 21.12 |  | BS-LSBAT-S240629-0777 |  | 3.457 | 11.62 |  | 4.18 | 10.97 |  | 2.959 | 11.34 | 5.0179 |  | 3.587 | 11.04
BS-LSBAT-S240629-0778 |  |  |  |  | BS-LSBAT-S240629-0778 | 70.655 | 70.36 | 70.32 | 70.41 | 70.35 | 70.41 | 70.32 | 21.23 | 21.15 | 21.13 | 21.1 |  | BS-LSBAT-S240629-0778 |  | 3.456 | 11.37 |  | 4.179 | 10.72 |  | 2.968 | 11.12 | 5.0158 |  | 3.587 | 10.93
BS-LSBAT-S240629-0779 |  |  |  |  | BS-LSBAT-S240629-0779 | 70.72 | 70.34 | 70.32 | 70.36 | 70.38 | 70.38 | 70.32 | 21.21 | 21.17 | 21.15 | 21.1 |  | BS-LSBAT-S240629-0779 |  | 3.456 | 11.56 |  | 4.179 | 10.56 |  | 2.954 | 10.99 | 5.0336 |  | 3.587 | 10.88
BS-LSBAT-S240629-0780 |  |  |  |  | BS-LSBAT-S240629-0780 | 70.492 | 70.36 | 70.33 | 70.37 | 70.38 | 70.38 | 70.33 | 21.22 | 21.18 | 21.17 | 21.11 |  | BS-LSBAT-S240629-0780 |  | 3.456 | 11.68 |  | 4.179 | 11.05 |  | 2.981 | 11.16 | 4.9847 |  | 3.587 | 10.96
BS-LSBAT-S240629-0781 |  |  |  |  | BS-LSBAT-S240629-0781 | 70.455 | 70.39 | 70.41 | 70.44 | 70.37 | 70.44 | 70.37 | 21.19 | 21.17 | 21.13 | 21.11 |  | BS-LSBAT-S240629-0781 |  | 3.456 | 11.41 |  | 4.175 | 10.42 |  | 2.929 | 10.97 | 5.0508 |  | 3.586 | 10.68
BS-LSBAT-S240629-0782 |  |  |  |  | BS-LSBAT-S240629-0782 | 70.401 | 70.32 | 70.34 | 70.33 | 70.37 | 70.37 | 70.32 | 21.23 | 21.15 | 21.13 | 21.11 |  | BS-LSBAT-S240629-0782 |  | 3.456 | 11.63 |  | 4.176 | 10.56 |  | 2.93 | 10.91 | 5.0534 |  | 3.587 | 10.69
BS-LSBAT-S240629-0783 |  |  |  |  | BS-LSBAT-S240629-0783 | 70.263 | 70.37 | 70.36 | 70.34 | 70.39 | 70.39 | 70.34 | 21.22 | 21.18 | 21.14 | 21.11 |  | BS-LSBAT-S240629-0783 |  | 3.456 | 11.38 |  | 4.176 | 10.66 |  | 2.917 | 11.05 | 5.0629 |  | 3.586 | 10.87
BS-LSBAT-S240629-0784 |  |  |  |  | BS-LSBAT-S240629-0784 | 70.392 | 70.36 | 70.34 | 70.4 | 70.32 | 70.4 | 70.32 | 21.21 | 21.19 | 21.16 | 21.1 |  | BS-LSBAT-S240629-0784 |  | 3.456 | 10.98 |  | 4.176 | 10.53 |  | 2.917 | 10.87 | 5.0539 |  | 3.587 | 10.57 | S14-8 (JIAT)
BS-LSBAT-S240629-0785 |  |  |  |  | BS-LSBAT-S240629-0785 | 70.461 | 70.36 | 70.32 | 70.39 | 70.38 | 70.39 | 70.32 | 21.22 | 21.17 | 21.15 | 21.11 |  | BS-LSBAT-S240629-0785 |  | 3.456 | 11.36 |  | 4.177 | 10.44 |  | 2.92 | 10.8 | 5.0629 |  | 3.587 | 10.65 | S15-1
BS-LSBAT-S240629-0786 |  |  |  |  | BS-LSBAT-S240629-0786 | 70.554 | 70.28 | 70.31 | 70.38 | 70.3 | 70.38 | 70.28 | 21.2 | 21.17 | 21.14 | 21.12 |  | BS-LSBAT-S240629-0786 |  | 3.456 | 11.11 |  | 4.177 | 11.34 |  | 2.938 | 11.46 | 5.034 |  | 3.587 | 10.62
BS-LSBAT-S240629-0787 |  |  |  |  | BS-LSBAT-S240629-0787 | 70.49 | 70.33 | 70.36 | 70.35 | 70.31 | 70.36 | 70.31 | 21.2 | 21.17 | 21.14 | 21.12 |  | BS-LSBAT-S240629-0787 |  | 3.456 | 11.35 |  | 4.175 | 10.34 |  | 2.921 | 10.75 | 5.0596 |  | 3.585 | 11.26
BS-LSBAT-S240629-0788 |  |  |  |  | BS-LSBAT-S240629-0788 | 70.447 | 70.32 | 70.29 | 70.35 | 70.36 | 70.36 | 70.29 | 21.21 | 21.19 | 21.14 | 21.11 |  | BS-LSBAT-S240629-0788 |  | 3.455 | 11.13 |  | 4.176 | 10.47 |  | 2.9 | 10.69 | 5.0839 |  | 3.587 | 10.61 | S15-2
BS-LSBAT-S240629-0789 |  |  |  |  | BS-LSBAT-S240629-0789 | 70.55 | 70.33 | 70.38 | 70.43 | 70.35 | 70.43 | 70.33 | 21.21 | 21.16 | 21.14 | 21.11 |  | BS-LSBAT-S240629-0789 |  | 3.456 | 11.26 |  | 4.176 | 10.53 |  | 2.941 | 11.46 | 5.0337 |  | 3.587 | 10.44
BS-LSBAT-S240629-0790 |  |  |  |  | BS-LSBAT-S240629-0790 | 70.534 | 70.39 | 70.36 | 70.41 | 70.37 | 70.41 | 70.36 | 21.2 | 21.17 | 21.15 | 21.1 |  | BS-LSBAT-S240629-0790 |  | 3.455 | 11.59 |  | 4.177 | 10.96 |  | 2.931 | 11.2 | 5.0339 |  | 3.587 | 10.99
BS-LSBAT-S240629-0791 |  |  |  |  | BS-LSBAT-S240629-0791 | 70.437 | 70.32 | 70.28 | 70.36 | 70.33 | 70.36 | 70.28 | 21.21 | 21.17 | 21.15 | 21.11 |  | BS-LSBAT-S240629-0791 |  | 3.456 | 11.54 |  | 4.176 | 10.55 |  | 2.932 | 10.9 | 5.0438 |  | 3.587 | 11.08
BS-LSBAT-S240629-0792 |  |  |  |  | BS-LSBAT-S240629-0792 | 70.5 | 70.38 | 70.3 | 70.35 | 70.36 | 70.38 | 70.3 | 21.22 | 21.19 | 21.15 | 21.1 |  | BS-LSBAT-S240629-0792 |  | 3.457 | 10.84 |  | 4.176 | 10.31 |  | 2.918 | 10.61 | 5.0685 |  | 3.584 | 10.38 | S15-3
BS-LSBAT-S240629-0793 |  |  |  |  | BS-LSBAT-S240629-0793 | 70.404 | 70.27 | 70.34 | 70.32 | 70.31 | 70.34 | 70.27 | 21.22 | 21.15 | 21.14 | 21.09 |  | BS-LSBAT-S240629-0793 |  | 3.456 | 11.24 |  | 4.177 | 10.55 |  | 2.934 | 10.97 | 5.0478 |  | 3.587 | 10.74
BS-LSBAT-S240629-0794 |  |  |  |  | BS-LSBAT-S240629-0794 | 70.47 | 70.35 | 70.39 | 70.38 | 70.33 | 70.39 | 70.33 | 21.21 | 21.17 | 21.12 | 21.11 |  | BS-LSBAT-S240629-0794 |  | 3.456 | 11.23 |  | 4.176 | 10.44 |  | 2.933 | 10.78 | 5.0509 |  | 3.586 | 10.67
BS-LSBAT-S240629-0795 |  |  |  |  | BS-LSBAT-S240629-0795 | 70.457 | 70.36 | 70.31 | 70.38 | 70.33 | 70.38 | 70.31 | 21.22 | 21.19 | 21.16 | 21.11 |  | BS-LSBAT-S240629-0795 |  | 3.456 | 11.31 |  | 4.176 | 10.46 |  | 2.928 | 10.79 | 5.0569 |  | 3.586 | 10.63 | S15-4
BS-LSBAT-S240629-0796 |  |  |  |  | BS-LSBAT-S240629-0796 | 70.496 | 70.37 | 70.32 | 70.39 | 70.34 | 70.39 | 70.32 | 21.21 | 21.17 | 21.15 | 21.11 |  | BS-LSBAT-S240629-0796 |  | 3.456 | 11.66 |  | 4.175 | 11.14 |  | 2.958 | 11.3 | 5.0049 |  | 3.584 | 11.26
BS-LSBAT-S240629-0797 |  |  |  |  | BS-LSBAT-S240629-0797 | 70.55 | 70.34 | 70.36 | 70.39 | 70.32 | 70.39 | 70.32 | 21.24 | 21.16 | 21.16 | 21.11 |  | BS-LSBAT-S240629-0797 |  | 3.456 | 11.63 |  | 4.176 | 11.1 |  | 2.939 | 11.34 | 5.0307 |  | 3.585 | 10.95
BS-LSBAT-S240629-0798 |  |  |  |  | BS-LSBAT-S240629-0798 | 70.539 | 70.32 | 70.31 | 70.37 | 70.36 | 70.37 | 70.31 | 21.3 | 21.17 | 21.15 | 21.11 |  | BS-LSBAT-S240629-0798 |  | 3.456 | 11.68 |  | 4.177 | 11.14 |  | 2.93 | 11.27 | 5.0412 |  | 3.584 | 10.89
BS-LSBAT-S240629-0799 |  |  |  |  | BS-LSBAT-S240629-0799 | 70.493 | 70.31 | 70.34 | 70.35 | 70.33 | 70.35 | 70.31 | 21.23 | 21.18 | 21.14 | 21.11 |  | BS-LSBAT-S240629-0799 |  | 3.456 | 11.71 |  | 4.176 | 11.22 |  | 2.938 | 11.46 | 5.0276 |  | 3.584 | 11.03
BS-LSBAT-S240629-0800 |  |  |  |  | BS-LSBAT-S240629-0800 | 70.543 | 70.29 | 70.35 | 70.32 | 70.33 | 70.35 | 70.29 | 21.21 | 21.16 | 21.16 | 21.11 |  | BS-LSBAT-S240629-0800 |  | 3.456 | 11.61 |  | 4.177 | 10.78 |  | 2.903 | 10.96 | 5.0778 |  | 3.583 | 10.58
BS-LSBAT-S240629-0801 |  |  |  |  | BS-LSBAT-S240629-0801 | 70.527 | 70.32 | 70.36 | 70.37 | 70.31 | 70.37 | 70.31 | 21.23 | 21.2 | 21.13 | 21.11 |  | BS-LSBAT-S240629-0801 |  | 3.456 | 11.66 |  | 4.177 | 11.29 |  | 2.923 | 11.42 | 5.0491 |  | 3.584 | 11.31 | S7-8
BS-LSBAT-S240629-0802 |  |  |  |  | BS-LSBAT-S240629-0802 | 70.489 | 70.38 | 70.35 | 70.39 | 70.37 | 70.39 | 70.35 | 21.25 | 21.19 | 21.14 | 21.1 |  | BS-LSBAT-S240629-0802 |  | 3.455 | 11.42 |  | 4.175 | 10.45 |  | 2.905 | 11.07 | 5.0776 |  | 3.583 | 10.51
BS-LSBAT-S240629-0803 |  |  |  |  | BS-LSBAT-S240629-0803 | 70.446 | 70.35 | 70.31 | 70.41 | 70.34 | 70.41 | 70.31 | 21.25 | 21.19 | 21.16 | 21.09 |  | BS-LSBAT-S240629-0803 |  | 3.455 | 10.82 |  | 4.176 | 10.45 |  | 2.906 | 10.76 | 5.0771 |  | 3.583 | 10.38 | S15-5
BS-LSBAT-S240629-0804 |  |  |  |  | BS-LSBAT-S240629-0804 | 70.418 | 70.32 | 70.34 | 70.33 | 70.31 | 70.34 | 70.31 | 21.23 | 21.14 | 21.15 | 21.1 |  | BS-LSBAT-S240629-0804 |  | 3.455 | 10.79 |  | 4.175 | 10.45 |  | 2.923 | 10.71 | 5.0529 |  | 3.584 | 10.3 | S15-6
BS-LSBAT-S240629-0805 |  |  |  |  | BS-LSBAT-S240629-0805 | 70.583 | 70.35 | 70.37 | 70.39 | 70.36 | 70.39 | 70.35 | 21.23 | 21.2 | 21.16 | 21.11 |  | BS-LSBAT-S240629-0805 |  | 3.456 | 11.39 |  | 4.176 | 10.91 |  | 2.928 | 11.06 | 5.0395 |  | 3.584 | 10.99
BS-LSBAT-S240629-0806 |  |  |  |  | BS-LSBAT-S240629-0806 | 70.381 | 70.34 | 70.36 | 70.35 | 70.33 | 70.36 | 70.33 | 21.21 | 21.16 | 21.15 | 21.1 |  | BS-LSBAT-S240629-0806 |  | 3.456 | 11.64 |  | 4.176 | 10.9 |  | 2.915 | 11.03 | 5.0681 |  | 3.584 | 10.83
BS-LSBAT-S240629-0807 |  |  |  |  | BS-LSBAT-S240629-0807 | 70.513 | 70.27 | 70.31 | 70.33 | 70.28 | 70.33 | 70.27 | 21.18 | 21.15 | 21.14 | 21.1 |  | BS-LSBAT-S240629-0807 |  | 3.456 | 11.66 |  | 4.177 | 10.76 |  | 2.924 | 11.17 | 5.0527 |  | 3.584 | 10.62
BS-LSBAT-S240629-0808 |  |  |  |  | BS-LSBAT-S240629-0808 | 70.562 | 70.36 | 70.37 | 70.4 | 70.39 | 70.4 | 70.36 | 21.25 | 21.2 | 21.16 | 21.1 |  | BS-LSBAT-S240629-0808 |  | 3.456 | 11.72 |  | 4.177 | 11.01 |  | 2.932 | 11.39 | 5.0517 |  | 3.583 | 10.83
BS-LSBAT-S240629-0809 |  |  |  |  | BS-LSBAT-S240629-0809 | 70.53 | 70.35 | 70.33 | 70.38 | 70.39 | 70.39 | 70.33 | 21.22 | 21.17 | 21.18 | 21.11 |  | BS-LSBAT-S240629-0809 |  | 3.456 | 11.38 |  | 4.184 | 10.64 |  | 2.928 | 10.9 | 5.0601 |  | 3.584 | 10.62
BS-LSBAT-S240629-0810 |  |  |  |  | BS-LSBAT-S240629-0810 | 70.531 | 70.37 | 70.36 | 70.41 | 70.39 | 70.41 | 70.36 | 21.23 | 21.17 | 21.14 | 21.1 |  | BS-LSBAT-S240629-0810 |  | 3.456 | 11.67 |  | 4.177 | 11.03 |  | 2.946 | 11.34 | 5.0353 |  | 3.582 | 10.91
BS-LSBAT-S240629-0811 |  |  |  |  | BS-LSBAT-S240629-0811 | 70.596 | 70.36 | 70.41 | 70.42 | 70.38 | 70.42 | 70.36 | 21.21 | 21.18 | 21.15 | 21.11 |  | BS-LSBAT-S240629-0811 |  | 3.456 | 11.6 |  | 4.177 | 10.94 |  | 2.934 | 11.16 | 5.0569 |  | 3.584 | 10.81
BS-LSBAT-S240629-0812 |  |  |  |  | BS-LSBAT-S240629-0812 | 70.477 | 70.32 | 70.35 | 70.34 | 70.29 | 70.35 | 70.29 | 21.2 | 21.17 | 21.14 | 21.1 |  | BS-LSBAT-S240629-0812 |  | 3.456 | 11.23 |  | 4.175 | 10.42 |  | 2.913 | 10.96 | 5.076 |  | 3.579 | 10.31 | S15-7
BS-LSBAT-S240629-0813 |  |  |  |  | BS-LSBAT-S240629-0813 | 70.495 | 70.33 | 70.31 | 70.29 | 70.3 | 70.33 | 70.29 | 21.2 | 21.15 | 21.13 | 21.11 |  | BS-LSBAT-S240629-0813 |  | 3.455 | 10.8 |  | 4.178 | 10.42 |  | 2.915 | 10.64 | 4.8674 |  | 3.587 | 10.5
BS-LSBAT-S240629-0814 |  |  |  |  | BS-LSBAT-S240629-0814 | 70.474 | 70.36 | 70.43 | 70.35 | 70.38 | 70.43 | 70.35 | 21.22 | 21.17 | 21.16 | 21.11 |  | BS-LSBAT-S240629-0814 |  | 3.455 | 11.21 |  | 4.178 | 10.41 |  | 2.894 | 10.79 | 4.8665 |  | 3.587 | 10.53
BS-LSBAT-S240629-0815 |  |  |  |  | BS-LSBAT-S240629-0815 | 70.515 | 70.39 | 70.37 | 70.42 | 70.41 | 70.42 | 70.37 | 21.2 | 21.18 | 21.13 | 21.11 |  | BS-LSBAT-S240629-0815 |  | 3.456 | 11.75 |  | 4.178 | 11.44 |  | 2.937 | 11.35 | 4.8671 |  | 3.585 | 11.2 | 셀 단독 시험용
BS-LSBAT-S240629-0816 |  |  |  |  | BS-LSBAT-S240629-0816 | 70.499 | 70.4 | 70.36 | 70.41 | 70.37 | 70.41 | 70.36 | 21.22 | 21.17 | 21.15 | 21.11 |  | BS-LSBAT-S240629-0816 |  | 3.456 | 11.63 |  | 4.177 | 10.73 |  | 2.929 | 11.12 | 4.8665 |  | 3.587 | 10.81 | PM
BS-LSBAT-S240629-0817 |  |  |  |  | BS-LSBAT-S240629-0817 | 70.516 | 70.36 | 70.38 | 70.37 | 70.35 | 70.38 | 70.35 | 21.21 | 21.17 | 21.12 | 21.11 |  | BS-LSBAT-S240629-0817 |  | 3.456 | 11.6 |  | 4.179 | 10.89 |  | 2.929 | 11.15 | 4.8647 |  | 3.586 | 10.96 | PM
BS-LSBAT-S240629-0818 |  |  |  |  | BS-LSBAT-S240629-0818 | 70.557 | 70.39 | 70.38 | 70.4 | 70.36 | 70.4 | 70.36 | 21.23 | 21.17 | 21.14 | 21.13 |  | BS-LSBAT-S240629-0818 |  | 3.456 | 11.65 |  | 4.177 | 10.82 |  | 2.91 | 11.19 | 4.8665 |  | 3.585 | 10.88
BS-LSBAT-S240629-0819 |  |  |  |  | BS-LSBAT-S240629-0819 | 70.572 | 70.34 | 70.35 | 70.37 | 70.38 | 70.38 | 70.34 | 21.21 | 21.16 | 21.15 | 21.11 |  | BS-LSBAT-S240629-0819 |  | 3.456 | 11.51 |  | 4.177 | 10.6 |  | 2.931 | 11.14 | 4.8676 |  | 3.586 | 10.81 | PM
BS-LSBAT-S240629-0820 |  |  |  |  | BS-LSBAT-S240629-0820 | 70.504 | 70.38 | 70.41 | 70.4 | 70.33 | 70.41 | 70.33 | 21.23 | 21.18 | 21.13 | 21.11 |  | BS-LSBAT-S240629-0820 |  | 3.456 | 11.54 |  | 4.179 | 10.99 |  | 2.92 | 11.16 | 4.8702 |  | 3.586 | 10.98 | PM
BS-LSBAT-S240629-0821 |  |  |  |  | BS-LSBAT-S240629-0821 | 70.556 | 70.35 | 70.34 | 70.37 | 70.32 | 70.37 | 70.32 | 21.2 | 21.17 | 21.22 | 21.18 |  | BS-LSBAT-S240629-0821 |  | 3.456 | 11.52 |  | 4.179 | 10.86 |  | 3.121 | 11.3 | 4.7919 |  | 3.587 | 10.91
BS-LSBAT-S240629-0822 |  |  |  |  | BS-LSBAT-S240629-0822 | 70.493 | 70.34 | 70.3 | 70.38 | 70.31 | 70.38 | 70.3 | 21.21 | 21.17 | 21.15 | 21.11 |  | BS-LSBAT-S240629-0822 |  | 3.456 | 11.5 |  | 4.18 | 11.01 |  | 2.942 | 11.43 | 4.8678 |  | 3.587 | 11.18 | PM
BS-LSBAT-S240629-0823 |  |  |  |  | BS-LSBAT-S240629-0823 | 70.494 | 70.28 | 70.29 | 70.33 | 70.3 | 70.33 | 70.28 | 21.23 | 21.14 | 21.14 | 21.1 |  | BS-LSBAT-S240629-0823 |  | 3.456 | 10.92 |  | 4.178 | 10.29 |  | 2.911 | 10.54 | 4.8669 |  | 3.586 | 10.31
BS-LSBAT-S240629-0824 |  |  |  |  | BS-LSBAT-S240629-0824 | 70.535 | 70.35 | 70.31 | 70.38 | 70.36 | 70.38 | 70.31 | 21.25 | 21.18 | 21.18 | 21.11 |  | BS-LSBAT-S240629-0824 |  | 3.456 | 11.66 |  | 4.178 | 10.79 |  | 2.911 | 11.25 | 4.8662 |  | 3.586 | 10.93
BS-LSBAT-S240629-0825 |  |  |  |  | BS-LSBAT-S240629-0825 | 70.535 | 70.37 | 70.4 | 70.38 | 70.35 | 70.4 | 70.35 | 21.22 | 21.2 | 21.14 | 21.11 |  | BS-LSBAT-S240629-0825 |  | 3.456 | 11.62 |  | 4.185 | 11.12 |  | 2.924 | 11.44 | 4.8668 |  | 3.593 | 11.12
BS-LSBAT-S240629-0826 |  |  |  |  | BS-LSBAT-S240629-0826 | 70.518 | 70.35 | 70.33 | 70.34 | 70.32 | 70.35 | 70.32 | 21.21 | 21.18 | 21.23 | 21.16 |  | BS-LSBAT-S240629-0826 |  | 3.456 | 11.58 |  | 4.178 | 11.06 |  | 2.916 | 11.31 | 4.8651 |  | 3.586 | 11.17 | PM
BS-LSBAT-S240629-0827 |  |  |  |  | BS-LSBAT-S240629-0827 | 70.516 | 70.4 | 70.34 | 70.41 | 70.39 | 70.41 | 70.34 | 21.2 | 21.18 | 21.15 | 21.12 |  | BS-LSBAT-S240629-0827 |  | 3.456 | 11.43 |  | 4.177 | 10.62 |  | 2.923 | 11.86 | 4.8669 |  | 3.584 | 10.55
BS-LSBAT-S240629-0828 |  |  |  |  | BS-LSBAT-S240629-0828 | 70.48 | 70.39 | 70.36 | 70.4 | 70.35 | 70.4 | 70.35 | 21.21 | 21.18 | 21.15 | 21.11 |  | BS-LSBAT-S240629-0828 |  | 3.456 | 11.61 |  | 4.177 | 10.92 |  | 2.925 | 11.28 | 4.8679 |  | 3.586 | 10.91 | PM
BS-LSBAT-S240629-0829 |  |  |  |  | BS-LSBAT-S240629-0829 | 70.524 | 70.37 | 70.39 | 70.43 | 70.35 | 70.43 | 70.35 | 21.21 | 21.16 | 21.14 | 21.11 |  | BS-LSBAT-S240629-0829 |  | 3.456 | 11.52 |  | 4.177 | 10.57 |  | 2.973 | 11.14 | 4.9933 |  | 3.587 | 10.49
BS-LSBAT-S240629-0830 |  |  |  |  | BS-LSBAT-S240629-0830 | 70.531 | 70.38 | 70.34 | 70.37 | 70.35 | 70.38 | 70.34 | 21.22 | 21.19 | 21.13 | 21.1 |  | BS-LSBAT-S240629-0830 |  | 3.456 | 11.57 |  | 4.179 | 10.67 |  | 2.941 | 10.98 | 5.0461 |  | 3.587 | 10.75
BS-LSBAT-S240629-0831 |  |  |  |  | BS-LSBAT-S240629-0831 | 70.564 | 70.32 | 70.29 | 70.33 | 70.35 | 70.35 | 70.29 | 21.23 | 21.19 | 21.13 | 21.11 |  | BS-LSBAT-S240629-0831 |  | 3.456 | 11.47 |  | 4.178 | 10.58 |  | 2.968 | 10.93 | 5.0046 |  | 3.587 | 10.58
BS-LSBAT-S240629-0832 |  |  |  |  | BS-LSBAT-S240629-0832 | 70.51 | 70.34 | 70.4 | 70.37 | 70.36 | 70.4 | 70.34 | 21.22 | 21.16 | 21.15 | 21.11 |  | BS-LSBAT-S240629-0832 |  | 3.456 | 11.59 |  | 4.178 | 10.78 |  | 2.951 | 11.13 | 5.0244 |  | 3.587 | 11
BS-LSBAT-S240629-0833 |  |  |  |  | BS-LSBAT-S240629-0833 | 70.56 | 70.34 | 70.31 | 70.38 | 70.35 | 70.38 | 70.31 | 21.22 | 21.17 | 21.16 | 21.11 |  | BS-LSBAT-S240629-0833 |  | 3.456 | 11.64 |  | 4.178 | 11.23 |  | 2.965 | 11.33 | 5.0042 |  | 3.584 | 11.1
BS-LSBAT-S240629-0834 |  |  |  |  | BS-LSBAT-S240629-0834 | 70.43 | 70.33 | 70.35 | 70.37 | 70.34 | 70.37 | 70.33 | 21.29 | 21.2 | 21.15 | 21.11 |  | BS-LSBAT-S240629-0834 |  | 3.456 | 11.58 |  | 4.177 | 10.82 |  | 2.958 | 11.15 | 5.0081 |  | 3.586 | 10.9
BS-LSBAT-S240629-0835 |  |  |  |  | BS-LSBAT-S240629-0835 | 70.508 | 70.37 | 70.34 | 70.42 | 70.32 | 70.42 | 70.32 | 21.21 | 21.17 | 21.14 | 21.1 |  | BS-LSBAT-S240629-0835 |  | 3.456 | 11.65 |  | 4.177 | 10.66 |  | 2.97 | 11.2 | 5.0037 |  | 3.587 | 10.75
BS-LSBAT-S240629-0836 |  |  |  |  | BS-LSBAT-S240629-0836 | 70.529 | 70.38 | 70.35 | 70.37 | 70.32 | 70.38 | 70.32 | 21.21 | 21.17 | 21.16 | 21.13 |  | BS-LSBAT-S240629-0836 |  | 3.456 | 11.56 |  | 4.178 | 11 |  | 2.945 | 11.24 | 5.0331 |  | 3.587 | 10.73
BS-LSBAT-S240629-0837 |  |  |  |  | BS-LSBAT-S240629-0837 | 70.513 | 70.36 | 70.33 | 70.37 | 70.34 | 70.37 | 70.33 | 21.22 | 21.18 | 21.13 | 21.11 |  | BS-LSBAT-S240629-0837 |  | 3.456 | 11.64 |  | 4.178 | 10.93 |  | 2.944 | 11.49 | 5.0406 |  | 3.588 | 11.04
BS-LSBAT-S240629-0838 |  |  |  |  | BS-LSBAT-S240629-0838 | 70.516 | 70.4 | 70.37 | 70.36 | 70.35 | 70.4 | 70.35 | 21.2 | 21.16 | 21.14 | 21.11 |  | BS-LSBAT-S240629-0838 |  | 3.456 | 11.52 |  | 4.179 | 10.68 |  | 2.96 | 11.12 | 5.021 |  | 3.588 | 10.75
BS-LSBAT-S240629-0839 |  |  |  |  | BS-LSBAT-S240629-0839 | 70.556 | 70.38 | 70.34 | 70.39 | 70.35 | 70.39 | 70.34 | 21.22 | 21.15 | 21.15 | 21.11 |  | BS-LSBAT-S240629-0839 |  | 3.456 | 11.52 |  | 4.179 | 10.65 |  | 2.936 | 11.29 | 5.0474 |  | 3.587 | 10.73
BS-LSBAT-S240629-0840 |  |  |  |  | BS-LSBAT-S240629-0840 | 70.543 | 70.32 | 70.29 | 70.35 | 70.27 | 70.35 | 70.27 | 21.22 | 21.17 | 21.16 | 21.11 |  | BS-LSBAT-S240629-0840 |  | 3.456 | 11.55 |  | 4.179 | 10.75 |  | 2.951 | 11.05 | 5.0273 |  | 3.588 | 10.8
BS-LSBAT-S240629-0841 |  |  |  |  | BS-LSBAT-S240629-0841 | 70.533 | 70.35 | 70.32 | 70.38 | 70.33 | 70.38 | 70.32 | 21.22 | 21.17 | 21.15 | 21.11 |  | BS-LSBAT-S240629-0841 |  | 3.456 | 11.52 |  | 4.184 | 10.44 |  | 3.032 | 10.88 | 4.9275 |  | 3.588 | 10.67
BS-LSBAT-S240629-0842 |  |  |  |  | BS-LSBAT-S240629-0842 | 70.527 | 70.31 | 70.33 | 70.42 | 70.4 | 70.42 | 70.31 | 21.21 | 21.17 | 21.13 | 21.11 |  | BS-LSBAT-S240629-0842 |  | 3.456 | 11.52 |  | 4.177 | 10.71 |  | 2.948 | 11.07 | 5.024 |  | 3.587 | 10.66
BS-LSBAT-S240629-0843 |  |  |  |  | BS-LSBAT-S240629-0843 | 70.531 | 70.32 | 70.34 | 70.36 | 70.33 | 70.36 | 70.32 | 21.23 | 21.19 | 21.16 | 21.14 |  | BS-LSBAT-S240629-0843 |  | 3.456 | 11.53 |  | 4.179 | 10.48 |  | 2.952 | 11.04 | 5.0359 |  | 3.587 | 10.84
BS-LSBAT-S240629-0844 |  |  |  |  | BS-LSBAT-S240629-0844 | 70.591 | 70.32 | 70.37 | 70.34 | 70.29 | 70.37 | 70.29 | 21.18 | 21.16 | 21.14 | 21.1 |  | BS-LSBAT-S240629-0844 |  | 3.456 | 11.52 |  | 4.176 | 10.55 |  | 2.939 | 11.09 | 5.0479 |  | 3.587 | 10.62
BS-LSBAT-S240629-0845 |  |  |  |  | BS-LSBAT-S240629-0845 | 70.476 | 70.34 | 70.35 | 70.33 | 70.32 | 70.35 | 70.32 | 21.21 | 21.19 | 21.15 | 21.11 |  | BS-LSBAT-S240629-0845 |  | 3.456 | 11.57 |  | 4.178 | 11.13 |  | 2.955 | 11.51 | 5.0155 |  | 3.587 | 10.89
BS-LSBAT-S240629-0846 |  |  |  |  | BS-LSBAT-S240629-0846 | 70.525 | 70.37 | 70.42 | 70.41 | 70.35 | 70.42 | 70.35 | 21.21 | 21.18 | 21.14 | 21.11 |  | BS-LSBAT-S240629-0846 |  | 3.457 | 11.44 |  | 4.177 | 10.62 |  | 2.96 | 11.08 | 5.0136 |  | 3.587 | 10.7
BS-LSBAT-S240629-0847 |  |  |  |  | BS-LSBAT-S240629-0847 | 70.605 | 70.33 | 70.34 | 70.32 | 70.3 | 70.34 | 70.3 | 21.2 | 21.16 | 21.15 | 21.11 |  | BS-LSBAT-S240629-0847 |  | 3.456 | 11.03 |  | 4.177 | 10.51 |  | 2.953 | 11.74 | 5.0268 |  | 3.587 | 10.44
BS-LSBAT-S240629-0848 |  |  |  |  | BS-LSBAT-S240629-0848 | 70.256 | 70.35 | 70.41 | 70.39 | 70.4 | 70.41 | 70.35 | 21.21 | 21.19 | 21.16 | 21.11 |  | BS-LSBAT-S240629-0848 |  | 3.456 | 11.6 |  | 4.177 | 10.59 |  | 2.94 | 11.33 | 5.0413 |  | 3.587 | 10.91
BS-LSBAT-S240629-0849 |  |  |  |  | BS-LSBAT-S240629-0849 | 70.559 | 70.34 | 70.33 | 70.35 | 70.3 | 70.35 | 70.3 | 21.23 | 21.17 | 21.14 | 21.11 |  | BS-LSBAT-S240629-0849 |  | 3.456 | 11.33 |  | 4.178 | 10.59 |  | 3.046 | 10.81 | 4.9091 |  | 3.587 | 10.56
BS-LSBAT-S240629-0850 |  |  |  |  | BS-LSBAT-S240629-0850 | 70.519 | 70.36 | 70.33 | 70.41 | 70.34 | 70.41 | 70.33 | 21.22 | 21.17 | 21.14 | 21.1 |  | BS-LSBAT-S240629-0850 |  | 3.456 | 11.53 |  | 4.176 | 10.69 |  | 2.951 | 11.04 | 5.0226 |  | 3.584 | 10.55
BS-LSBAT-S240629-0851 |  |  |  |  | BS-LSBAT-S240629-0851 | 70.55 | 70.4 | 70.39 | 70.42 | 70.36 | 70.42 | 70.36 | 21.21 | 21.15 | 21.15 | 21.1 |  | BS-LSBAT-S240629-0851 |  | 3.456 | 11.26 |  | 4.176 | 10.74 |  | 2.962 | 10.99 | 5.0129 |  | 3.587 | 10.83
BS-LSBAT-S240629-0852 |  |  |  |  | BS-LSBAT-S240629-0852 | 70.545 | 70.32 | 70.33 | 70.37 | 70.38 | 70.38 | 70.32 | 21.23 | 21.16 | 21.15 | 21.09 |  | BS-LSBAT-S240629-0852 |  | 3.456 | 11.31 |  | 4.177 | 10.71 |  | 2.935 | 10.88 | 5.0491 |  | 3.587 | 10.69
BS-LSBAT-S240629-0853 |  |  |  |  | BS-LSBAT-S240629-0853 | 70.517 | 70.33 | 70.31 | 70.37 | 70.32 | 70.37 | 70.31 | 21.23 | 21.17 | 21.15 | 21.11 |  | BS-LSBAT-S240629-0853 |  | 3.456 | 11.4 |  | 4.178 | 10.8 |  | 2.942 | 11.16 | 5.0344 |  | 3.587 | 10.71
BS-LSBAT-S240629-0854 |  |  |  |  | BS-LSBAT-S240629-0854 | 70.554 | 70.32 | 70.41 | 70.37 | 70.36 | 70.41 | 70.32 | 21.25 | 21.15 | 21.16 | 21.1 |  | BS-LSBAT-S240629-0854 |  | 3.456 | 11.39 |  | 4.178 | 10.53 |  | 2.937 | 10.89 | 5.0497 |  | 3.588 | 10.63
BS-LSBAT-S240629-0855 |  |  |  |  | BS-LSBAT-S240629-0855 | 70.552 | 70.38 | 70.33 | 70.39 | 70.34 | 70.39 | 70.33 | 21.21 | 21.18 | 21.15 | 21.11 |  | BS-LSBAT-S240629-0855 |  | 3.456 | 11.28 |  | 4.178 | 10.75 |  | 2.941 | 10.83 | 5.0376 |  | 3.587 | 10.47
BS-LSBAT-S240629-0856 |  |  |  |  | BS-LSBAT-S240629-0856 | 70.566 | 70.36 | 70.35 | 70.38 | 70.33 | 70.38 | 70.33 | 21.25 | 21.17 | 21.14 | 21.1 |  | BS-LSBAT-S240629-0856 |  | 3.456 | 11.44 |  | 4.176 | 10.71 |  | 2.948 | 10.99 | 5.0297 |  | 3.588 | 10.52
BS-LSBAT-S240629-0857 |  |  |  |  | BS-LSBAT-S240629-0857 | 70.585 | 70.31 | 70.34 | 70.32 | 70.29 | 70.34 | 70.29 | 21.22 | 21.19 | 21.15 | 21.11 |  | BS-LSBAT-S240629-0857 |  | 3.456 | 11.59 |  | 4.184 | 10.75 |  | 3.026 | 11.08 | 4.942 |  | 3.588 | 10.64
BS-LSBAT-S240629-0858 |  |  |  |  | BS-LSBAT-S240629-0858 | 70.54 | 70.36 | 70.34 | 70.32 | 70.31 | 70.36 | 70.31 | 21.22 | 21.16 | 21.16 | 21.11 |  | BS-LSBAT-S240629-0858 |  | 3.456 | 11.62 |  | 4.176 | 10.85 |  | 2.943 | 11.14 | 5.0356 |  | 3.586 | 10.62
BS-LSBAT-S240629-0859 |  |  |  |  | BS-LSBAT-S240629-0859 | 70.567 | 70.34 | 70.36 | 70.35 | 70.32 | 70.36 | 70.32 | 21.19 | 21.16 | 21.13 | 21.11 |  | BS-LSBAT-S240629-0859 |  | 3.456 | 11.21 |  | 4.177 | 10.6 |  | 2.958 | 10.79 | 5.015 |  | 3.587 | 10.59
BS-LSBAT-S240629-0860 |  |  |  |  | BS-LSBAT-S240629-0860 | 70.511 | 70.35 | 70.37 | 70.41 | 70.38 | 70.41 | 70.35 | 21.22 | 21.17 | 21.15 | 21.11 |  | BS-LSBAT-S240629-0860 |  | 3.456 | 11.3 |  | 4.176 | 10.71 |  | 2.951 | 10.93 | 5.0204 |  | 3.587 | 10.62
BS-LSBAT-S240629-0861 |  |  |  |  | BS-LSBAT-S240629-0861 | 70.389 | 70.34 | 70.36 | 70.35 | 70.33 | 70.36 | 70.33 | 21.2 | 21.17 | 21.14 | 21.1 |  | BS-LSBAT-S240629-0861 |  | 3.456 | 11.54 |  | 4.178 | 10.48 |  | 2.932 | 10.91 | 5.0527 |  | 3.588 | 10.65
BS-LSBAT-S240629-0862 |  |  |  |  | BS-LSBAT-S240629-0862 | 70.497 | 70.4 | 70.35 | 70.37 | 70.36 | 70.4 | 70.35 | 21.18 | 21.15 | 21.15 | 21.11 |  | BS-LSBAT-S240629-0862 |  | 3.456 | 11.38 |  | 4.178 | 10.75 |  | 2.928 | 10.71 | 5.0558 |  | 3.587 | 10.57 | S15-8
BS-LSBAT-S240629-0863 |  |  |  |  | BS-LSBAT-S240629-0863 | 70.543 | 70.38 | 70.37 | 70.43 | 70.33 | 70.43 | 70.33 | 21.23 | 21.16 | 21.13 | 21.09 |  | BS-LSBAT-S240629-0863 |  | 3.456 | 11.42 |  | 4.177 | 10.57 |  | 2.945 | 10.94 | 5.0329 |  | 3.587 | 10.77
BS-LSBAT-S240629-0864 |  |  |  |  | BS-LSBAT-S240629-0864 | 70.571 | 70.31 | 70.29 | 70.37 | 70.32 | 70.37 | 70.29 | 21.2 | 21.16 | 21.15 | 21.1 |  | BS-LSBAT-S240629-0864 |  | 3.456 | 11.42 |  | 4.178 | 10.75 |  | 2.939 | 11.28 | 5.0419 |  | 3.587 | 10.79
BS-LSBAT-S240629-0865 |  |  |  |  | BS-LSBAT-S240629-0865 | 70.556 | 70.32 | 70.39 | 70.4 | 70.36 | 70.4 | 70.32 | 21.22 | 21.16 | 21.12 | 21.09 |  | BS-LSBAT-S240629-0865 |  | 3.456 | 11.38 |  | 4.179 | 10.54 |  | 2.938 | 10.75 | 5.0425 |  | 3.588 | 10.36
BS-LSBAT-S240629-0866 | 옆면 흠집 |  |  |  | BS-LSBAT-S240629-0866 | 70.529 | 70.31 | 70.33 | 70.34 | 70.28 | 70.34 | 70.28 | 21.2 | 21.15 | 21.15 | 21.1 |  | BS-LSBAT-S240629-0866 |  | 3.456 | 11.65 |  | 4.177 | 10.51 |  | 2.939 | 10.94 | 5.0407 |  | 3.587 | 10.66
BS-LSBAT-S240629-0867 |  |  |  |  | BS-LSBAT-S240629-0867 | 70.503 | 70.31 | 70.32 | 70.38 | 70.36 | 70.38 | 70.31 | 21.19 | 21.17 | 21.13 | 21.11 |  | BS-LSBAT-S240629-0867 |  | 3.456 | 11.51 |  | 4.177 | 10.92 |  | 2.937 | 11.13 | 5.0406 |  | 3.587 | 10.82
BS-LSBAT-S240629-0868 |  |  |  |  | BS-LSBAT-S240629-0868 | 70.55 | 70.33 | 70.31 | 70.36 | 70.32 | 70.36 | 70.31 | 21.22 | 21.16 | 21.15 | 21.1 |  | BS-LSBAT-S240629-0868 |  | 3.456 | 11.5 |  | 4.178 | 10.88 |  | 2.934 | 11.07 | 5.0528 |  | 3.587 | 10.82
BS-LSBAT-S240629-0869 |  |  |  |  | BS-LSBAT-S240629-0869 | 70.47 | 70.33 | 70.39 | 70.35 | 70.31 | 70.39 | 70.31 | 21.23 | 21.18 | 21.15 | 21.1 |  | BS-LSBAT-S240629-0869 |  | 3.456 | 11.72 |  | 4.18 | 11.13 |  | 2.933 | 11.36 | 5.0535 |  | 3.588 | 11
BS-LSBAT-S240629-0870 |  |  |  |  | BS-LSBAT-S240629-0870 | 70.493 | 70.31 | 70.3 | 70.38 | 70.29 | 70.38 | 70.29 | 21.23 | 21.15 | 21.15 | 21.1 |  | BS-LSBAT-S240629-0870 |  | 3.456 | 11.67 |  | 4.179 | 11.02 |  | 2.962 | 11.45 | 5.0178 |  | 3.588 | 11.21
BS-LSBAT-S240629-0871 |  |  |  |  | BS-LSBAT-S240629-0871 | 70.427 | 70.34 | 70.31 | 70.39 | 70.35 | 70.39 | 70.31 | 21.23 | 21.17 | 21.16 | 21.1 |  | BS-LSBAT-S240629-0871 |  | 3.456 | 11.37 |  | 4.179 | 10.51 |  | 2.948 | 10.85 | 5.0316 |  | 3.587 | 10.53
BS-LSBAT-S240629-0872 |  |  |  |  | BS-LSBAT-S240629-0872 | 70.451 | 70.38 | 70.4 | 70.41 | 70.37 | 70.41 | 70.37 | 21.21 | 21.16 | 21.15 | 21.1 |  | BS-LSBAT-S240629-0872 |  | 3.456 | 11.06 |  | 4.178 | 10.42 |  | 2.93 | 10.86 | 5.0671 |  | 3.588 | 10.57 | S16-1
BS-LSBAT-S240629-0873 |  |  |  |  | BS-LSBAT-S240629-0873 | 70.352 | 70.33 | 70.3 | 70.35 | 70.31 | 70.35 | 70.3 | 21.2 | 21.19 | 21.13 | 21.11 |  | BS-LSBAT-S240629-0873 |  | 3.456 | 11.59 |  | 4.185 | 10.97 |  | 3.04 | 11.31 | 4.9251 |  | 3.588 | 11
BS-LSBAT-S240629-0874 |  |  |  |  | BS-LSBAT-S240629-0874 | 70.558 | 70.28 | 70.31 | 70.32 | 70.3 | 70.32 | 70.28 | 21.22 | 21.17 | 21.15 | 21.1 |  | BS-LSBAT-S240629-0874 |  | 3.456 | 11.45 |  | 4.178 | 10.8 |  | 2.946 | 11.28 | 5.0323 |  | 3.587 | 10.94
BS-LSBAT-S240629-0875 |  |  |  |  | BS-LSBAT-S240629-0875 | 70.509 | 70.32 | 70.28 | 70.35 | 70.31 | 70.35 | 70.28 | 21.19 | 21.15 | 21.15 | 21.1 |  | BS-LSBAT-S240629-0875 |  | 3.456 | 11.36 |  | 4.178 | 10.6 |  | 2.95 | 11.08 | 5.0306 |  | 3.587 | 10.86
BS-LSBAT-S240629-0876 |  |  |  |  | BS-LSBAT-S240629-0876 | 70.569 | 70.36 | 70.33 | 70.38 | 70.35 | 70.38 | 70.33 | 21.2 | 21.17 | 21.15 | 21.11 |  | BS-LSBAT-S240629-0876 |  | 3.456 | 11.49 |  | 4.177 | 11.06 |  | 2.949 | 11.19 | 5.0295 |  | 3.587 | 11.03
BS-LSBAT-S240629-0877 |  |  |  |  | BS-LSBAT-S240629-0877 | 70.484 | 70.33 | 70.37 | 70.4 | 70.35 | 70.4 | 70.33 | 21.23 | 21.16 | 21.14 | 21.1 |  | BS-LSBAT-S240629-0877 |  | 3.456 | 10.87 |  | 4.176 | 10.62 |  | 2.925 | 10.74 | 5.0417 |  | 3.586 | 10.48
BS-LSBAT-S240629-0878 |  |  |  |  | BS-LSBAT-S240629-0878 | 70.48 | 70.34 | 70.36 | 70.38 | 70.33 | 70.38 | 70.33 | 21.21 | 21.17 | 21.15 | 21.09 |  | BS-LSBAT-S240629-0878 |  | 3.456 | 11.39 |  | 4.177 | 10.94 |  | 2.945 | 11.27 | 5.0278 |  | 3.587 | 10.93
BS-LSBAT-S240629-0879 |  |  |  |  | BS-LSBAT-S240629-0879 | 70.389 | 70.35 | 70.27 | 70.37 | 70.36 | 70.37 | 70.27 | 21.2 | 21.15 | 21.13 | 21.09 |  | BS-LSBAT-S240629-0879 |  | 3.456 | 11.31 |  | 4.176 | 10.7 |  | 2.921 | 11.15 | 5.053 |  | 3.586 | 10.7
BS-LSBAT-S240629-0880 |  |  |  |  | BS-LSBAT-S240629-0880 | 70.459 | 70.33 | 70.34 | 70.42 | 70.39 | 70.42 | 70.33 | 21.22 | 21.18 | 21.15 | 21.12 |  | BS-LSBAT-S240629-0880 |  | 3.456 | 11.42 |  | 4.177 | 10.8 |  | 3.107 | 11 | 4.8042 |  | 3.587 | 10.9
BS-LSBAT-S240629-0881 |  |  |  |  | BS-LSBAT-S240629-0881 | 70.536 | 70.33 | 70.29 | 70.37 | 70.3 | 70.37 | 70.29 | 21.22 | 21.18 | 21.15 | 21.12 |  | BS-LSBAT-S240629-0881 |  | 3.456 | 10.77 |  | 4.176 | 10.49 |  | 2.91 | 10.81 | 5.079 |  | 3.587 | 10.53 | S16-2
BS-LSBAT-S240629-0882 |  |  |  |  | BS-LSBAT-S240629-0882 | 70.429 | 70.31 | 70.29 | 70.35 | 70.34 | 70.35 | 70.29 | 21.19 | 21.17 | 21.15 | 21.12 |  | BS-LSBAT-S240629-0882 |  | 3.455 | 10.99 |  | 4.176 | 10.55 |  | 2.923 | 10.99 | 5.0492 |  | 3.586 | 10.64
BS-LSBAT-S240629-0883 |  |  |  |  | BS-LSBAT-S240629-0883 | 70.55 | 70.31 | 70.32 | 70.35 | 70.33 | 70.35 | 70.31 | 21.25 | 21.18 | 21.16 | 21.11 |  | BS-LSBAT-S240629-0883 |  | 3.456 | 11.58 |  | 4.177 | 10.87 |  | 2.949 | 11.34 | 5.0279 |  | 3.587 | 10.91
BS-LSBAT-S240629-0884 |  |  |  |  | BS-LSBAT-S240629-0884 | 70.5 | 70.36 | 70.35 | 70.4 | 70.37 | 70.4 | 70.35 | 21.21 | 21.19 | 21.13 | 21.11 |  | BS-LSBAT-S240629-0884 |  | 3.456 | 11.43 |  | 4.177 | 10.76 |  | 2.922 | 10.92 | 5.0598 |  | 3.587 | 10.64
BS-LSBAT-S240629-0885 |  |  |  |  | BS-LSBAT-S240629-0885 | 70.458 | 70.37 | 70.34 | 70.39 | 70.36 | 70.39 | 70.34 | 21.24 | 21.19 | 21.14 | 21.11 |  | BS-LSBAT-S240629-0885 |  | 3.456 | 11.44 |  | 4.177 | 11.1 |  | 2.931 | 11.25 | 5.0366 |  | 3.587 | 10.71
BS-LSBAT-S240629-0886 |  |  |  |  | BS-LSBAT-S240629-0886 | 70.54 | 70.37 | 70.38 | 70.41 | 70.35 | 70.41 | 70.35 | 21.22 | 21.16 | 21.16 | 21.11 |  | BS-LSBAT-S240629-0886 |  | 3.456 | 11.63 |  | 4.177 | 11.17 |  | 2.94 | 11.43 | 5.0366 |  | 3.587 | 11.03
BS-LSBAT-S240629-0887 |  |  |  |  | BS-LSBAT-S240629-0887 | 70.188 | 70.34 | 70.31 | 70.37 | 70.4 | 70.4 | 70.31 | 21.24 | 21.16 | 21.14 | 21.1 |  | BS-LSBAT-S240629-0887 |  | 3.456 | 11.26 |  | 4.178 | 10.62 |  | 2.926 | 10.97 | 5.0569 |  | 3.587 | 10.75
BS-LSBAT-S240629-0888 |  |  |  |  | BS-LSBAT-S240629-0888 | 70.433 | 70.32 | 70.37 | 70.35 | 70.31 | 70.37 | 70.31 | 21.21 | 21.16 | 21.12 | 21.1 |  | BS-LSBAT-S240629-0888 |  | 3.456 | 11.37 |  | 4.177 | 10.6 |  | 2.927 | 10.93 | 5.0534 |  | 3.587 | 10.47 | S16-3
BS-LSBAT-S240629-0889 |  |  |  |  | BS-LSBAT-S240629-0889 | 70.437 | 70.33 | 70.3 | 70.39 | 70.34 | 70.39 | 70.3 | 21.22 | 21.18 | 21.15 | 21.1 |  | BS-LSBAT-S240629-0889 |  | 3.456 | 11.41 |  | 4.178 | 10.71 |  | 2.92 | 11.12 | 5.0642 |  | 3.588 | 10.74
BS-LSBAT-S240629-0890 |  |  |  |  | BS-LSBAT-S240629-0890 | 70.374 | 70.35 | 70.33 | 70.34 | 70.31 | 70.35 | 70.31 | 21.23 | 21.18 | 21.15 | 21.09 |  | BS-LSBAT-S240629-0890 |  | 3.456 | 11.34 |  | 4.177 | 10.61 |  | 2.937 | 11.12 | 5.0384 |  | 3.586 | 10.74
BS-LSBAT-S240629-0891 |  |  |  |  | BS-LSBAT-S240629-0891 | 70.5 | 70.32 | 70.36 | 70.34 | 70.38 | 70.38 | 70.32 | 21.24 | 21.19 | 21.14 | 21.1 |  | BS-LSBAT-S240629-0891 |  | 3.455 | 11.2 |  | 4.176 | 10.54 |  | 2.932 | 10.85 | 5.0545 |  | 3.587 | 10.65 | S16-4
BS-LSBAT-S240629-0892 |  |  |  |  | BS-LSBAT-S240629-0892 | 70.488 | 70.37 | 70.38 | 70.41 | 70.35 | 70.41 | 70.35 | 21.24 | 21.18 | 21.13 | 21.12 |  | BS-LSBAT-S240629-0892 |  | 3.456 | 11.55 |  | 4.176 | 10.54 |  | 2.913 | 10.87 | 5.0711 |  | 3.586 | 10.54
BS-LSBAT-S240629-0893 |  |  |  |  | BS-LSBAT-S240629-0893 | 70.578 | 70.33 | 70.32 | 70.36 | 70.34 | 70.36 | 70.32 | 21.24 | 21.18 | 21.16 | 21.11 |  | BS-LSBAT-S240629-0893 |  | 3.456 | 11.5 |  | 4.176 | 10.99 |  | 2.927 | 11.42 | 5.0444 |  | 3.587 | 10.98
BS-LSBAT-S240629-0894 |  |  |  |  | BS-LSBAT-S240629-0894 | 70.558 | 70.35 | 70.31 | 70.37 | 70.32 | 70.37 | 70.31 | 21.21 | 21.17 | 21.13 | 21.1 |  | BS-LSBAT-S240629-0894 |  | 3.456 | 11.1 |  | 4.177 | 10.79 |  | 2.924 | 10.82 | 5.0582 |  | 3.587 | 10.64 | S16-5
BS-LSBAT-S240629-0895 |  |  |  |  | BS-LSBAT-S240629-0895 | 70.516 | 70.31 | 70.33 | 70.32 | 70.3 | 70.33 | 70.3 | 21.22 | 21.17 | 21.17 | 21.11 |  | BS-LSBAT-S240629-0895 |  | 3.456 | 11.62 |  | 4.176 | 10.84 |  | 2.939 | 11.31 | 5.0332 |  | 3.586 | 10.95
BS-LSBAT-S240629-0896 |  |  |  |  | BS-LSBAT-S240629-0896 | 70.54 | 70.4 | 70.35 | 70.37 | 70.44 | 70.44 | 70.35 | 21.2 | 21.16 | 21.16 | 21.1 |  | BS-LSBAT-S240629-0896 |  | 3.456 | 11.47 |  | 4.177 | 11 |  | 2.919 | 11.22 | 5.0603 |  | 3.587 | 10.82
BS-LSBAT-S240629-0897 |  |  |  |  | BS-LSBAT-S240629-0897 | 70.377 | 70.37 | 70.39 | 70.42 | 70.4 | 70.42 | 70.37 | 21.19 | 21.16 | 21.15 | 21.11 |  | BS-LSBAT-S240629-0897 |  | 3.456 | 11.13 |  | 4.177 | 10.48 |  | 2.925 | 11.1 | 5.0504 |  | 3.587 | 10.83
BS-LSBAT-S240629-0898 |  |  |  |  | BS-LSBAT-S240629-0898 | 70.377 | 70.36 | 70.33 | 70.4 | 70.35 | 70.4 | 70.33 | 21.22 | 21.16 | 21.13 | 21.11 |  | BS-LSBAT-S240629-0898 |  | 3.456 | 11.27 |  | 4.176 | 10.47 |  | 2.929 | 10.91 | 5.0401 |  | 3.586 | 10.51
BS-LSBAT-S240629-0899 |  |  |  |  | BS-LSBAT-S240629-0899 | 70.416 | 70.39 | 70.4 | 70.43 | 70.35 | 70.43 | 70.35 | 21.27 | 21.18 | 21.14 | 21.11 |  | BS-LSBAT-S240629-0899 |  | 3.456 | 11.3 |  | 4.176 | 10.56 |  | 2.927 | 11.17 | 5.0513 |  | 3.587 | 10.78
BS-LSBAT-S240629-0900 |  |  |  |  | BS-LSBAT-S240629-0900 | 70.432 | 70.33 | 70.32 | 70.34 | 70.3 | 70.34 | 70.3 | 21.23 | 21.16 | 21.16 | 21.12 |  | BS-LSBAT-S240629-0900 |  | 3.456 | 10.97 |  | 4.176 | 10.46 |  | 3.011 | 10.77 | 4.9553 |  | 3.588 | 10.44
BS-LSBAT-S240629-0901 |  |  |  |  | BS-LSBAT-S240629-0901 | 70.471 | 70.35 | 70.33 | 70.42 | 70.34 | 70.42 | 70.33 | 21.24 | 21.18 | 21.16 | 21.1 |  | BS-LSBAT-S240629-0901 |  | 3.456 | 11.08 |  | 4.177 | 10.55 |  | 2.903 | 11.07 | 5.0788 |  | 3.587 | 10.83
BS-LSBAT-S240629-0902 |  |  |  |  | BS-LSBAT-S240629-0902 | 70.532 | 70.34 | 70.32 | 70.35 | 70.33 | 70.35 | 70.32 | 21.19 | 21.15 | 21.13 | 21.11 |  | BS-LSBAT-S240629-0902 |  | 3.456 | 11.57 |  | 4.178 | 10.93 |  | 2.94 | 11.29 | 5.0288 |  | 3.587 | 11.12
BS-LSBAT-S240629-0903 |  |  |  |  | BS-LSBAT-S240629-0903 | 70.47 | 70.33 | 70.31 | 70.32 | 70.3 | 70.33 | 70.3 | 21.23 | 21.17 | 21.14 | 21.12 |  | BS-LSBAT-S240629-0903 |  | 3.456 | 11 |  | 4.177 | 10.5 |  | 3.047 | 10.85 | 4.9109 |  | 3.587 | 10.59
BS-LSBAT-S240629-0904 |  |  |  |  | BS-LSBAT-S240629-0904 | 70.418 | 70.31 | 70.34 | 70.33 | 70.38 | 70.38 | 70.31 | 21.22 | 21.17 | 21.15 | 21.11 |  | BS-LSBAT-S240629-0904 |  | 3.456 | 11.24 |  | 4.175 | 10.52 |  | 2.914 | 11.01 | 5.0525 |  | 3.587 | 10.57 | S16-6
BS-LSBAT-S240629-0905 |  |  |  |  | BS-LSBAT-S240629-0905 | 70.535 | 70.33 | 70.31 | 70.39 | 70.34 | 70.39 | 70.31 | 21.23 | 21.18 | 21.13 | 21.1 |  | BS-LSBAT-S240629-0905 |  | 3.456 | 11.66 |  | 4.176 | 11.25 |  | 2.944 | 11.3 | 5.0262 |  | 3.587 | 10.97
BS-LSBAT-S240629-0906 |  |  |  |  | BS-LSBAT-S240629-0906 | 70.548 | 70.31 | 70.33 | 70.35 | 70.32 | 70.35 | 70.31 | 21.23 | 21.19 | 21.15 | 21.13 |  | BS-LSBAT-S240629-0906 |  | 3.456 | 11.45 |  | 4.176 | 10.88 |  | 2.93 | 11.16 | 5.0398 |  | 3.587 | 10.76
BS-LSBAT-S240629-0907 |  |  |  |  | BS-LSBAT-S240629-0907 | 70.424 | 70.33 | 70.38 | 70.4 | 70.31 | 70.4 | 70.31 | 21.24 | 21.18 | 21.14 | 21.11 |  | BS-LSBAT-S240629-0907 |  | 3.456 | 11.11 |  | 4.175 | 10.5 |  | 2.91 | 10.85 | 5.0661 |  | 3.587 | 10.65 | S16-7
BS-LSBAT-S240629-0908 |  |  |  |  | BS-LSBAT-S240629-0908 | 70.519 | 70.32 | 70.35 | 70.4 | 70.31 | 70.4 | 70.31 | 21.26 | 21.19 | 21.14 | 21.1 |  | BS-LSBAT-S240629-0908 |  | 3.455 | 11.04 |  | 4.175 | 10.53 |  | 2.917 | 10.91 | 5.0646 |  | 3.586 | 10.71 | S16-8
BS-LSBAT-S240629-0909 |  |  |  |  | BS-LSBAT-S240629-0909 | 70.441 | 70.34 | 70.28 | 70.35 | 70.31 | 70.35 | 70.28 | 21.23 | 21.15 | 21.16 | 21.1 |  | BS-LSBAT-S240629-0909 |  | 3.456 | 10.72 |  | 4.176 | 10.5 |  | 2.91 | 10.73 | 5.0702 |  | 3.587 | 10.53
BS-LSBAT-S240629-0910 |  |  |  |  | BS-LSBAT-S240629-0910 | 70.554 | 70.36 | 70.35 | 70.39 | 70.33 | 70.39 | 70.33 | 21.25 | 21.18 | 21.16 | 21.11 |  | BS-LSBAT-S240629-0910 |  | 3.454 | 11.11 |  | 4.177 | 10.56 |  | 2.895 | 10.94 | 5.0974 |  | 3.587 | 10.59
BS-LSBAT-S240629-0911 |  |  |  |  | BS-LSBAT-S240629-0911 | 70.792 | 70.35 | 70.38 | 70.34 | 70.31 | 70.38 | 70.31 | 21.21 | 21.19 | 21.15 | 21.11 |  | BS-LSBAT-S240629-0911 |  | 3.456 | 11 |  | 4.177 | 10.64 |  | 2.928 | 10.89 | 5.0574 |  | 3.586 | 10.52
BS-LSBAT-S240629-0912 |  |  |  |  | BS-LSBAT-S240629-0912 | 70.7 | 70.33 | 70.34 | 70.4 | 70.31 | 70.4 | 70.31 | 21.23 | 21.18 | 21.14 | 21.11 |  | BS-LSBAT-S240629-0912 |  | 3.456 | 11.26 |  | 4.178 | 10.62 |  | 2.928 | 11.11 | 5.068 |  | 3.587 | 10.98
BS-LSBAT-S240629-0913 |  |  |  |  | BS-LSBAT-S240629-0913 | 70.745 | 70.35 | 70.3 | 70.37 | 70.36 | 70.37 | 70.3 | 21.22 | 21.16 | 21.16 | 21.11 |  | BS-LSBAT-S240629-0913 |  | 3.456 | 11.07 |  | 4.178 | 10.54 |  | 2.929 | 10.98 | 5.0573 |  | 3.587 | 10.81 | S17-5
BS-LSBAT-S240629-0914 |  |  |  |  | BS-LSBAT-S240629-0914 | 70.73 | 70.31 | 70.35 | 70.32 | 70.27 | 70.35 | 70.27 | 21.22 | 21.19 | 21.14 | 21.11 |  | BS-LSBAT-S240629-0914 |  | 3.456 | 10.99 |  | 4.177 | 10.71 |  | 2.942 | 10.96 | 5.0423 |  | 3.586 | 10.7 | S17-6
BS-LSBAT-S240629-0915 |  |  |  |  | BS-LSBAT-S240629-0915 | 70.465 | 70.31 | 70.32 | 70.36 | 70.34 | 70.36 | 70.31 | 21.19 | 21.17 | 21.14 | 21.11 |  | BS-LSBAT-S240629-0915 |  | 3.456 | 11.23 |  | 4.176 | 10.72 |  | 2.932 | 11.19 | 5.0476 |  | 3.586 | 10.75
BS-LSBAT-S240629-0916 |  |  |  |  | BS-LSBAT-S240629-0916 | 70.81 | 70.36 | 70.34 | 70.4 | 70.35 | 70.4 | 70.34 | 21.22 | 21.19 | 21.14 | 21.11 |  | BS-LSBAT-S240629-0916 |  | 3.456 | 11.02 |  | 4.178 | 10.66 |  | 2.94 | 10.96 | 5.0481 |  | 3.587 | 10.68 | S17-7
BS-LSBAT-S240629-0917 |  |  |  |  | BS-LSBAT-S240629-0917 | 70.721 | 70.32 | 70.29 | 70.35 | 70.28 | 70.35 | 70.28 | 21.21 | 21.19 | 21.15 | 21.12 |  | BS-LSBAT-S240629-0917 |  | 3.455 | 11.38 |  | 4.178 | 10.59 |  | 2.928 | 11.05 | 5.0535 |  | 3.587 | 10.66
BS-LSBAT-S240629-0918 |  |  |  |  | BS-LSBAT-S240629-0918 | 70.707 | 70.32 | 70.3 | 70.35 | 70.34 | 70.35 | 70.3 | 21.18 | 21.15 | 21.12 | 21.1 |  | BS-LSBAT-S240629-0918 |  | 3.456 | 11.01 |  | 4.178 | 10.73 |  | 2.923 | 10.8 | 5.0611 |  | 3.587 | 10.65
BS-LSBAT-S240629-0919 |  |  |  |  | BS-LSBAT-S240629-0919 | 70.679 | 70.35 | 70.33 | 70.39 | 70.36 | 70.39 | 70.33 | 21.21 | 21.2 | 21.16 | 21.1 |  | BS-LSBAT-S240629-0919 |  | 3.455 | 11.21 |  | 4.178 | 10.66 |  | 2.906 | 10.96 | 5.0756 |  | 3.587 | 10.75
BS-LSBAT-S240629-0920 |  |  |  |  | BS-LSBAT-S240629-0920 | 70.709 | 70.29 | 70.28 | 70.32 | 70.3 | 70.32 | 70.28 | 21.21 | 21.19 | 21.15 | 21.1 |  | BS-LSBAT-S240629-0920 |  | 3.455 | 11.24 |  | 4.176 | 10.65 |  | 2.93 | 10.99 | 5.0452 |  | 3.587 | 10.77
BS-LSBAT-S240629-0921 |  |  |  |  | BS-LSBAT-S240629-0921 | 70.735 | 70.28 | 70.25 | 70.37 | 70.3 | 70.37 | 70.25 | 21.19 | 21.16 | 21.13 | 21.12 |  | BS-LSBAT-S240629-0921 |  | 3.456 | 11.07 |  | 4.178 | 10.59 |  | 2.922 | 10.76 | 5.0551 |  | 3.585 | 10.42
BS-LSBAT-S240629-0922 |  |  |  |  | BS-LSBAT-S240629-0922 | 70.756 | 70.35 | 70.41 | 70.37 | 70.4 | 70.41 | 70.35 | 21.21 | 21.19 | 21.16 | 21.08 |  | BS-LSBAT-S240629-0922 |  | 3.456 | 11.38 |  | 4.177 | 10.73 |  | 2.932 | 11.13 | 5.0498 |  | 3.585 | 10.78
BS-LSBAT-S240629-0923 |  |  |  |  | BS-LSBAT-S240629-0923 | 70.766 | 70.28 | 70.25 | 70.33 | 70.32 | 70.33 | 70.25 | 21.22 | 21.15 | 21.14 | 21.12 |  | BS-LSBAT-S240629-0923 |  | 3.456 | 10.92 |  | 4.177 | 10.7 |  | 2.927 | 11.08 | 5.0596 |  | 3.586 | 10.69
BS-LSBAT-S240629-0924 |  |  |  |  | BS-LSBAT-S240629-0924 | 70.721 | 70.33 | 70.36 | 70.41 | 70.35 | 70.41 | 70.33 | 21.22 | 21.15 | 21.15 | 21.11 |  | BS-LSBAT-S240629-0924 |  | 3.455 | 11.06 |  | 4.176 | 10.78 |  | 2.939 | 10.95 | 5.0327 |  | 3.586 | 10.66
BS-LSBAT-S240629-0925 |  |  |  |  | BS-LSBAT-S240629-0925 | 70.713 | 70.33 | 70.32 | 70.38 | 70.34 | 70.38 | 70.32 | 21.21 | 21.19 | 21.16 | 21.12 |  | BS-LSBAT-S240629-0925 |  | 3.456 | 11.32 |  | 4.178 | 10.79 |  | 2.959 | 10.99 | 5.0193 |  | 3.588 | 10.7 | S17-8
BS-LSBAT-S240629-0926 |  |  |  |  | BS-LSBAT-S240629-0926 | 70.702 | 70.32 | 70.29 | 70.36 | 70.34 | 70.36 | 70.29 | 21.22 | 21.18 | 21.15 | 21.1 |  | BS-LSBAT-S240629-0926 |  | 3.456 | 11.45 |  | 4.178 | 10.74 |  | 2.941 | 11.01 | 5.039 |  | 3.587 | 10.75
BS-LSBAT-S240629-0927 |  |  |  |  | BS-LSBAT-S240629-0927 | 70.679 | 70.39 | 70.36 | 70.38 | 70.32 | 70.39 | 70.32 | 21.23 | 21.17 | 21.15 | 21.11 |  | BS-LSBAT-S240629-0927 |  | 3.456 | 11.32 |  | 4.177 | 10.7 |  | 2.963 | 10.82 | 5.0138 |  | 3.587 | 10.6 | S19-1
BS-LSBAT-S240629-0928 |  |  |  |  | BS-LSBAT-S240629-0928 | 70.727 | 70.41 | 70.37 | 70.35 | 70.36 | 70.41 | 70.35 | 21.24 | 21.18 | 21.15 | 21.11 |  | BS-LSBAT-S240629-0928 |  | 3.456 | 11.24 |  | 4.179 | 10.78 |  | 2.953 | 10.86 | 5.0342 |  | 3.588 | 10.56 | S19-2
BS-LSBAT-S240629-0929 |  |  |  |  | BS-LSBAT-S240629-0929 | 70.743 | 70.33 | 70.35 | 70.41 | 70.32 | 70.41 | 70.32 | 21.22 | 21.19 | 21.16 | 21.12 |  | BS-LSBAT-S240629-0929 |  | 3.456 | 11.12 |  | 4.178 | 10.75 |  | 2.955 | 10.9 | 5.0329 |  | 3.588 | 10.57 | S19-3
BS-LSBAT-S240629-0930 |  |  |  |  | BS-LSBAT-S240629-0930 | 70.697 | 70.28 | 70.25 | 70.32 | 70.3 | 70.32 | 70.25 | 21.19 | 21.16 | 21.14 | 21.1 |  | BS-LSBAT-S240629-0930 |  | 3.456 | 11.15 |  | 4.177 | 10.67 |  | 2.964 | 10.85 | 5.0181 |  | 3.588 | 10.68
BS-LSBAT-S240629-0931 |  |  |  |  | BS-LSBAT-S240629-0931 | 70.788 | 70.37 | 70.34 | 70.38 | 70.32 | 70.38 | 70.32 | 21.26 | 21.18 | 21.15 | 21.11 |  | BS-LSBAT-S240629-0931 |  | 3.456 | 11.41 |  | 4.177 | 10.69 |  | 2.961 | 10.81 | 5.032 |  | 3.588 | 10.76
BS-LSBAT-S240629-0932 |  |  |  |  | BS-LSBAT-S240629-0932 | 70.689 | 70.28 | 70.35 | 70.38 | 70.32 | 70.38 | 70.28 | 21.21 | 21.19 | 21.14 | 21.11 |  | BS-LSBAT-S240629-0932 |  | 3.456 | 11.44 |  | 4.178 | 10.75 |  | 2.956 | 10.82 | 5.0274 |  | 3.588 | 10.46 | S19-4
BS-LSBAT-S240629-0933 |  |  |  |  | BS-LSBAT-S240629-0933 | 70.706 | 70.3 | 70.37 | 70.34 | 70.31 | 70.37 | 70.3 | 21.2 | 21.18 | 21.16 | 21.12 |  | BS-LSBAT-S240629-0933 |  | 3.456 | 11.33 |  | 4.178 | 10.7 |  | 2.959 | 10.78 | 5.0233 |  | 3.589 | 10.61 | S19-5
BS-LSBAT-S240629-0934 |  |  |  |  | BS-LSBAT-S240629-0934 | 70.794 | 70.37 | 70.39 | 70.4 | 70.34 | 70.4 | 70.34 | 21.23 | 21.2 | 21.16 | 21.12 |  | BS-LSBAT-S240629-0934 |  | 3.456 | 11.15 |  | 4.179 | 10.74 |  | 2.948 | 10.94 | 5.0435 |  | 3.589 | 10.69 | S19-6
BS-LSBAT-S240629-0935 |  |  |  |  | BS-LSBAT-S240629-0935 | 70.737 | 70.35 | 70.37 | 70.4 | 70.33 | 70.4 | 70.33 | 21.22 | 21.18 | 21.16 | 21.11 |  | BS-LSBAT-S240629-0935 |  | 3.456 | 11.24 |  | 4.175 | 10.69 |  | 2.97 | 10.91 | 5.0086 |  | 3.588 | 10.71
BS-LSBAT-S240629-0936 |  |  |  |  | BS-LSBAT-S240629-0936 | 70.738 | 70.34 | 70.32 | 70.37 | 70.3 | 70.37 | 70.3 | 21.21 | 21.17 | 21.15 | 21.12 |  | BS-LSBAT-S240629-0936 |  | 3.456 | 11.2 |  | 4.178 | 10.8 |  | 2.971 | 10.99 | 5.0141 |  | 3.588 | 10.68 | S19-7
BS-LSBAT-S240629-0937 |  |  |  |  | BS-LSBAT-S240629-0937 | 70.778 | 70.33 | 70.35 | 70.3 | 70.29 | 70.35 | 70.29 | 21.2 | 21.17 | 21.14 | 21.12 |  | BS-LSBAT-S240629-0937 |  | 3.456 | 11.16 |  | 4.179 | 10.72 |  | 3.074 | 10.76 | 4.8706 |  | 3.589 | 10.55
BS-LSBAT-S240629-0938 |  |  |  |  | BS-LSBAT-S240629-0938 | 70.759 | 70.35 | 70.31 | 70.4 | 70.33 | 70.4 | 70.31 | 21.22 | 21.21 | 21.16 | 21.13 |  | BS-LSBAT-S240629-0938 |  | 3.456 | 11.18 |  | 4.176 | 10.7 |  | 2.953 | 10.82 | 5.0267 |  | 3.588 | 10.58 | S19-8
BS-LSBAT-S240629-0939 |  |  |  |  | BS-LSBAT-S240629-0939 | 70.697 | 70.32 | 70.34 | 70.35 | 70.27 | 70.35 | 70.27 | 21.21 | 21.17 | 21.15 | 21.09 |  | BS-LSBAT-S240629-0939 |  | 3.455 | 11.26 |  | 4.177 | 10.78 |  | 2.938 | 10.93 | 5.0466 |  | 3.588 | 10.62 | S20-1
BS-LSBAT-S240629-0940 |  |  |  |  | BS-LSBAT-S240629-0940 | 70.751 | 70.31 | 70.34 | 70.36 | 70.4 | 70.4 | 70.31 | 21.21 | 21.16 | 21.14 | 21.1 |  | BS-LSBAT-S240629-0940 |  | 3.455 | 11.26 |  | 4.176 | 10.79 |  | 2.945 | 11.02 | 5.0363 |  | 3.587 | 10.73
BS-LSBAT-S240629-0941 |  |  |  |  | BS-LSBAT-S240629-0941 | 70.742 | 70.33 | 70.35 | 70.37 | 70.31 | 70.37 | 70.31 | 21.21 | 21.18 | 21.14 | 21.11 |  | BS-LSBAT-S240629-0941 |  | 3.456 | 11.13 |  | 4.177 | 10.74 |  | 2.928 | 10.97 | 5.0522 |  | 3.588 | 10.5
BS-LSBAT-S240629-0942 |  |  |  |  | BS-LSBAT-S240629-0942 | 70.735 | 70.31 | 70.38 | 70.35 | 70.32 | 70.38 | 70.31 | 21.19 | 21.17 | 21.13 | 21.12 |  | BS-LSBAT-S240629-0942 |  | 3.456 | 11.28 |  | 4.178 | 10.68 |  | 2.949 | 10.92 | 5.0294 |  | 3.588 | 10.69 | S20-2
BS-LSBAT-S240629-0943 |  |  |  |  | BS-LSBAT-S240629-0943 | 70.671 | 70.34 | 70.32 | 70.37 | 70.33 | 70.37 | 70.32 | 21.23 | 21.18 | 21.13 | 21.1 |  | BS-LSBAT-S240629-0943 |  | 3.456 | 10.96 |  | 4.178 | 10.69 |  | 2.939 | 10.68 | 5.0343 |  | 3.587 | 10.61
BS-LSBAT-S240629-0944 |  |  |  |  | BS-LSBAT-S240629-0944 | 70.699 | 70.33 | 70.34 | 70.38 | 70.41 | 70.41 | 70.33 | 21.19 | 21.17 | 21.17 | 21.11 |  | BS-LSBAT-S240629-0944 |  | 3.456 | 11.46 |  | 4.178 | 10.83 |  | 2.931 | 10.93 | 5.0588 |  | 3.588 | 10.78
BS-LSBAT-S240629-0945 |  |  |  |  | BS-LSBAT-S240629-0945 | 70.69 | 70.32 | 70.27 | 70.37 | 70.34 | 70.37 | 70.27 | 21.23 | 21.17 | 21.14 | 21.13 |  | BS-LSBAT-S240629-0945 |  | 3.456 | 11.29 |  | 4.178 | 10.76 |  | 2.946 | 10.97 | 5.0291 |  | 3.588 | 10.72 | S20-3
BS-LSBAT-S240629-0946 |  |  |  |  | BS-LSBAT-S240629-0946 | 70.705 | 70.37 | 70.32 | 70.39 | 70.35 | 70.39 | 70.32 | 21.25 | 21.19 | 21.19 | 21.11 |  | BS-LSBAT-S240629-0946 |  | 3.456 | 11.1 |  | 4.177 | 10.79 |  | 2.954 | 10.79 | 5.0187 |  | 3.587 | 10.64 | S20-4
BS-LSBAT-S240629-0947 |  |  |  |  | BS-LSBAT-S240629-0947 | 70.725 | 70.32 | 70.3 | 70.42 | 70.35 | 70.42 | 70.3 | 21.21 | 21.19 | 21.14 | 21.12 |  | BS-LSBAT-S240629-0947 |  | 3.456 | 11.38 |  | 4.177 | 10.73 |  | 2.954 | 11.09 | 5.0309 |  | 3.587 | 10.73
BS-LSBAT-S240629-0948 |  |  |  |  | BS-LSBAT-S240629-0948 | 70.762 | 70.31 | 70.38 | 70.34 | 70.33 | 70.38 | 70.31 | 21.21 | 21.15 | 21.14 | 21.09 |  | BS-LSBAT-S240629-0948 |  | 3.456 | 11.2 |  | 4.179 | 10.65 |  | 2.938 | 10.81 | 5.047 |  | 3.588 | 10.51 | S20-5
BS-LSBAT-S240629-0949 |  |  |  |  | BS-LSBAT-S240629-0949 | 70.747 | 70.36 | 70.37 | 70.38 | 70.34 | 70.38 | 70.34 | 21.22 | 21.17 | 21.14 | 21.11 |  | BS-LSBAT-S240629-0949 |  | 3.456 | 11.43 |  | 4.178 | 10.73 |  | 2.954 | 10.96 | 5.0262 |  | 3.588 | 10.82
BS-LSBAT-S240629-0950 | 옆면 흠집 |  |  |  | BS-LSBAT-S240629-0950 | 70.776 | 70.34 | 70.35 | 70.37 | 70.39 | 70.39 | 70.34 | 21.25 | 21.17 | 21.14 | 21.09 |  | BS-LSBAT-S240629-0950 |  | 3.456 | 11.04 |  | 4.179 | 10.65 |  | 2.947 | 10.76 | 5.0456 |  | 3.588 | 10.57 | S20-6
BS-LSBAT-S240629-0951 |  |  |  |  | BS-LSBAT-S240629-0951 | 70.768 | 70.32 | 70.34 | 70.33 | 70.28 | 70.34 | 70.28 | 21.21 | 21.17 | 21.14 | 21.11 |  | BS-LSBAT-S240629-0951 |  | 3.456 | 11.2 |  | 4.178 | 10.74 |  | 2.934 | 10.66 | 5.0632 |  | 3.588 | 10.62
BS-LSBAT-S240629-0952 |  |  |  |  | BS-LSBAT-S240629-0952 | 70.751 | 70.35 | 70.36 | 70.43 | 70.42 | 70.43 | 70.35 | 21.21 | 21.18 | 21.14 | 21.12 |  | BS-LSBAT-S240629-0952 |  | 3.456 | 11.07 |  | 4.178 | 10.71 |  | 2.953 | 10.9 | 5.031 |  | 3.588 | 10.69
BS-LSBAT-S240629-0953 |  |  |  |  | BS-LSBAT-S240629-0953 | 70.746 | 70.38 | 70.35 | 70.43 | 70.32 | 70.43 | 70.32 | 21.21 | 21.18 | 21.16 | 21.11 |  | BS-LSBAT-S240629-0953 |  | 3.456 | 11.17 |  | 4.179 | 10.71 |  | 2.936 | 10.95 | 5.0592 |  | 3.588 | 10.66 | S20-7
BS-LSBAT-S240629-0954 |  |  |  |  | BS-LSBAT-S240629-0954 | 70.719 | 70.32 | 70.33 | 70.36 | 70.29 | 70.36 | 70.29 | 21.21 | 21.18 | 21.13 | 21.12 |  | BS-LSBAT-S240629-0954 |  | 3.456 | 11.3 |  | 4.178 | 10.72 |  | 2.941 | 10.89 | 5.0458 |  | 3.587 | 10.51 | S20-8
BS-LSBAT-S240629-0955 |  |  |  |  | BS-LSBAT-S240629-0955 | 70.727 | 70.33 | 70.35 | 70.41 | 70.36 | 70.41 | 70.33 | 21.24 | 21.18 | 21.16 | 21.11 |  | BS-LSBAT-S240629-0955 |  | 3.456 | 11.18 |  | 4.178 | 10.72 |  | 2.962 | 10.92 | 5.0186 |  | 3.588 | 10.75 | S21-1
BS-LSBAT-S240629-0956 |  |  |  |  | BS-LSBAT-S240629-0956 | 70.775 | 70.31 | 70.33 | 70.36 | 70.32 | 70.36 | 70.31 | 21.23 | 21.15 | 21.14 | 21.11 |  | BS-LSBAT-S240629-0956 |  | 3.456 | 11.06 |  | 4.177 | 10.73 |  | 2.96 | 10.68 | 5.0191 |  | 3.587 | 10.46
BS-LSBAT-S240629-0957 |  |  |  |  | BS-LSBAT-S240629-0957 | 70.685 | 70.34 | 70.35 | 70.36 | 70.3 | 70.36 | 70.3 | 21.21 | 21.16 | 21.14 | 21.12 |  | BS-LSBAT-S240629-0957 |  | 3.455 | 11.21 |  | 4.177 | 10.72 |  | 2.932 | 10.91 | 5.045 |  | 3.587 | 10.81
BS-LSBAT-S240629-0958 |  |  |  |  | BS-LSBAT-S240629-0958 | 70.734 | 70.31 | 70.38 | 70.39 | 70.34 | 70.39 | 70.31 | 21.23 | 21.18 | 21.14 | 21.11 |  | BS-LSBAT-S240629-0958 |  | 3.456 | 11.3 |  | 4.176 | 10.66 |  | 2.93 | 10.97 | 5.0538 |  | 3.587 | 10.7
BS-LSBAT-S240629-0959 |  |  |  |  | BS-LSBAT-S240629-0959 | 70.708 | 70.34 | 70.37 | 70.33 | 70.28 | 70.37 | 70.28 | 21.2 | 21.19 | 21.14 | 21.11 |  | BS-LSBAT-S240629-0959 |  | 3.455 | 11.16 |  | 4.177 | 10.65 |  | 2.94 | 10.86 | 5.0357 |  | 3.586 | 10.56
BS-LSBAT-S240629-0960 |  |  |  |  | BS-LSBAT-S240629-0960 | 70.736 | 70.37 | 70.32 | 70.38 | 70.34 | 70.38 | 70.32 | 21.21 | 21.16 | 21.15 | 21.12 |  | BS-LSBAT-S240629-0960 |  | 3.455 | 11.13 |  | 4.176 | 10.64 |  | 2.924 | 10.92 | 5.0566 |  | 3.587 | 10.73
BS-LSBAT-S240629-0961 |  |  |  |  | BS-LSBAT-S240629-0961 | 70.738 | 70.33 | 70.43 | 70.36 | 70.3 | 70.43 | 70.3 | 21.23 | 21.16 | 21.14 | 21.11 |  | BS-LSBAT-S240629-0961 |  | 3.456 | 11.21 |  | 4.178 | 10.77 |  | 2.924 | 10.71 | 5.0616 |  | 3.587 | 10.55
BS-LSBAT-S240629-0962 |  |  |  |  | BS-LSBAT-S240629-0962 | 70.674 | 70.31 | 70.32 | 70.35 | 70.37 | 70.37 | 70.31 | 21.22 | 21.17 | 21.13 | 21.11 |  | BS-LSBAT-S240629-0962 |  | 3.456 | 11.28 |  | 4.176 | 10.74 |  | 2.941 | 10.94 | 5.0367 |  | 3.586 | 10.66
BS-LSBAT-S240629-0963 |  |  |  |  | BS-LSBAT-S240629-0963 | 70.675 | 70.33 | 70.34 | 70.38 | 70.37 | 70.38 | 70.33 | 21.22 | 21.19 | 21.18 | 21.13 |  | BS-LSBAT-S240629-0963 |  | 3.456 | 11.18 |  | 4.176 | 10.76 |  | 2.929 | 10.73 | 5.0537 |  | 3.586 | 10.64
BS-LSBAT-S240629-0964 |  |  |  |  | BS-LSBAT-S240629-0964 | 70.716 | 70.4 | 70.32 | 70.35 | 70.34 | 70.4 | 70.32 | 21.24 | 21.17 | 21.14 | 21.12 |  | BS-LSBAT-S240629-0964 |  | 3.456 | 11.21 |  | 4.177 | 10.71 |  | 2.935 | 10.89 | 5.0528 |  | 3.587 | 10.65 | S21-2
BS-LSBAT-S240629-0965 |  |  |  |  | BS-LSBAT-S240629-0965 | 70.711 | 70.3 | 70.28 | 70.35 | 70.41 | 70.41 | 70.28 | 21.23 | 21.18 | 21.15 | 21.13 |  | BS-LSBAT-S240629-0965 |  | 3.456 | 11.21 |  | 4.177 | 10.77 |  | 2.93 | 10.98 | 5.0543 |  | 3.587 | 10.81 | S21-3
BS-LSBAT-S240629-0966 |  |  |  |  | BS-LSBAT-S240629-0966 | 70.764 | 70.35 | 70.34 | 70.36 | 70.3 | 70.36 | 70.3 | 21.23 | 21.16 | 21.15 | 21.11 |  | BS-LSBAT-S240629-0966 |  | 3.456 | 11.21 |  | 4.178 | 10.75 |  | 2.924 | 11.09 | 5.0625 |  | 3.587 | 10.73
BS-LSBAT-S240629-0967 |  |  |  |  | BS-LSBAT-S240629-0967 | 70.711 | 70.29 | 70.27 | 70.36 | 70.34 | 70.36 | 70.27 | 21.24 | 21.19 | 21.15 | 21.11 |  | BS-LSBAT-S240629-0967 |  | 3.456 | 11.36 |  | 4.177 | 10.55 |  | 2.915 | 10.95 | 5.0624 |  | 3.587 | 10.57
BS-LSBAT-S240629-0968 |  |  |  |  | BS-LSBAT-S240629-0968 | 70.555 | 70.37 | 70.43 | 70.39 | 70.38 | 70.43 | 70.37 | 21.23 | 21.18 | 21.14 | 21.12 |  | BS-LSBAT-S240629-0968 |  | 3.456 | 11.37 |  | 4.177 | 10.79 |  | 2.944 | 11.14 | 5.0435 |  | 3.587 | 10.69
BS-LSBAT-S240629-0969 |  |  |  |  | BS-LSBAT-S240629-0969 | 70.821 | 70.34 | 70.38 | 70.39 | 70.33 | 70.39 | 70.33 | 21.21 | 21.18 | 21.15 | 21.11 |  | BS-LSBAT-S240629-0969 |  | 3.456 | 11.21 |  | 4.178 | 10.76 |  | 2.94 | 10.93 | 5.0545 |  | 3.587 | 10.75 | S21-4
BS-LSBAT-S240629-0970 |  |  |  |  | BS-LSBAT-S240629-0970 | 70.656 | 70.32 | 70.35 | 70.38 | 70.37 | 70.38 | 70.32 | 21.21 | 21.2 | 21.15 | 21.11 |  | BS-LSBAT-S240629-0970 |  | 3.456 | 11.22 |  | 4.177 | 10.69 |  | 2.935 | 10.99 | 5.0439 |  | 3.586 | 10.59
BS-LSBAT-S240629-0971 |  |  |  |  | BS-LSBAT-S240629-0971 | 70.743 | 70.34 | 70.4 | 70.38 | 70.37 | 70.4 | 70.34 | 21.23 | 21.19 | 21.15 | 21.13 |  | BS-LSBAT-S240629-0971 |  | 3.455 | 11.34 |  | 4.177 | 10.71 |  | 2.941 | 10.88 | 5.0438 |  | 3.587 | 10.62 | S21-5
BS-LSBAT-S240629-0972 |  |  |  |  | BS-LSBAT-S240629-0972 | 70.705 | 70.34 | 70.35 | 70.39 | 70.37 | 70.39 | 70.34 | 21.22 | 21.18 | 21.15 | 21.12 |  | BS-LSBAT-S240629-0972 |  | 3.456 | 11.05 |  | 4.175 | 10.74 |  | 2.908 | 11.02 | 5.0746 |  | 3.586 | 10.68
BS-LSBAT-S240629-0973 |  |  |  |  | BS-LSBAT-S240629-0973 | 70.774 | 70.36 | 70.41 | 70.42 | 70.31 | 70.42 | 70.31 | 21.23 | 21.19 | 21.15 | 21.12 |  | BS-LSBAT-S240629-0973 |  | 3.456 | 11.2 |  | 4.178 | 10.69 |  | 2.936 | 10.88 | 5.0557 |  | 3.587 | 10.67 | S21-6
BS-LSBAT-S240629-0974 |  |  |  |  | BS-LSBAT-S240629-0974 | 70.745 | 70.32 | 70.34 | 70.37 | 70.35 | 70.37 | 70.32 | 21.23 | 21.18 | 21.16 | 21.1 |  | BS-LSBAT-S240629-0974 |  | 3.456 | 11.31 |  | 4.179 | 10.69 |  | 2.945 | 10.89 | 5.0417 |  | 3.588 | 10.56 | S21-7
BS-LSBAT-S240629-0975 |  |  |  |  | BS-LSBAT-S240629-0975 | 70.72 | 70.29 | 70.36 | 70.38 | 70.28 | 70.38 | 70.28 | 21.24 | 21.2 | 21.17 | 21.12 |  | BS-LSBAT-S240629-0975 |  | 3.456 | 11.15 |  | 4.178 | 10.69 |  | 2.943 | 11.01 | 5.0415 |  | 3.587 | 10.76 | S21-8
BS-LSBAT-S240629-0976 |  |  |  |  | BS-LSBAT-S240629-0976 | 70.825 | 70.35 | 70.39 | 70.37 | 70.32 | 70.39 | 70.32 | 21.22 | 21.16 | 21.15 | 21.13 |  | BS-LSBAT-S240629-0976 |  | 3.456 | 11.11 |  | 4.179 | 10.66 |  | 2.94 | 10.95 | 5.0569 |  | 3.587 | 10.57 | S23-1
BS-LSBAT-S240629-0977 |  |  |  |  | BS-LSBAT-S240629-0977 | 70.701 | 70.31 | 70.37 | 70.33 | 70.28 | 70.37 | 70.28 | 21.21 | 21.19 | 21.16 | 21.11 |  | BS-LSBAT-S240629-0977 |  | 3.456 | 11.34 |  | 4.179 | 10.81 |  | 2.929 | 11.02 | 5.0625 |  | 3.588 | 10.74
BS-LSBAT-S240629-0978 |  |  |  |  | BS-LSBAT-S240629-0978 | 70.74 | 70.32 | 70.28 | 70.37 | 70.35 | 70.37 | 70.28 | 21.22 | 21.15 | 21.14 | 21.11 |  | BS-LSBAT-S240629-0978 |  | 3.456 | 11.17 |  | 4.177 | 10.69 |  | 2.937 | 10.94 | 5.0443 |  | 3.586 | 10.56 | S23-2
BS-LSBAT-S240629-0979 |  |  |  |  | BS-LSBAT-S240629-0979 | 70.465 | 70.32 | 70.36 | 70.37 | 70.31 | 70.37 | 70.31 | 21.22 | 21.18 | 21.15 | 21.11 |  | BS-LSBAT-S240629-0979 |  | 3.456 | 11.41 |  | 4.178 | 10.69 |  | 2.948 | 10.91 | 5.0426 |  | 3.587 | 10.84
BS-LSBAT-S240629-0980 |  |  |  |  | BS-LSBAT-S240629-0980 | 70.736 | 70.28 | 70.34 | 70.35 | 70.25 | 70.35 | 70.25 | 21.23 | 21.18 | 21.14 | 21.11 |  | BS-LSBAT-S240629-0980 |  | 3.456 | 11.33 |  | 4.178 | 10.7 |  | 2.942 | 10.91 | 5.0473 |  | 3.587 | 10.72 | S23-3
BS-LSBAT-S240629-0981 |  |  |  |  | BS-LSBAT-S240629-0981 | 70.746 | 70.37 | 70.42 | 70.38 | 70.34 | 70.42 | 70.34 | 21.22 | 21.17 | 21.15 | 21.11 |  | BS-LSBAT-S240629-0981 |  | 3.456 | 11.33 |  | 4.179 | 10.66 |  | 2.931 | 11.07 | 5.0573 |  | 3.588 | 10.72
BS-LSBAT-S240629-0982 |  |  |  |  | BS-LSBAT-S240629-0982 | 70.723 | 70.31 | 70.38 | 70.33 | 70.32 | 70.38 | 70.31 | 21.21 | 21.16 | 21.14 | 21.11 |  | BS-LSBAT-S240629-0982 |  | 3.456 | 11.35 |  | 4.179 | 10.76 |  | 2.942 | 10.94 | 5.0443 |  | 3.588 | 10.69 | S23-4
BS-LSBAT-S240629-0983 |  |  |  |  | BS-LSBAT-S240629-0983 | 70.737 | 70.32 | 70.34 | 70.33 | 70.36 | 70.36 | 70.32 | 21.19 | 21.16 | 21.13 | 21.1 |  | BS-LSBAT-S240629-0983 |  | 3.455 | 11.2 |  | 4.178 | 10.66 |  | 2.928 | 10.98 | 5.0569 |  | 3.587 | 10.76
BS-LSBAT-S240629-0984 |  |  |  |  | BS-LSBAT-S240629-0984 | 70.737 | 70.33 | 70.35 | 70.39 | 70.37 | 70.39 | 70.33 | 21.23 | 21.18 | 21.15 | 21.11 |  | BS-LSBAT-S240629-0984 |  | 3.454 | 10.99 |  | 4.178 | 10.74 |  | 2.938 | 10.77 | 5.0486 |  | 3.588 | 10.66 | S23-5
BS-LSBAT-S240629-0985 |  |  |  |  | BS-LSBAT-S240629-0985 | 70.636 | 70.27 | 70.35 | 70.32 | 70.28 | 70.35 | 70.27 | 21.21 | 21.17 | 21.13 | 21.1 |  | BS-LSBAT-S240629-0985 |  | 3.455 | 11.35 |  | 4.178 | 10.79 |  | 2.929 | 11.13 | 5.0476 |  | 3.588 | 10.94
BS-LSBAT-S240629-0986 |  |  |  |  | BS-LSBAT-S240629-0986 | 70.705 | 70.3 | 70.41 | 70.33 | 70.36 | 70.41 | 70.3 | 21.19 | 21.15 | 21.14 | 21.1 |  | BS-LSBAT-S240629-0986 |  | 3.455 | 11.36 |  | 4.179 | 10.72 |  | 2.918 | 11.07 | 5.0683 |  | 3.587 | 10.89
BS-LSBAT-S240629-0987 |  |  |  |  | BS-LSBAT-S240629-0987 | 70.754 | 70.3 | 70.41 | 70.37 | 70.35 | 70.41 | 70.3 | 21.21 | 21.18 | 21.14 | 21.1 |  | BS-LSBAT-S240629-0987 |  | 3.456 | 11.09 |  | 4.178 | 10.66 |  | 2.95 | 10.87 | 5.0324 |  | 3.588 | 10.49 | S23-6
BS-LSBAT-S240629-0988 |  |  |  |  | BS-LSBAT-S240629-0988 | 70.782 | 70.31 | 70.36 | 70.37 | 70.32 | 70.37 | 70.31 | 21.24 | 21.17 | 21.12 | 21.11 |  | BS-LSBAT-S240629-0988 |  | 3.456 | 11.42 |  | 4.177 | 10.66 |  | 2.954 | 11.1 | 5.0246 |  | 3.587 | 10.7 | S23-7
BS-LSBAT-S240629-0989 |  |  |  |  | BS-LSBAT-S240629-0989 | 70.758 | 70.3 | 70.32 | 70.35 | 70.4 | 70.4 | 70.3 | 21.19 | 21.16 | 21.15 | 21.1 |  | BS-LSBAT-S240629-0989 |  | 3.456 | 11.16 |  | 4.178 | 10.7 |  | 2.932 | 10.89 | 5.05 |  | 3.587 | 10.65
BS-LSBAT-S240629-0990 |  |  |  |  | BS-LSBAT-S240629-0990 | 70.709 | 70.35 | 70.42 | 70.4 | 70.35 | 70.42 | 70.35 | 21.23 | 21.16 | 21.15 | 21.12 |  | BS-LSBAT-S240629-0990 |  | 3.456 | 11.03 |  | 4.179 | 10.69 |  | 2.945 | 10.89 | 5.032 |  | 3.587 | 10.72 | S23-8
BS-LSBAT-S240629-0991 |  |  |  |  | BS-LSBAT-S240629-0991 | 70.744 | 70.31 | 70.34 | 70.33 | 70.3 | 70.34 | 70.3 | 21.22 | 21.19 | 21.13 | 21.11 |  | BS-LSBAT-S240629-0991 |  | 3.456 | 11.43 |  | 4.178 | 10.76 |  | 2.935 | 10.83 | 5.0435 |  | 3.587 | 10.58
BS-LSBAT-S240629-0992 |  |  |  |  | BS-LSBAT-S240629-0992 | 70.742 | 70.38 | 70.32 | 70.36 | 70.34 | 70.38 | 70.32 | 21.19 | 21.17 | 21.16 | 21.11 |  | BS-LSBAT-S240629-0992 |  | 3.456 | 11.19 |  | 4.18 | 10.8 |  | 2.936 | 10.89 | 5.0484 |  | 3.588 | 10.71
BS-LSBAT-S240629-0993 |  |  |  |  | BS-LSBAT-S240629-0993 | 70.692 | 70.32 | 70.44 | 70.39 | 70.36 | 70.44 | 70.32 | 21.22 | 21.19 | 21.14 | 21.11 |  | BS-LSBAT-S240629-0993 |  | 3.456 | 11.21 |  | 4.18 | 10.48 |  | 2.939 | 10.97 | 5.0353 |  | 3.588 | 10.8
BS-LSBAT-S240629-0994 | 옆면 래핑 스크래치 |  |  |  | BS-LSBAT-S240629-0994 | 70.686 | 70.29 | 70.31 | 70.34 | 70.3 | 70.34 | 70.29 | 21.25 | 21.19 | 21.16 | 21.11 |  | BS-LSBAT-S240629-0994 |  | 3.456 | 11.31 |  | 4.178 | 10.64 |  | 2.942 | 10.96 | 5.0287 |  | 3.587 | 10.66
BS-LSBAT-S240629-0995 |  |  |  |  | BS-LSBAT-S240629-0995 | 70.697 | 70.31 | 70.38 | 70.34 | 70.35 | 70.38 | 70.31 | 21.23 | 21.17 | 21.16 | 21.12 |  | BS-LSBAT-S240629-0995 |  | 3.456 | 11.37 |  | 4.177 | 10.71 |  | 2.933 | 10.87 | 5.0532 |  | 3.587 | 10.58
BS-LSBAT-S240629-0996 |  |  |  |  | BS-LSBAT-S240629-0996 | 70.723 | 70.34 | 70.42 | 70.41 | 70.33 | 70.42 | 70.33 | 21.23 | 21.19 | 21.15 | 21.11 |  | BS-LSBAT-S240629-0996 |  | 3.456 | 11.42 |  | 4.178 | 10.79 |  | 2.921 | 11.18 | 5.0748 |  | 3.587 | 10.68
BS-LSBAT-S240629-0997 |  |  |  |  | BS-LSBAT-S240629-0997 | 70.793 | 70.3 | 70.26 | 70.34 | 70.28 | 70.34 | 70.26 | 21.22 | 21.18 | 21.16 | 21.12 |  | BS-LSBAT-S240629-0997 |  | 3.456 | 11.36 |  | 4.179 | 10.69 |  | 2.924 | 11.06 | 5.0717 |  | 3.587 | 10.73
BS-LSBAT-S240629-0998 |  |  |  |  | BS-LSBAT-S240629-0998 | 70.769 | 70.32 | 70.31 | 70.33 | 70.3 | 70.33 | 70.3 | 21.2 | 21.17 | 21.16 | 21.14 |  | BS-LSBAT-S240629-0998 |  | 3.456 | 11.1 |  | 4.179 | 10.69 |  | 2.944 | 10.88 | 5.044 |  | 3.587 | 10.72
BS-LSBAT-S240629-0999 |  |  |  |  | BS-LSBAT-S240629-0999 | 70.776 | 70.32 | 70.35 | 70.38 | 70.36 | 70.38 | 70.32 | 21.22 | 21.17 | 21.14 | 21.11 |  | BS-LSBAT-S240629-0999 |  | 3.456 | 11.16 |  | 4.178 | 10.64 |  | 2.932 | 10.82 | 5.0572 |  | 3.586 | 10.64
BS-LSBAT-S240629-1000 |  |  |  |  | BS-LSBAT-S240629-1000 | 70.738 | 70.3 | 70.36 | 70.35 | 70.34 | 70.36 | 70.3 | 21.25 | 21.2 | 21.2 | 21.11 |  | BS-LSBAT-S240629-1000 |  | 3.456 | 11.08 |  | 4.179 | 10.55 |  | 2.941 | 10.89 | 5.0481 |  | 3.586 | 10.71
BS-LSBAT-S240629-1001 |  |  |  |  | BS-LSBAT-S240629-1001 | 70.723 | 70.27 | 70.31 | 70.34 | 70.32 | 70.34 | 70.27 | 21.2 | 21.17 | 21.17 | 21.13 |  | BS-LSBAT-S240629-1001 |  | 3.456 | 11.19 |  | 4.18 | 10.68 |  | 2.932 | 11.12 | 5.0484 |  | 3.587 | 10.82
BS-LSBAT-S240629-1002 |  |  |  |  | BS-LSBAT-S240629-1002 | 70.764 | 70.38 | 70.36 | 70.37 | 70.34 | 70.38 | 70.34 | 21.27 | 21.17 | 21.14 | 21.11 |  | BS-LSBAT-S240629-1002 |  | 3.456 | 11.31 |  | 4.178 | 10.74 |  | 2.92 | 11.08 | 5.0661 |  | 3.586 | 10.87
BS-LSBAT-S240629-1003 |  |  |  |  | BS-LSBAT-S240629-1003 | 70.68 | 70.32 | 70.43 | 70.38 | 70.34 | 70.43 | 70.32 | 21.22 | 21.18 | 21.14 | 21.12 |  | BS-LSBAT-S240629-1003 |  | 3.456 | 11 |  | 4.178 | 10.61 |  | 2.944 | 10.7 | 5.0307 |  | 3.586 | 10.38
BS-LSBAT-S240629-1004 |  |  |  |  | BS-LSBAT-S240629-1004 | 70.712 | 70.3 | 70.32 | 70.33 | 70.29 | 70.33 | 70.29 | 21.2 | 21.17 | 21.17 | 21.12 |  | BS-LSBAT-S240629-1004 |  | 3.455 | 10.86 |  | 4.177 | 10.64 |  | 2.947 | 10.74 | 5.0318 |  | 3.586 | 10.59
BS-LSBAT-S240629-1005 |  |  |  |  | BS-LSBAT-S240629-1005 | 70.745 | 70.36 | 70.42 | 70.35 | 70.34 | 70.42 | 70.34 | 21.25 | 21.17 | 21.17 | 21.12 |  | BS-LSBAT-S240629-1005 |  | 3.455 | 11.3 |  | 4.179 | 10.72 |  | 2.956 | 10.98 | 5.0249 |  | 3.587 | 10.69
BS-LSBAT-S240629-1006 |  |  |  |  | BS-LSBAT-S240629-1006 | 70.713 | 70.33 | 70.38 | 70.36 | 70.32 | 70.38 | 70.32 | 21.22 | 21.18 | 21.14 | 21.12 |  | BS-LSBAT-S240629-1006 |  | 3.455 | 11.35 |  | 4.179 | 10.59 |  | 2.972 | 10.96 | 5.008 |  | 3.588 | 10.67
BS-LSBAT-S240629-1007 |  |  |  |  | BS-LSBAT-S240629-1007 | 70.711 | 70.36 | 70.41 | 70.4 | 70.37 | 70.41 | 70.36 | 21.23 | 21.19 | 21.15 | 21.11 |  | BS-LSBAT-S240629-1007 |  | 3.456 | 11.02 |  | 4.178 | 10.55 |  | 2.966 | 10.76 | 5.0072 |  | 3.587 | 10.42
BS-LSBAT-S240629-1008 |  |  |  |  | BS-LSBAT-S240629-1008 | 70.755 | 70.34 | 70.35 | 70.36 | 70.33 | 70.36 | 70.33 | 21.24 | 21.2 | 21.14 | 21.13 |  | BS-LSBAT-S240629-1008 |  | 3.456 | 11.24 |  | 4.179 | 10.72 |  | 2.96 | 10.85 | 5.025 |  | 3.588 | 10.53
BS-LSBAT-S240629-1009 |  |  |  |  | BS-LSBAT-S240629-1009 | 70.672 | 70.3 | 70.35 | 70.33 | 70.28 | 70.35 | 70.28 | 21.22 | 21.15 | 21.14 | 21.13 |  | BS-LSBAT-S240629-1009 |  | 3.456 | 11.18 |  | 4.18 | 10.69 |  | 2.963 | 10.98 | 5.0171 |  | 3.588 | 10.66
BS-LSBAT-S240629-1010 |  |  |  |  | BS-LSBAT-S240629-1010 | 70.709 | 70.34 | 70.37 | 70.38 | 70.33 | 70.38 | 70.33 | 21.24 | 21.16 | 21.16 | 21.11 |  | BS-LSBAT-S240629-1010 |  | 3.456 | 11.12 |  | 4.178 | 10.62 |  | 2.968 | 10.86 | 5.0087 |  | 3.587 | 10.75
BS-LSBAT-S240629-1011 |  |  |  |  | BS-LSBAT-S240629-1011 | 70.728 | 70.35 | 70.32 | 70.39 | 70.34 | 70.39 | 70.32 | 21.22 | 21.18 | 21.15 | 21.11 |  | BS-LSBAT-S240629-1011 |  | 3.456 | 11.32 |  | 4.178 | 10.8 |  | 2.967 | 10.98 | 5.0096 |  | 3.587 | 10.73
BS-LSBAT-S240629-1012 |  |  |  |  | BS-LSBAT-S240629-1012 | 70.783 | 70.3 | 70.34 | 70.35 | 70.31 | 70.35 | 70.3 | 21.19 | 21.16 | 21.14 | 21.11 |  | BS-LSBAT-S240629-1012 |  | 3.456 | 11.26 |  | 4.179 | 10.7 |  | 2.95 | 10.89 | 5.0403 |  | 3.588 | 10.55
BS-LSBAT-S240629-1013 |  |  |  |  | BS-LSBAT-S240629-1013 | 70.751 | 70.36 | 70.39 | 70.37 | 70.34 | 70.39 | 70.34 | 21.25 | 21.16 | 21.15 | 21.1 |  | BS-LSBAT-S240629-1013 |  | 3.456 | 10.95 |  | 4.178 | 10.65 |  | 2.958 | 10.66 | 5.0293 |  | 3.588 | 10.45
BS-LSBAT-S240629-1014 |  |  |  |  | BS-LSBAT-S240629-1014 | 70.748 | 70.37 | 70.36 | 70.4 | 70.34 | 70.4 | 70.34 | 21.23 | 21.21 | 21.15 | 21.11 |  | BS-LSBAT-S240629-1014 |  | 3.456 | 11.22 |  | 4.179 | 10.5 |  | 2.963 | 10.87 | 5.0252 |  | 3.588 | 10.6
BS-LSBAT-S240629-1015 |  |  |  |  | BS-LSBAT-S240629-1015 | 70.723 | 70.3 | 70.32 | 70.35 | 70.38 | 70.38 | 70.3 | 21.21 | 21.18 | 21.15 | 21.12 |  | BS-LSBAT-S240629-1015 |  | 3.456 | 11.41 |  | 4.179 | 10.68 |  | 2.954 | 11.17 | 5.0365 |  | 3.587 | 10.89
BS-LSBAT-S240629-1016 |  |  |  |  | BS-LSBAT-S240629-1016 | 70.745 | 70.36 | 70.42 | 70.39 | 70.33 | 70.42 | 70.33 | 21.24 | 21.18 | 21.16 | 21.1 |  | BS-LSBAT-S240629-1016 |  | 3.456 | 11.22 |  | 4.179 | 10.7 |  | 2.966 | 10.93 | 5.0266 |  | 3.588 | 10.84
BS-LSBAT-S240629-1017 |  |  |  |  | BS-LSBAT-S240629-1017 | 70.775 | 70.37 | 70.36 | 70.34 | 70.31 | 70.37 | 70.31 | 21.22 | 21.2 | 21.16 | 21.11 |  | BS-LSBAT-S240629-1017 |  | 3.456 | 11.32 |  | 4.179 | 10.5 |  | 2.954 | 10.95 | 5.0418 |  | 3.588 | 10.68
BS-LSBAT-S240629-1018 |  |  |  |  | BS-LSBAT-S240629-1018 | 70.751 | 70.34 | 70.36 | 70.33 | 70.32 | 70.36 | 70.32 | 21.23 | 21.17 | 21.16 | 21.13 |  | BS-LSBAT-S240629-1018 |  | 3.456 | 11.05 |  | 4.177 | 10.53 |  | 2.947 | 10.67 | 5.0426 |  | 3.587 | 10.48
BS-LSBAT-S240629-1019 |  |  |  |  | BS-LSBAT-S240629-1019 | 70.463 | 70.36 | 70.34 | 70.37 | 70.31 | 70.37 | 70.31 | 21.23 | 21.19 | 21.15 | 21.12 |  | BS-LSBAT-S240629-1019 |  | 3.456 | 11.19 |  | 4.177 | 10.68 |  | 2.971 | 11.11 | 5.0061 |  | 3.588 | 10.74
BS-LSBAT-S240629-1020 |  |  |  |  | BS-LSBAT-S240629-1020 | 70.733 | 70.31 | 70.27 | 70.35 | 70.37 | 70.37 | 70.27 | 21.22 | 21.16 | 21.15 | 21.11 |  | BS-LSBAT-S240629-1020 |  | 3.456 | 11.23 |  | 4.178 | 10.55 |  | 2.971 | 10.87 | 5.0083 |  | 3.587 | 10.61
BS-LSBAT-S240629-1021 |  |  |  |  | BS-LSBAT-S240629-1021 | 70.77 | 70.32 | 70.3 | 70.34 | 70.35 | 70.35 | 70.3 | 21.22 | 21.17 | 21.16 | 21.12 |  | BS-LSBAT-S240629-1021 |  | 3.456 | 11.15 |  | 4.178 | 10.82 |  | 2.959 | 11.09 | 5.0213 |  | 3.588 | 10.73
BS-LSBAT-S240629-1022 |  |  |  |  | BS-LSBAT-S240629-1022 | 70.754 | 70.33 | 70.37 | 70.35 | 70.32 | 70.37 | 70.32 | 21.24 | 21.18 | 21.18 | 21.12 |  | BS-LSBAT-S240629-1022 |  | 3.456 | 11.51 |  | 4.179 | 10.69 |  | 2.957 | 10.97 | 5.0199 |  | 3.588 | 10.6
BS-LSBAT-S240629-1023 |  |  |  |  | BS-LSBAT-S240629-1023 | 70.688 | 70.31 | 70.32 | 70.33 | 70.3 | 70.33 | 70.3 | 21.21 | 21.18 | 21.15 | 21.12 |  | BS-LSBAT-S240629-1023 |  | 3.456 | 11.06 |  | 4.178 | 10.63 |  | 2.953 | 11.01 | 5.0163 |  | 3.587 | 10.58
BS-LSBAT-S240629-1024 |  |  |  |  | BS-LSBAT-S240629-1024 | 70.716 | 70.3 | 70.39 | 70.35 | 70.33 | 70.39 | 70.3 | 21.24 | 21.17 | 21.14 | 21.11 |  | BS-LSBAT-S240629-1024 |  | 3.455 | 11.41 |  | 4.179 | 10.64 |  | 2.938 | 11.06 | 5.0508 |  | 3.588 | 10.74
BS-LSBAT-S240629-1025 |  |  |  |  | BS-LSBAT-S240629-1025 | 70.699 | 70.33 | 70.32 | 70.34 | 70.3 | 70.34 | 70.3 | 21.21 | 21.18 | 21.17 | 21.12 |  | BS-LSBAT-S240629-1025 |  | 3.455 | 11.33 |  | 4.179 | 10.67 |  | 2.936 | 10.89 | 5.0463 |  | 3.588 | 10.63
BS-LSBAT-S240629-1026 |  |  |  |  | BS-LSBAT-S240629-1026 | 70.719 | 70.32 | 70.36 | 70.37 | 70.34 | 70.37 | 70.32 | 21.22 | 21.19 | 21.14 | 21.13 |  | BS-LSBAT-S240629-1026 |  | 3.456 | 11.21 |  | 4.177 | 10.71 |  | 2.948 | 11.02 | 5.0292 |  | 3.587 | 10.67
BS-LSBAT-S240629-1027 |  |  |  |  | BS-LSBAT-S240629-1027 | 70.735 | 70.4 | 70.42 | 70.38 | 70.33 | 70.42 | 70.33 | 21.24 | 21.16 | 21.15 | 21.12 |  | BS-LSBAT-S240629-1027 |  | 3.456 | 11.14 |  | 4.178 | 10.55 |  | 2.959 | 10.71 | 5.0127 |  | 3.588 | 10.44
BS-LSBAT-S240629-1028 |  |  |  |  | BS-LSBAT-S240629-1028 | 70.711 | 70.35 | 70.4 | 70.38 | 70.33 | 70.4 | 70.33 | 21.21 | 21.17 | 21.16 | 21.12 |  | BS-LSBAT-S240629-1028 |  | 3.456 | 11.44 |  | 4.18 | 10.89 |  | 2.974 | 11.2 | 4.9995 |  | 3.587 | 11.08
BS-LSBAT-S240629-1029 |  |  |  |  | BS-LSBAT-S240629-1029 | 70.693 | 70.35 | 70.37 | 70.36 | 70.29 | 70.37 | 70.29 | 21.19 | 21.18 | 21.15 | 21.11 |  | BS-LSBAT-S240629-1029 |  | 3.456 | 11.24 |  | 4.179 | 10.65 |  | 2.953 | 11.15 | 5.0159 |  | 3.588 | 10.66
BS-LSBAT-S240629-1030 |  |  |  |  | BS-LSBAT-S240629-1030 | 70.745 | 70.35 | 70.37 | 70.38 | 70.28 | 70.38 | 70.28 | 21.22 | 21.18 | 21.13 | 21.12 |  | BS-LSBAT-S240629-1030 |  | 3.456 | 11.17 |  | 4.179 | 10.68 |  | 2.965 | 11.01 | 5.0093 |  | 3.588 | 10.82
BS-LSBAT-S240629-1031 |  |  |  |  | BS-LSBAT-S240629-1031 | 70.672 | 70.35 | 70.33 | 70.34 | 70.36 | 70.36 | 70.33 | 21.22 | 21.19 | 21.17 | 21.11 |  | BS-LSBAT-S240629-1031 |  | 3.456 | 11.03 |  | 4.179 | 10.87 |  | 2.941 | 10.94 | 5.0375 |  | 3.588 | 10.83
BS-LSBAT-S240629-1032 |  |  |  |  | BS-LSBAT-S240629-1032 | 70.698 | 70.32 | 70.27 | 70.36 | 70.35 | 70.36 | 70.27 | 21.23 | 21.17 | 21.15 | 21.12 |  | BS-LSBAT-S240629-1032 |  | 3.456 | 11.26 |  | 4.178 | 10.85 |  | 2.945 | 11.02 | 5.0309 |  | 3.588 | 10.77
BS-LSBAT-S240629-1033 |  |  |  |  | BS-LSBAT-S240629-1033 | 70.663 | 70.37 | 70.4 | 70.38 | 70.33 | 70.4 | 70.33 | 21.23 | 21.18 | 21.15 | 21.12 |  | BS-LSBAT-S240629-1033 |  | 3.456 | 11.34 |  | 4.179 | 10.67 |  | 2.938 | 10.95 | 5.0414 |  | 3.588 | 10.85
BS-LSBAT-S240629-1034 |  |  |  |  | BS-LSBAT-S240629-1034 | 70.694 | 70.41 | 70.38 | 70.39 | 70.35 | 70.41 | 70.35 | 21.23 | 21.19 | 21.15 | 21.11 |  | BS-LSBAT-S240629-1034 |  | 3.456 | 11.34 |  | 4.178 | 10.63 |  | 2.938 | 10.87 | 5.0481 |  | 3.587 | 10.65
BS-LSBAT-S240629-1035 |  |  |  |  | BS-LSBAT-S240629-1035 | 70.806 | 70.28 | 70.32 | 70.31 | 70.27 | 70.32 | 70.27 | 21.22 | 21.19 | 21.16 | 21.11 |  | BS-LSBAT-S240629-1035 |  | 3.456 | 10.98 |  | 4.178 | 10.64 |  | 2.956 | 11.01 | 5.0333 |  | 3.588 | 10.71
BS-LSBAT-S240629-1036 |  |  |  |  | BS-LSBAT-S240629-1036 | 70.727 | 70.34 | 70.36 | 70.35 | 70.37 | 70.37 | 70.34 | 21.2 | 21.18 | 21.17 | 21.11 |  | BS-LSBAT-S240629-1036 |  | 3.456 | 11.39 |  | 4.177 | 10.72 |  | 2.971 | 10.96 | 5.0045 |  | 3.587 | 10.62
BS-LSBAT-S240629-1037 |  |  |  |  | BS-LSBAT-S240629-1037 | 70.764 | 70.35 | 70.3 | 70.41 | 70.4 | 70.41 | 70.3 | 21.23 | 21.18 | 21.14 | 21.13 |  | BS-LSBAT-S240629-1037 |  | 3.456 | 11.34 |  | 4.178 | 10.78 |  | 2.958 | 11.06 | 5.0248 |  | 3.587 | 10.65
BS-LSBAT-S240629-1038 |  |  |  |  | BS-LSBAT-S240629-1038 | 70.803 | 70.33 | 70.3 | 70.35 | 70.37 | 70.37 | 70.3 | 21.23 | 21.17 | 21.17 | 21.12 |  | BS-LSBAT-S240629-1038 |  | 3.456 | 11.32 |  | 4.179 | 10.78 |  | 2.941 | 11.09 | 5.0516 |  | 3.588 | 10.77
BS-LSBAT-S240629-1039 |  |  |  |  | BS-LSBAT-S240629-1039 | 70.81 | 70.33 | 70.41 | 70.39 | 70.32 | 70.41 | 70.32 | 21.21 | 21.16 | 21.17 | 21.11 |  | BS-LSBAT-S240629-1039 |  | 3.456 | 11.15 |  | 4.179 | 10.59 |  | 2.944 | 10.92 | 5.0448 |  | 3.588 | 10.67
BS-LSBAT-S240629-1040 |  |  |  |  | BS-LSBAT-S240629-1040 | 70.752 | 70.31 | 70.36 | 70.33 | 70.3 | 70.36 | 70.3 | 21.22 | 21.18 | 21.15 | 21.12 |  | BS-LSBAT-S240629-1040 |  | 3.456 | 11.01 |  | 4.178 | 10.67 |  | 2.955 | 10.92 | 5.0255 |  | 3.588 | 10.55

## 데이터 분포 범위
* [: 이상, ]: 이하, (: 미만, ): 초과
Excel 버전에서는 이 차트를 사용할 수 없습니다. 이 도형 편집하거나 이 통합 문서를 다른 파일 형식으로 저장하면 차트가 영구적으로 손상됩니다.
Excel 버전에서는 이 차트를 사용할 수 없습니다. 이 도형 편집하거나 이 통합 문서를 다른 파일 형식으로 저장하면 차트가 영구적으로 손상됩니다.
Excel 버전에서는 이 차트를 사용할 수 없습니다. 이 도형 편집하거나 이 통합 문서를 다른 파일 형식으로 저장하면 차트가 영구적으로 손상됩니다.
Excel 버전에서는 이 차트를 사용할 수 없습니다. 이 도형 편집하거나 이 통합 문서를 다른 파일 형식으로 저장하면 차트가 영구적으로 손상됩니다.
Excel 버전에서는 이 차트를 사용할 수 없습니다. 이 도형 편집하거나 이 통합 문서를 다른 파일 형식으로 저장하면 차트가 영구적으로 손상됩니다.
Excel 버전에서는 이 차트를 사용할 수 없습니다. 이 도형 편집하거나 이 통합 문서를 다른 파일 형식으로 저장하면 차트가 영구적으로 손상됩니다.
Excel 버전에서는 이 차트를 사용할 수 없습니다. 이 도형 편집하거나 이 통합 문서를 다른 파일 형식으로 저장하면 차트가 영구적으로 손상됩니다.
Excel 버전에서는 이 차트를 사용할 수 없습니다. 이 도형 편집하거나 이 통합 문서를 다른 파일 형식으로 저장하면 차트가 영구적으로 손상됩니다.
Excel 버전에서는 이 차트를 사용할 수 없습니다. 이 도형 편집하거나 이 통합 문서를 다른 파일 형식으로 저장하면 차트가 영구적으로 손상됩니다.
Excel 버전에서는 이 차트를 사용할 수 없습니다. 이 도형 편집하거나 이 통합 문서를 다른 파일 형식으로 저장하면 차트가 영구적으로 손상됩니다.
Excel 버전에서는 이 차트를 사용할 수 없습니다. 이 도형 편집하거나 이 통합 문서를 다른 파일 형식으로 저장하면 차트가 영구적으로 손상됩니다.
Excel 버전에서는 이 차트를 사용할 수 없습니다. 이 도형 편집하거나 이 통합 문서를 다른 파일 형식으로 저장하면 차트가 영구적으로 손상됩니다.

## 사용 예
과제명 | LSBAT |  |  |  | 과제명 | LSBAT | [11 empty] | 과제명 | LSBAT
수행 단계 | 3.1 라트 인수 시험 |  |  |  | 수행 단계 | 3.1 라트 인수 시험 | [11 empty] | 수행 단계 | 3.1 라트 인수 시험
상세 단계 | 3.1.1 인수 육안 검사 |  |  |  | 상세 단계 | 3.1.2 인수 치수 검사 | 단위 [mm] |  |  |  | 자동 계산 | 자동 계산 | 단위 [mm] |  |  |  |  | 상세 단계 | 3.1.3 인수 전기 검사 | 단위 [V] | 단위 [mΩ] | EoC | 단위 [V] | 단위 [mΩ] | EoD | 단위 [V] | 단위 [mΩ] |  | Nominal | 단위 [V] | 단위 [mΩ]
항목 | 래핑 및 셀 프린팅 검사 | 음극 및 양극 손상, 스크래치, 녹 및 오염 | 전체 셀 손상, 스크래치, 녹 및 오염 검사 | 비고 | 항목 | 무게 [g] | 높이 측정 1point | 높이 측정 2point | 높이 측정 3point | 높이 측정 4point | 높이 측정 최대값 | 높이 측정 최솟값 | 양극 지름 최대값 | 양극 지름 최소값 | 음극 지름 최대값 | 음극 지름 최소값 | 비고 | 항목 | INITIAL | voltage | ac impedence | 4.2 [V] | voltage | ac impedence | 2.5 [V] | voltage | ac impedence | Capacity | 3.6 [V] | voltage | ac impedence | 비고
Label No. |  |  |  |  | Label No. | [12 empty] | Label No.
예)BS-LSBAT-S240629-XXXX | 옆면 래핑 스크래치 | 음극 흠집 |  | 셀 떨어뜨려 흠집 발생 | 예)BS-LSBAT-S240629-XXXX | 70 | 705 | 702 | 699 | 700 | 705 | 699 | 21.5 | 20.9 | 20 | 21 |  | 예)BS-LSBAT-S240629-XXXX |  | 3,56 | 10 |  | 4.18 | 9 |  | 2.6 | 11 |  |  | 3.56 | 10