## Raw Data
[6 empty] | 7 |  |  | 10 |  |  |  |  | 15 |  |  |  | 20 |  |  |  |  | 25 |  |  |  |  | 30 |  |  |  |  | 35 |  |  |  |  | 40 |  |  |  |  | 45 |  |  |  |  | 50 |  |  |  |  | 55 |  |  |  |  | 60 | 61
과제명 | LSBAT |  |  |  | 과제명 | LSBAT | [11 empty] | 과제명 | LSBAT
수행 단계 | 3.1 라트 인수 시험 |  |  |  | 수행 단계 | 3.1 라트 인수 시험 | [11 empty] | 수행 단계
상세 단계 | 3.1.1 인수 육안 검사 |  |  |  | 상세 단계 | 3.1.2 인수 치수 검사 | 단위 [mm] |  |  |  | 자동 계산 | 자동 계산 | 단위 [mm] |  |  |  |  | 상세 단계 |  | 단위 [V] | 단위 [mΩ] | EoC | 단위 [V] | 단위 [mΩ] | EoD | 단위 [V] | 단위 [mΩ] | 단위[Ah] | 단위[Ah] | 단위[%] | Nominal | 단위 [V] | 단위 [mΩ] | SoC | 단위[V] | 단위 [mΩ] |  |  | SoC | 단위[V] | 단위 [mΩ] |  |  | SoC | 단위[V] | 단위 [mΩ] |  |  | SoC | 단위[V] | 단위 [mΩ] |  |  | SoC | 단위[V] | 단위 [mΩ]
항목 | 래핑 및 셀 프린팅 검사 | 음극 및 양극 손상, 스크래치, 녹 및 오염 | 전체 셀 손상, 스크래치, 녹 및 오염 검사 | 비고 | 항목 | 무게 [g] | 높이 측정 1point | 높이 측정 2point | 높이 측정 3point | 높이 측정 4point | 높이 측정 최대값 | 높이 측정 최솟값 | 양극 지름 최대값 | 양극 지름 최소값 | 음극 지름 최대값 | 음극 지름 최소값 | 비고 | 항목 | INITIAL | voltage | ac impedence | 4.2 [V] | voltage2 | ac impedence3 | 2.5 [V] | voltage4 | ac impedence5 | Capacity1 | Capacity2 | Self-Discharge-Rate | 3.6 [V] | 전압 | ACIR | 100% | OCV0100 | DCIR100_start | DCIR100_1s | DCIR100_10s | 90% | OCV90 | DCIR90_start | DCIR90_1s | DCIR90_10s | 50% | OCV50 | DCIR50_start | DCIR50_1s | DCIR50_10s | 10% | OCV10 | DCIR10_start | DCIR10_1s | DCIR10_10s | 0% | OCV0 | DCIR0_start | DCIR0_1s | DCIR0_10s | Used | 비고
BS-LSBAT-S240629-0001 |  |  |  |  | BS-LSBAT-S240629-0001 | 70.412 | 70.39 | 70.39 | 70.38 | 70.39 | 70.39 | 70.38 | 21.17 | 21.12 | 21.12 | 21.09 |  | BS-LSBAT-S240629-0001 |  | 3.456 | 11.42 |  | 4.178 | 10.56 |  | 2.977 | 10.97 |  |  |  |  | 3.59 | 10.85 | [25 empty] | S1-1 | 배터리팩 샘플
BS-LSBAT-S240629-0002 |  |  |  |  | BS-LSBAT-S240629-0002 | 70.531 | 70.43 | 70.4 | 70.38 | 70.43 | 70.43 | 70.38 | 21.18 | 21.11 | 21.16 | 21.14 |  | BS-LSBAT-S240629-0002 |  | 3.455 | 11.55 |  | 4.178 | 10.31 |  | 2.969 | 11.12 |  |  |  |  | 3.59 | 11.08 | [25 empty] | S1-2 | PM
BS-LSBAT-S240629-0003 |  |  |  |  | BS-LSBAT-S240629-0003 | 70.563 | 70.38 | 70.35 | 70.37 | 70.38 | 70.38 | 70.35 | 21.14 | 21.1 | 21.12 | 21.09 |  | BS-LSBAT-S240629-0003 |  | 3.456 | 11.61 |  | 4.177 | 10.41 |  | 2.974 | 10.97 |  |  |  |  | 3.59 | 11.08 | [25 empty] | S1-3 | 배터리팩 샘플
BS-LSBAT-S240629-0004 |  |  |  |  | BS-LSBAT-S240629-0004 | 70.537 | 70.39 | 70.4 | 70.41 | 70.4 | 70.41 | 70.39 | 21.19 | 21.16 | 21.14 | 21.13 |  | BS-LSBAT-S240629-0004 |  | 3.456 | 11.51 |  | 4.178 | 10.44 |  | 2.97 | 10.83 |  |  |  |  | 3.59 | 10.79 | [25 empty] | S1-4 | 배터리팩 샘플
BS-LSBAT-S240629-0005 |  |  |  |  | BS-LSBAT-S240629-0005 | 70.581 | 70.36 | 70.38 | 70.35 | 70.34 | 70.38 | 70.34 | 21.24 | 21.19 | 21.14 | 21.09 |  | BS-LSBAT-S240629-0005 |  | 3.457 | 10.93 |  | 4.178 | 10.39 |  | 2.961 | 10.55 |  |  |  |  | 3.578 | 10.38 | [25 empty] | S7-1
BS-LSBAT-S240629-0006 |  |  |  |  | BS-LSBAT-S240629-0006 | 70.217 | 70.45 | 70.44 | 70.44 | 70.43 | 70.45 | 70.43 | 21.19 | 21.12 | 21.13 | 21.11 |  | BS-LSBAT-S240629-0006 |  | 3.456 | 11.69 |  | 4.177 | 11.3 |  | 2.98 | 11.3 |  |  |  |  | 3.59 | 11.5 | [25 empty] | PM | PM
BS-LSBAT-S240629-0007 |  |  |  |  | BS-LSBAT-S240629-0007 | 70.213 | 70.36 | 70.39 | 70.38 | 70.38 | 70.39 | 70.36 | 21.2 | 21.15 | 21.15 | 21.13 |  | BS-LSBAT-S240629-0007 |  | 3.456 | 11.73 |  | 4.176 | 11.26 |  | 2.983 | 11.29 |  |  |  |  | 3.59 | 11.35 | [25 empty] | S7-2 | PM
BS-LSBAT-S240629-0008 |  |  |  |  | BS-LSBAT-S240629-0008 | 70.235 | 70.4 | 70.4 | 70.4 | 70.39 | 70.4 | 70.39 | 21.17 | 21.15 | 21.17 | 21.13 |  | BS-LSBAT-S240629-0008 |  | 3.456 | 11.73 |  | 4.178 | 11.22 |  | 2.987 | 11.17 |  |  |  |  | 3.59 | 11.53 | [25 empty] | S7-3 | PM
BS-LSBAT-S240629-0009 |  |  |  |  | BS-LSBAT-S240629-0009 | 70.436 | 70.39 | 70.36 | 70.36 | 70.4 | 70.4 | 70.36 | 21.22 | 21.18 | 21.14 | 21.12 |  | BS-LSBAT-S240629-0009 |  | 3.457 | 11.17 |  | 4.179 | 10.27 |  | 2.962 | 10.31 |  |  |  |  | 3.59 | 10.51 | [25 empty] | S25-1
BS-LSBAT-S240629-0010 |  |  |  |  | BS-LSBAT-S240629-0010 | 70.559 | 70.34 | 70.35 | 70.36 | 70.34 | 70.36 | 70.34 | 21.14 | 21.12 | 21.14 | 21.13 |  | BS-LSBAT-S240629-0010 |  | 3.457 | 11.45 |  | 4.179 | 10.53 |  | 2.97 | 10.96 |  |  |  |  | 3.59 | 11.03 | [25 empty] | S1-5 | 배터리팩 샘플
BS-LSBAT-S240629-0011 |  |  |  |  | BS-LSBAT-S240629-0011 | 70.464 | 70.43 | 70.37 | 70.38 | 70.4 | 70.43 | 70.37 | 21.16 | 21.12 | 21.17 | 21.12 |  | BS-LSBAT-S240629-0011 |  | 3.456 | 11.78 |  | 4.178 | 10.98 |  | 2.96 | 11.32 |  |  |  |  | 3.59 | 11.19 | [25 empty] | S25-8
BS-LSBAT-S240629-0012 |  |  |  |  | BS-LSBAT-S240629-0012 | 70.513 | 70.37 | 70.41 | 70.42 | 70.38 | 70.42 | 70.37 | 21.22 | 21.2 | 21.18 | 21.12 |  | BS-LSBAT-S240629-0012 |  | 3.455 | 11.48 |  | 4.178 | 10.37 |  | 2.969 | 10.75 |  |  |  |  | 3.59 | 10.63 | [25 empty] | S1-6 | 배터리팩 샘플
BS-LSBAT-S240629-0013 |  |  |  |  | BS-LSBAT-S240629-0013 | 70.516 | 70.36 | 70.37 | 70.41 | 70.42 | 70.42 | 70.36 | 21.24 | 21.19 | 21.15 | 21.1 |  | BS-LSBAT-S240629-0013 |  | 3.456 | 10.84 |  | 4.179 | 10.32 |  | 2.956 | 10.57 | 5.0147 | 4.9556 | 1.178535 |  | 3.578 | 10.45 |  | 4.180956 | 16.88 | 19.6 | 28.38 |  | 4.079764 | 15.38 | 17.16 | 22.98 |  | 3.749169 | 13.96 | 15.62 | 21.4 |  | 3.20306 | 17.02 | 19.6 | 31.22 |  | 2.958036 | 21.94 | 30.82 | 67.2
BS-LSBAT-S240629-0014 |  |  |  |  | BS-LSBAT-S240629-0014 | 70.495 | 70.38 | 70.4 | 70.4 | 70.42 | 70.42 | 70.38 | 21.16 | 21.15 | 21.19 | 21.14 |  | BS-LSBAT-S240629-0014 |  | 3.456 | 11.41 |  | 4.177 | 10.47 |  | 2.964 | 10.93 |  |  |  |  | 3.59 | 10.82 | [25 empty] | S1-7 | 배터리팩 샘플
BS-LSBAT-S240629-0015 |  |  |  |  | BS-LSBAT-S240629-0015 | 70.55 | 70.41 | 70.43 | 70.4 | 70.39 | 70.43 | 70.39 | 21.19 | 21.18 | 21.13 | 21.11 |  | BS-LSBAT-S240629-0015 |  | 3.455 | 11.51 |  | 4.178 | 10.63 |  | 2.968 | 10.9 |  |  |  |  | 3.59 | 10.98 | [25 empty] | S1-8 | 배터리팩 샘플
BS-LSBAT-S240629-0016 |  |  |  |  | BS-LSBAT-S240629-0016 | 70.512 | 70.39 | 70.4 | 70.4 | 70.39 | 70.4 | 70.39 | 21.16 | 21.14 | 21.18 | 21.17 |  | BS-LSBAT-S240629-0016 |  | 3.456 | 11.43 |  | 4.178 | 10.52 |  | 2.978 | 10.88 |  |  |  |  | 3.59 | 10.74 | [25 empty] | S2-1
BS-LSBAT-S240629-0017 |  |  |  |  | BS-LSBAT-S240629-0017 | 70.204 | 70.41 | 70.39 | 70.37 | 70.37 | 70.41 | 70.37 | 21.24 | 21.21 | 21.11 | 21.1 |  | BS-LSBAT-S240629-0017 |  | 3.456 | 11.82 |  | 4.178 | 11.37 |  | 2.991 | 11.31 |  |  |  |  | 3.59 | 11.46 | [25 empty] | S7-4 | PM
BS-LSBAT-S240629-0018 |  |  |  |  | BS-LSBAT-S240629-0018 | 70.432 | 70.4 | 70.43 | 70.4 | 70.42 | 70.43 | 70.4 | 21.2 | 21.18 | 21.2 | 21.17 |  | BS-LSBAT-S240629-0018 |  | 3.456 | 11.77 |  | 4.178 | 11.35 |  | 2.991 | 11.16 |  |  |  |  | 3.59 | 11.4 | [25 empty] | S7-5 | PM
BS-LSBAT-S240629-0019 |  |  |  |  | BS-LSBAT-S240629-0019 | 70.188 | 70.34 | 70.44 | 70.38 | 70.4 | 70.44 | 70.34 | 21.19 | 21.18 | 21.16 | 21.13 |  | BS-LSBAT-S240629-0019 |  | 3.456 | 11.84 |  | 4.179 | 11.43 |  | 2.986 | 11.19 |  |  |  |  | 3.59 | 11.51 | [25 empty] | S7-6 | PM
BS-LSBAT-S240629-0020 |  |  |  |  | BS-LSBAT-S240629-0020 | 70.485 | 70.36 | 70.37 | 70.35 | 70.38 | 70.38 | 70.35 | 21.22 | 21.18 | 21.15 | 21.12 |  | BS-LSBAT-S240629-0020 |  | 3.456 | 11 |  | 4.179 | 10.32 |  | 2.963 | 10.52 | 5.0018 | 4.9577 | 0.8816826 |  | 3.578 | 10.39 |  | 4.1817 | 16.88 | 19.54 | 28.1 |  | 4.0795013 | 15.38 | 17.14 | 22.82 |  | 3.74916255 | 13.94 | 15.6 | 21.32 |  | 3.204032 | 16.74 | 19.24 | 30.6 |  | 2.947887 | 21.58 | 30.28 | 65.92
BS-LSBAT-S240629-0021 |  |  |  |  | BS-LSBAT-S240629-0021 | 70.435 | 70.37 | 70.37 | 70.35 | 70.35 | 70.37 | 70.35 | 21.2 | 21.18 | 21.12 | 21.09 |  | BS-LSBAT-S240629-0021 |  | 3.456 | 11.71 |  | 4.178 | 10.84 |  | 2.976 | 11.18 | 4.9812 | 4.9365 | 0.8973741 |  | 3.577 | 10.45 |  | 4.181158 | 17.26 | 19.94 | 28.56 |  | 4.07933425 | 15.58 | 17.34 | 23.06 |  | 3.750212 | 14.08 | 15.74 | 21.46 |  | 3.20914755 | 17.06 | 19.56 | 30.98 |  | 2.959802 | 21.92 | 30.62 | 66.02
BS-LSBAT-S240629-0022 |  |  |  |  | BS-LSBAT-S240629-0022 | 70.535 | 70.35 | 70.34 | 70.35 | 70.38 | 70.38 | 70.34 | 21.17 | 21.15 | 21.13 | 21.11 |  | BS-LSBAT-S240629-0022 |  | 3.456 | 11.31 |  | 4.178 | 10.41 |  | 2.974 | 10.66 |  |  |  |  | 3.59 | 11.46 | [25 empty] | S18-1 | 배터리팩 샘플
BS-LSBAT-S240629-0023 |  |  |  |  | BS-LSBAT-S240629-0023 | 70.498 | 70.41 | 70.41 | 70.42 | 70.42 | 70.42 | 70.41 | 21.22 | 21.19 | 21.15 | 21.12 |  | BS-LSBAT-S240629-0023 |  | 3.456 | 11.28 |  | 4.178 | 10.24 |  | 2.978 | 10.53 | 4.9861 | 4.9452 | 0.8202804 |  | 3.578 | 10.26 |  | 4.181469 | 16.92 | 19.6 | 28.18 |  | 4.07955 | 15.36 | 17.1 | 22.74 |  | 3.750647 | 13.9 | 15.52 | 21.18 |  | 3.20698435 | 16.76 | 19.24 | 30.64 |  | 2.9564036 | 21.44 | 29.72 | 64.52
BS-LSBAT-S240629-0024 |  |  |  |  | BS-LSBAT-S240629-0024 | 70.568 | 70.43 | 70.4 | 70.42 | 70.4 | 70.43 | 70.4 | 21.21 | 21.19 | 21.14 | 21.12 |  | BS-LSBAT-S240629-0024 |  | 3.456 | 11.59 |  | 4.179 | 10.55 |  | 2.986 | 10.98 |  |  |  |  | 3.59 | 10.82 | [25 empty] | S2-2
BS-LSBAT-S240629-0025 |  |  |  |  | BS-LSBAT-S240629-0025 | 70.552 | 70.41 | 70.42 | 70.42 | 70.41 | 70.42 | 70.41 | 21.21 | 21.19 | 21.12 | 21.09 |  | BS-LSBAT-S240629-0025 |  | 3.456 | 11.31 |  | 4.179 | 10.61 |  | 2.971 | 10.84 |  |  |  |  | 3.587 | 10.57 | [25 empty] | S2-3
BS-LSBAT-S240629-0026 |  |  |  |  | BS-LSBAT-S240629-0026 | 70.501 | 70.4 | 70.36 | 70.37 | 70.37 | 70.4 | 70.36 | 21.22 | 21.17 | 21.13 | 21.08 |  | BS-LSBAT-S240629-0026 |  | 3.456 | 11.31 |  | 4.179 | 10.31 |  | 2.972 | 10.87 | 5.0028 | 4.9514 | 1.027425 |  | 3.578 | 10.32 |  | 4.181505 | 16.8 | 19.44 | 27.98 |  | 4.0801217 | 15.38 | 17.12 | 22.74 |  | 3.75102935 | 13.92 | 15.54 | 21.18 |  | 3.206889 | 16.94 | 19.42 | 30.86 |  | 2.957218 | 21.64 | 29.94 | 64.72
BS-LSBAT-S240629-0027 |  |  |  |  | BS-LSBAT-S240629-0027 | 70.452 | 70.38 | 70.43 | 70.35 | 70.41 | 70.43 | 70.35 | 21.15 | 21.12 | 21.14 | 21.12 |  | BS-LSBAT-S240629-0027 |  | 3.456 | 11.76 |  | 4.178 | 11.5 |  | 2.989 | 11.19 |  |  |  |  | 3.586 | 11.26 | [25 empty] | S8-1 | PM
BS-LSBAT-S240629-0028 |  |  |  |  | BS-LSBAT-S240629-0028 | 70.224 | 70.41 | 70.42 | 70.41 | 70.43 | 70.43 | 70.41 | 21.17 | 21.16 | 21.17 | 21.12 |  | BS-LSBAT-S240629-0028 |  | 3.456 | 11.54 |  | 4.19 | 11.45 |  | 2.98 | 11.27 | 4.9992 | 4.9708 | 0.5680909 |  | 3.577 | 10.44 |  | 4.167401 | 14.9 | 17.2 | 24.3 |  | 4.082784 | 14.7 | 16.46 | 21.94 |  | 3.7406949 | 14.26 | 15.98 | 21.94 |  | 3.206116 | 17.94 | 20.66 | 32.92 |  | 2.98191035 | 23.04 | 32.56 | 68.98
BS-LSBAT-S240629-0029 |  |  |  |  | BS-LSBAT-S240629-0029 | 70.442 | 70.37 | 70.35 | 70.39 | 70.37 | 70.39 | 70.35 | 21.16 | 21.15 | 21.14 | 21.11 |  | BS-LSBAT-S240629-0029 |  | 3.456 | 11.41 |  | 4.179 | 10.55 |  | 2.977 | 10.96 |  |  |  |  | 3.587 | 10.48 | [25 empty] | S2-4
BS-LSBAT-S240629-0030 |  |  |  |  | BS-LSBAT-S240629-0030 | 70.476 | 70.39 | 70.38 | 70.39 | 70.43 | 70.43 | 70.38 | [5 empty] | BS-LSBAT-S240629-0030 |  | 3.456 | 10.88 |  | 4.178 | 10.35 |  | 2.959 | 10.73 |  |  |  |  | 3.586 | 10.39 | [25 empty] | JIAT 1차 | JIAT 1차
BS-LSBAT-S240629-0031 |  |  |  |  | BS-LSBAT-S240629-0031 | 70.447 | 70.43 | 70.41 | 70.41 | 70.41 | 70.43 | 70.41 | 21.17 | 21.15 | 21.1 | 21.09 |  | BS-LSBAT-S240629-0031 |  | 3.456 | 11.73 |  | 4.178 | 11.2 |  | 2.972 | 11.09 | 4.9986 | 4.9336 | 1.300364 |  | 3.577 | 10.48 |  | 4.181064 | 17.32 | 19.96 | 28.6 |  | 4.0792648 | 15.7 | 17.44 | 23.16 |  | 3.750756 | 14.14 | 15.8 | 21.56 |  | 3.2103156 | 17.04 | 19.52 | 30.86 |  | 2.961096 | 21.82 | 30.2 | 65.16
BS-LSBAT-S240629-0032 |  |  |  |  | BS-LSBAT-S240629-0032 | 70.52 | 70.32 | 70.34 | 70.34 | 70.35 | 70.35 | 70.32 | 21.18 | 21.17 | 21.1 | 21.09 |  | BS-LSBAT-S240629-0032 |  | 3.457 | 10.74 |  | 4.178 | 10.33 |  | 2.913 | 10.61 |  |  |  |  | 3.587 | 10.4 | [25 empty] | S10-1 | PM
BS-LSBAT-S240629-0033 |  |  |  |  | BS-LSBAT-S240629-0033 | 70.528 | 70.43 | 70.44 | 70.4 | 70.42 | 70.44 | 70.4 | 21.18 | 21.16 | 21.14 | 21.13 |  | BS-LSBAT-S240629-0033 |  | 3.456 | 11.58 |  | 4.179 | 10.58 |  | 2.966 | 10.87 |  |  |  |  | 3.588 | 10.6 | [25 empty] | S2-5
BS-LSBAT-S240629-0034 |  |  |  |  | BS-LSBAT-S240629-0034 | 70.552 | 70.39 | 70.38 | 70.39 | 70.4 | 70.4 | 70.38 | [5 empty] | BS-LSBAT-S240629-0034 |  | 3.455 | 11.26 |  | 4.179 | 10.32 |  | 2.969 | 10.73 |  |  |  |  | 3.588 | 10.45 | [25 empty] | JIAT 1차 | JIAT 1차
BS-LSBAT-S240629-0035 |  |  |  |  | BS-LSBAT-S240629-0035 | 70.536 | 70.41 | 70.35 | 70.4 | 70.42 | 70.42 | 70.35 | 21.19 | 21.18 | 21.14 | 21.12 |  | BS-LSBAT-S240629-0035 |  | 3.455 | 11.37 |  | 4.18 | 10.71 |  | 2.948 | 11.03 |  |  |  |  | 3.587 | 10.96 | [25 empty] | S25-5
BS-LSBAT-S240629-0036 |  |  |  |  | BS-LSBAT-S240629-0036 | 70.539 | 70.38 | 70.38 | 70.39 | 70.4 | 70.4 | 70.38 | 21.2 | 21.17 | 21.13 | 21.12 |  | BS-LSBAT-S240629-0036 |  | 3.456 | 11.37 |  | 4.179 | 10.43 |  | 3.028 | 10.7 | 4.9373 | 4.9608 | -0.4759686 |  | 3.577 | 10.49 |  | 4.181543 | 16.84 | 19.44 | 27.94 |  | 4.080098 | 15.4 | 17.12 | 22.7 |  | 3.750283 | 13.92 | 15.52 | 21.14 |  | 3.205952 | 16.88 | 19.34 | 30.7 |  | 2.95927325 | 21.64 | 29.88 | 64.56
BS-LSBAT-S240629-0037 |  |  |  |  | BS-LSBAT-S240629-0037 | 70.49 | 70.37 | 70.39 | 70.38 | 70.38 | 70.39 | 70.37 | 21.19 | 21.17 | 21.1 | 21.09 |  | BS-LSBAT-S240629-0037 |  | 3.456 | 11.55 |  | 4.179 | 11.18 |  | 2.988 | 11.16 | 4.9925 | 4.945 | 0.9514271 |  | 3.576 | 10.32 |  | 4.18149 | 17 | 19.62 | 28.2 |  | 4.080096 | 15.7 | 17.44 | 23.12 |  | 3.751496 | 14.24 | 15.9 | 21.66 |  | 3.2148201 | 17.4 | 19.88 | 31.3 |  | 2.96703 | 22.14 | 30.48 | 64.96
BS-LSBAT-S240629-0038 |  |  |  |  | BS-LSBAT-S240629-0038 | 70.467 | 70.4 | 70.4 | 70.42 | 70.41 | 70.42 | 70.4 | 21.18 | 21.17 | 21.14 | 21.12 |  | BS-LSBAT-S240629-0038 |  | 3.456 | 11.8 |  | 4.179 | 11.27 |  | 2.984 | 11.34 |  |  |  |  | 3.586 | 11.278 | [25 empty] | S8-2
BS-LSBAT-S240629-0039 |  |  |  |  | BS-LSBAT-S240629-0039 | 70.492 | 70.36 | 70.33 | 70.34 | 70.37 | 70.37 | 70.33 | 21.16 | 21.14 | 21.12 | 21.09 |  | BS-LSBAT-S240629-0039 |  | 3.457 | 11.54 |  | 4.179 | 10.43 |  | 2.968 | 10.74 |  |  |  |  | 3.587 | 10.52 | [25 empty] | S2-6
BS-LSBAT-S240629-0040 |  |  |  |  | BS-LSBAT-S240629-0040 | 70.286 | 70.4 | 70.4 | 70.36 | 70.4 | 70.4 | 70.36 | 21.16 | 21.15 | 21.11 | 21.1 |  | BS-LSBAT-S240629-0040 |  | 3.456 | 11.39 |  | 4.179 | 10.48 |  | 2.978 | 11.07 |  |  |  |  | 3.587 | 10.65 | [25 empty] | S2-7
BS-LSBAT-S240629-0041 |  |  |  |  | BS-LSBAT-S240629-0041 | 70.451 | 70.39 | 70.38 | 70.38 | 70.38 | 70.39 | 70.38 | 21.18 | 21.16 | 21.11 | 21.1 |  | BS-LSBAT-S240629-0041 |  | 3.456 | 11.13 |  | 4.179 | 10.58 |  | 2.949 | 10.94 | 5.024 | 4.9375 | 1.721736 |  | 3.576 | 10.49 |  | 4.1806326 | 16.68 | 19.36 | 27.96 |  | 4.0816 | 15.6 | 17.36 | 23.02 |  | 3.753113 | 14.12 | 15.76 | 21.46 |  | 3.210548 | 17.2 | 19.7 | 31.26 |  | 2.967716 | 21.94 | 30.32 | 65.2
BS-LSBAT-S240629-0042 |  |  |  |  | BS-LSBAT-S240629-0042 | 70.473 | 70.35 | 70.31 | 70.32 | 70.35 | 70.35 | 70.31 | 21.2 | 21.16 | 21.13 | 21.09 |  | BS-LSBAT-S240629-0042 |  | 3.456 | 10.97 |  | 4.179 | 10.3 |  | 2.958 | 10.56 | 5.031 | 4.8653 | 3.29358 |  | 3.577 | 10.4 |  | 4.15738675 | 16.8 | 20.32 | 28.52 |  | 4.07897015 | 15.78 | 18.06 | 24.28 |  | 3.740558 | 14.58 | 16.36 | 22.32 |  | 3.19865125 | 18.44 | 21.98 | 34.86 |  | 2.955596 | 22.36 | 35.96 | 79.92
BS-LSBAT-S240629-0043 |  |  |  |  | BS-LSBAT-S240629-0043 | 70.534 | 70.37 | 70.34 | 70.34 | 70.38 | 70.38 | 70.34 | 21.2 | 21.19 | 21.1 | 21.09 |  | BS-LSBAT-S240629-0043 |  | 3.455 | 11.32 |  | 4.179 | 10.42 |  | 2.956 | 10.83 |  |  |  |  | 3.587 | 10.46 | [25 empty] | S2-8
BS-LSBAT-S240629-0044 |  |  |  |  | BS-LSBAT-S240629-0044 | 70.508 | 70.43 | 70.43 | 70.39 | 70.39 | 70.43 | 70.39 | 21.22 | 21.19 | 21.11 | 21.1 |  | BS-LSBAT-S240629-0044 |  | 3.455 | 11.5 |  | 4.179 | 10.46 |  | 2.975 | 10.68 |  |  |  |  | 3.588 | 10.45 | [25 empty] | S3-1 | PM
BS-LSBAT-S240629-0045 |  |  |  |  | BS-LSBAT-S240629-0045 | 70.511 | 70.39 | 70.37 | 70.39 | 70.4 | 70.4 | 70.37 | 21.22 | 21.2 | 21.13 | 21.12 |  | BS-LSBAT-S240629-0045 |  | 3.455 | 11.5 |  | 4.178 | 10.64 |  | 2.973 | 10.7 |  |  |  |  | 3.587 | 10.58 | [25 empty] | S3-2 | PM
BS-LSBAT-S240629-0046 |  |  |  |  | BS-LSBAT-S240629-0046 | 70.536 | 70.39 | 70.4 | 70.39 | 70.4 | 70.4 | 70.39 | 21.21 | 21.2 | 21.12 | 21.1 |  | BS-LSBAT-S240629-0046 |  | 3.456 | 11.3 |  | 4.179 | 10.45 |  | 2.973 | 10.73 |  |  |  |  | 3.587 | 10.57 | [25 empty] | S3-3 | PM
BS-LSBAT-S240629-0047 |  |  |  |  | BS-LSBAT-S240629-0047 | 70.198 | 70.4 | 70.39 | 70.41 | 70.43 | 70.43 | 70.39 | 21.2 | 21.18 | 21.13 | 21.11 |  | BS-LSBAT-S240629-0047 |  | 3.456 | 11.71 |  | 4.178 | 11.15 |  | 2.989 | 11.19 | 4.9814 | 4.9351 | 0.9294576 |  | 3.577 | 10.62 |  | 4.181251 | 17.32 | 19.98 | 28.58 |  | 4.07900775 | 15.78 | 17.56 | 23.3 |  | 3.750856 | 14.38 | 16.06 | 21.9 |  | 3.215084 | 17.54 | 20.08 | 31.52 |  | 2.966776 | 22.42 | 30.74 | 65
BS-LSBAT-S240629-0048 |  |  |  |  | BS-LSBAT-S240629-0048 | 70.218 | 70.42 | 70.4 | 70.42 | 70.44 | 70.44 | 70.4 | 21.2 | 21.19 | 21.11 | 21.1 |  | BS-LSBAT-S240629-0048 |  | 3.456 | 11.67 |  | 4.179 | 11.26 |  | 2.985 | 11.11 | 4.9884 | 4.9448 | 0.8740277 |  | 3.578 | 10.77 |  | 4.18130045 | 17.34 | 19.98 | 28.58 |  | 4.078833 | 15.76 | 17.52 | 23.24 |  | 3.749914 | 14.28 | 15.96 | 21.76 |  | 3.212801 | 17.54 | 20.08 | 31.56 |  | 2.9614323 | 22.44 | 31.12 | 66.5
BS-LSBAT-S240629-0049 |  |  |  |  | BS-LSBAT-S240629-0049 | 70.538 | 70.39 | 70.35 | 70.34 | 70.36 | 70.39 | 70.34 | 21.2 | 21.19 | 21.1 | 21.09 |  | BS-LSBAT-S240629-0049 |  | 3.457 | 11.39 |  | 4.179 | 10.38 |  | 2.944 | 10.86 |  |  |  |  | 3.588 | 10.55 | [25 empty] | S22-1
BS-LSBAT-S240629-0050 |  |  |  |  | BS-LSBAT-S240629-0050 | 70.529 | 70.42 | 70.4 | 70.36 | 70.37 | 70.42 | 70.36 | 21.18 | 21.17 | 21.14 | 21.12 |  | BS-LSBAT-S240629-0050 |  | 3.457 | 11.42 |  | 4.18 | 10.41 |  | 2.935 | 10.97 |  |  |  |  | 3.587 | 10.64 | [25 empty] | S22-2
BS-LSBAT-S240629-0051 |  |  |  |  | BS-LSBAT-S240629-0051 | 70.412 | 70.36 | 70.34 | 70.35 | 70.36 | 70.36 | 70.34 | 21.22 | 21.2 | 21.15 | 21.13 |  | BS-LSBAT-S240629-0051 |  | 3.456 | 11.52 |  | 4.179 | 10.58 |  | 2.958 | 11.11 | 5.0106 | 4.9413 | 1.383068 |  | 3.578 | 10.54 |  | 4.18109845 | 17.2 | 19.88 | 28.5 |  | 4.078918 | 15.6 | 17.36 | 23.08 |  | 3.7490599 | 14.14 | 15.78 | 21.52 |  | 3.208692 | 17.28 | 19.82 | 31.28 |  | 2.9611566 | 22.36 | 31.04 | 66.7
BS-LSBAT-S240629-0052 |  |  |  |  | BS-LSBAT-S240629-0052 | 70.544 | 70.44 | 70.39 | 70.37 | 70.38 | 70.44 | 70.37 | 21.22 | 21.2 | 21.16 | 21.13 |  | BS-LSBAT-S240629-0052 |  | 3.456 | 11.18 |  | 4.178 | 10.55 |  | 2.955 | 10.95 | 5.0264 | 4.9565 | 1.390657 |  | 3.578 | 10.4 |  | 4.181308 | 16.88 | 19.5 | 28 |  | 4.079652 | 15.38 | 17.1 | 22.7 |  | 3.7499763 | 13.92 | 15.54 | 21.16 |  | 3.205986 | 16.8 | 19.26 | 30.62 |  | 2.95749815 | 21.48 | 29.92 | 64.78
BS-LSBAT-S240629-0053 |  |  |  |  | BS-LSBAT-S240629-0053 | 70.476 | 70.39 | 70.4 | 70.42 | 70.44 | 70.44 | 70.39 | 21.19 | 21.18 | 21.14 | 21.13 |  | BS-LSBAT-S240629-0053 |  | 3.455 | 11.57 |  | 4.179 | 10.72 |  | 2.96 | 10.94 | 5.0189 | 4.9513 | 1.346909 |  | 3.577 | 10.44 |  | 4.1812902 | 16.62 | 19.28 | 27.82 |  | 4.080664 | 15.4 | 17.12 | 22.72 |  | 3.75100265 | 13.92 | 15.56 | 21.18 |  | 3.20746065 | 16.84 | 19.32 | 30.7 |  | 2.9599075 | 21.7 | 30.08 | 65
BS-LSBAT-S240629-0054 |  |  |  |  | BS-LSBAT-S240629-0054 | 70.596 | 70.38 | 70.41 | 70.41 | 70.39 | 70.41 | 70.38 | 21.22 | 21.15 | 21.14 | 21.1 |  | BS-LSBAT-S240629-0054 |  | 3.456 | 11.33 |  | 4.178 | 10.37 |  | 2.965 | 10.64 | 5.0159 | 4.9596 | 1.122431 |  | 3.573 | 10.39 |  | 4.181427 | 16.64 | 19.28 | 27.8 |  | 4.080139 | 15.28 | 17.02 | 22.58 |  | 3.750473 | 13.84 | 15.44 | 21.04 |  | 3.205557 | 16.66 | 19.14 | 30.5 |  | 2.953069 | 21.44 | 30 | 65.68
BS-LSBAT-S240629-0055 |  |  |  |  | BS-LSBAT-S240629-0055 | 70.547 | 70.38 | 70.41 | 70.41 | 70.41 | 70.41 | 70.38 | 21.22 | 21.19 | 21.13 | 21.1 |  | BS-LSBAT-S240629-0055 |  | 3.456 | 11.57 |  | 4.178 | 10.32 |  | 2.967 | 10.97 |  |  |  |  | 3.587 | 10.59 | [25 empty] | S3-4 | PM
BS-LSBAT-S240629-0056 |  |  |  |  | BS-LSBAT-S240629-0056 | 70.341 | 70.41 | 70.4 | 70.38 | 70.39 | 70.41 | 70.38 | 21.24 | 21.19 | 21.15 | 21.11 |  | BS-LSBAT-S240629-0056 |  | 3.455 | 11.13 |  | 4.178 | 10.33 |  | 2.963 | 10.61 | 5.0191 | 4.9797 | 0.7850013 |  | 3.578 | 10.29 |  | 4.167427 | 15.18 | 17.46 | 24.52 |  | 4.080297 | 14.38 | 16.12 | 21.52 |  | 3.7402682 | 13.88 | 15.54 | 21.36 |  | 3.196179 | 17.54 | 20.12 | 32.1 |  | 2.9556494 | 22.54 | 31.86 | 68.3
BS-LSBAT-S240629-0057 |  |  |  |  | BS-LSBAT-S240629-0057 | 70.482 | 70.38 | 70.4 | 70.36 | 70.37 | 70.4 | 70.36 | 21.23 | 21.21 | 21.17 | 21.14 |  | BS-LSBAT-S240629-0057 |  | 3.456 | 11.63 |  | 4.179 | 11.43 |  | 2.984 | 11.22 | 4.9881 | 4.9334 | 1.09661 |  | 3.574 | 10.51 |  | 4.18146 | 17.2 | 19.82 | 28.44 |  | 4.0791979 | 15.64 | 17.4 | 23.12 |  | 3.7510909 | 14.16 | 15.84 | 21.64 |  | 3.216246 | 17.04 | 19.54 | 30.86 |  | 2.961819 | 21.94 | 30.4 | 65.28
BS-LSBAT-S240629-0058 |  |  |  |  | BS-LSBAT-S240629-0058 | 70.515 | 70.38 | 70.37 | 70.36 | 70.36 | 70.38 | 70.36 | 21.16 | 21.14 | 21.13 | 21.11 |  | BS-LSBAT-S240629-0058 |  | 3.456 | 11.58 |  | 4.179 | 11.36 |  | 2.983 | 11.19 | 4.9916 | 4.9412 | 1.009696 |  | 3.575 | 10.65 |  | 4.165847 | 14.86 | 18.32 | 23.78 |  | 4.080345 | 14.78 | 17.42 | 21.68 |  | 3.745339 | 14.24 | 16.84 | 21.56 |  | 3.208904 | 17.2 | 21.22 | 31.06 |  | 2.962594 | 23.08 | 35.98 | 65.44
BS-LSBAT-S240629-0059 |  |  |  |  | BS-LSBAT-S240629-0059 | 70.539 | 70.48 | 70.37 | 70.35 | 70.33 | 70.48 | 70.33 | 21.19 | 21.17 | 21.18 | 21.14 |  | BS-LSBAT-S240629-0059 |  | 3.457 | 11.65 |  | 4.179 | 10.46 |  | 2.966 | 10.91 |  |  |  |  | 3.587 | 10.77 | [25 empty] | S3-5 | PM
BS-LSBAT-S240629-0060 |  |  |  |  | BS-LSBAT-S240629-0060 | 70.555 | 70.41 | 70.38 | 70.35 | 70.36 | 70.41 | 70.35 | 21.21 | 21.19 | 21.17 | 21.15 |  | BS-LSBAT-S240629-0060 |  | 3.457 | 11.36 |  | 4.179 | 10.48 |  | 2.957 | 10.75 | 5.0122 | 4.9626 | 0.9895854 |  | 3.573 | 10.36 |  | 4.168266 | 14.78 | 18.18 | 23.56 |  | 4.080363 | 14.64 | 17.26 | 21.52 |  | 3.743803 | 14.04 | 16.62 | 21.26 |  | 3.194219 | 17 | 20.98 | 30.88 |  | 2.93614 | 23.1 | 37.5 | 69.48
BS-LSBAT-S240629-0061 |  |  |  |  | BS-LSBAT-S240629-0061 | 70.43 | 70.33 | 70.31 | 70.34 | 70.34 | 70.34 | 70.31 | 21.18 | 21.16 | 21.13 | 21.12 |  | BS-LSBAT-S240629-0061 |  | 3.456 | 11.46 |  | 4.18 | 10.53 |  | 2.968 | 10.87 |  |  |  |  | 3.588 | 10.62 | [25 empty] | S3-6 | PM
BS-LSBAT-S240629-0062 |  |  |  |  | BS-LSBAT-S240629-0062 | 70.511 | 70.33 | 70.32 | 70.35 | 70.35 | 70.35 | 70.32 | 21.24 | 21.23 | 21.12 | 21.11 |  | BS-LSBAT-S240629-0062 |  | 3.456 | 11.66 |  | 4.177 | 10.75 |  | 2.964 | 11.11 | 5.013 | 4.9599 | 1.059246 |  | 3.573 | 10.53 |  | 4.166847 | 14.46 | 17.9 | 23.32 |  | 4.080844 | 14.48 | 17.08 | 21.3 |  | 3.744948 | 13.94 | 16.48 | 21.06 |  | 3.201613 | 17.1 | 21.08 | 30.92 |  | 2.96557 | 22.88 | 35.46 | 63.96
BS-LSBAT-S240629-0063 |  |  |  |  | BS-LSBAT-S240629-0063 | 70.567 | 70.42 | 70.41 | 70.4 | 70.42 | 70.42 | 70.4 | 21.16 | 21.13 | 21.1 | 21.09 |  | BS-LSBAT-S240629-0063 |  | 3.455 | 11.41 |  | 4.179 | 10.54 |  | 2.971 | 10.99 |  |  |  |  | 3.587 | 10.7 | [25 empty] | S3-7 | PM
BS-LSBAT-S240629-0064 |  |  |  |  | BS-LSBAT-S240629-0064 | 70.669 | 70.39 | 70.38 | 70.41 | 70.4 | 70.41 | 70.38 | 21.25 | 21.19 | 21.15 | 21.09 |  | BS-LSBAT-S240629-0064 |  | 3.457 | 10.72 |  | 4.179 | 10.32 |  | 2.96 | 10.61 | 5.0068 | 4.9513 | 1.108492 |  | 3.574 | 10.49 |  | 4.167563 | 14.62 | 18.1 | 23.62 |  | 4.0815 | 14.7 | 17.34 | 21.64 |  | 3.745789 | 14.12 | 16.68 | 21.34 |  | 3.19759 | 17.1 | 21.06 | 30.96 |  | 2.963973 | 22.86 | 35.76 | 64.86
BS-LSBAT-S240629-0065 |  |  |  |  | BS-LSBAT-S240629-0065 | 70.538 | 70.4 | 70.39 | 70.41 | 70.42 | 70.42 | 70.39 | 21.23 | 21.16 | 21.13 | 21.08 |  | BS-LSBAT-S240629-0065 |  | 3.457 | 11.02 |  | 4.178 | 10.37 |  | 2.952 | 10.52 | 5.0179 | 4.9171 | 2.008808 |  | 3.577 | 10.37 |  | 4.165476 | 15.48 | 18.1 | 25.72 |  | 4.07938925 | 14.52 | 16.44 | 22.18 |  | 3.743264 | 13.8 | 15.58 | 21.56 |  | 3.19981 | 17.5 | 20.4 | 32.74 |  | 2.967166 | 22.66 | 34.46 | 75.8
BS-LSBAT-S240629-0066 |  |  |  |  | BS-LSBAT-S240629-0066 | 70.629 | 70.35 | 70.36 | 70.34 | 70.35 | 70.36 | 70.34 | 21.23 | 21.17 | 21.14 | 21.12 |  | BS-LSBAT-S240629-0066 |  | 3.457 | 10.82 |  | 4.179 | 10.42 |  | 2.955 | 10.65 | 5.0138 | 4.9177 | 1.91671 |  | 3.577 | 10.42 |  | 4.164944 | 15.48 | 18.14 | 25.84 |  | 4.080286 | 14.64 | 16.56 | 22.34 |  | 3.7436791 | 13.9 | 15.7 | 21.7 |  | 3.200698 | 17.58 | 20.5 | 32.94 |  | 2.972658 | 22.8 | 34.96 | 77.3
BS-LSBAT-S240629-0067 |  |  |  |  | BS-LSBAT-S240629-0067 | 70.285 | 70.39 | 70.4 | 70.42 | 70.42 | 70.42 | 70.39 | 21.22 | 21.19 | 21.15 | 21.13 |  | BS-LSBAT-S240629-0067 |  | 3.456 | 11.68 |  | 4.179 | 11.19 |  | 2.975 | 11.21 | 4.9967 | 4.9356 | 1.222807 |  | 3.574 | 10.83 |  | 4.165995 | 14.76 | 18.22 | 23.72 |  | 4.080202 | 14.8 | 17.42 | 21.74 |  | 3.745633 | 14.28 | 16.9 | 21.62 |  | 3.210417 | 17.7 | 21.72 | 31.6 |  | 2.962483 | 23.54 | 36.42 | 65.86
BS-LSBAT-S240629-0068 |  |  |  |  | BS-LSBAT-S240629-0068 | 70.506 | 70.36 | 70.37 | 70.38 | 70.42 | 70.42 | 70.36 | 21.22 | 21.2 | 21.14 | 21.12 |  | BS-LSBAT-S240629-0068 |  | 3.455 | 11.58 |  | 4.179 | 11.28 |  | 2.983 | 11.26 | 4.9849 | 4.9349 | 1.003029 |  | 3.574 | 10.49 |  | 4.165679 | 14.82 | 18.26 | 23.72 |  | 4.080411 | 14.88 | 17.52 | 21.82 |  | 3.745975 | 14.34 | 16.98 | 21.7 |  | 3.209942 | 17.48 | 21.48 | 31.32 |  | 2.970024 | 23.14 | 35.68 | 63.98
BS-LSBAT-S240629-0069 | 옆면 흠집 |  |  |  | BS-LSBAT-S240629-0069 | 70.402 | 70.37 | 70.37 | 70.38 | 70.39 | 70.39 | 70.37 | 21.24 | 21.22 | 21.15 | 21.14 |  | BS-LSBAT-S240629-0069 |  | 3.456 | 11.06 |  | 4.178 | 10.31 |  | 2.957 | 10.7 | 5.0259 | 4.9622 | 1.267435 |  | 3.574 | 10.48 |  | 4.166466 | 14.36 | 17.78 | 23.26 |  | 4.081622 | 14.56 | 17.16 | 21.44 |  | 3.744998 | 13.92 | 16.48 | 21.14 |  | 3.201889 | 16.92 | 20.84 | 30.66 |  | 2.973918 | 22.76 | 35.44 | 63.94
BS-LSBAT-S240629-0070 |  |  |  |  | BS-LSBAT-S240629-0070 | 70.513 | 70.38 | 70.37 | 70.4 | 70.37 | 70.4 | 70.37 | 21.2 | 21.18 | 21.16 | 21.15 |  | BS-LSBAT-S240629-0070 |  | 3.457 | 11.22 |  | 4.179 | 10.47 |  | 2.957 | 10.78 | 5.0106 | 4.9547 | 1.115635 |  | 3.573 | 10.45 |  | 4.167263 | 14.56 | 17.96 | 23.32 |  | 4.081401 | 14.76 | 17.36 | 21.64 |  | 3.74553 | 14.08 | 16.64 | 21.28 |  | 3.198669 | 17.16 | 21.14 | 30.98 |  | 2.947807 | 23.16 | 37 | 67.36
BS-LSBAT-S240629-0071 |  |  |  |  | BS-LSBAT-S240629-0071 | 70.465 | 70.4 | 70.39 | 70.39 | 70.41 | 70.41 | 70.39 | 21.22 | 21.2 | 21.19 | 21.13 |  | BS-LSBAT-S240629-0071 |  | 3.456 | 11.67 |  | 4.179 | 10.59 |  | 2.973 | 11.11 |  |  |  |  | 3.587 | 10.58 | [25 empty] | S3-8 | PM
BS-LSBAT-S240629-0072 |  |  |  |  | BS-LSBAT-S240629-0072 | 70.476 | 70.42 | 70.4 | 70.4 | 70.42 | 70.42 | 70.4 | 21.2 | 21.18 | 21.13 | 21.11 |  | BS-LSBAT-S240629-0072 |  | 3.454 | 11.44 |  | 4.178 | 10.42 |  | 2.97 | 10.98 |  |  |  |  | 3.588 | 10.54 | [25 empty] | S4-1 | PM
BS-LSBAT-S240629-0073 |  |  |  |  | BS-LSBAT-S240629-0073 | 70.76 | 70.41 | 70.4 | 70.33 | 70.42 | 70.42 | 70.33 | 21.22 | 21.18 | 21.12 | 21.1 |  | BS-LSBAT-S240629-0073 |  | 3.457 | 10.84 |  | 4.178 | 10.37 |  | 2.931 | 10.53 | 5.0348 | 4.972 | 1.247319 |  | 3.573 | 10.39 |  | 4.167939 | 14.58 | 18.04 | 23.54 |  | 4.08061 | 14.44 | 16.98 | 21.14 |  | 3.743344 | 13.64 | 16.06 | 20.5 |  | 3.158585 | 17.34 | 21.76 | 32.9 |  | 2.971222 | 22.78 | 35.02 | 63.1
BS-LSBAT-S240629-0074 |  |  |  |  | BS-LSBAT-S240629-0074 | 70.531 | 70.44 | 70.42 | 70.43 | 70.42 | 70.44 | 70.42 | 21.21 | 21.19 | 21.13 | 21.11 |  | BS-LSBAT-S240629-0074 |  | 3.456 | 11.4 |  | 4.178 | 10.45 |  | 2.941 | 10.79 | 5.0269 | 4.9647 | 1.237343 |  | 3.573 | 10.6 |  | 4.167236 | 14.22 | 17.64 | 23.02 |  | 4.081456 | 14.2 | 16.7 | 20.78 |  | 3.744799 | 13.34 | 15.82 | 20.18 |  | 3.170578 | 17.04 | 21.34 | 32.16 |  | 2.972222 | 22.46 | 34.5 | 62.34
BS-LSBAT-S240629-0075 |  |  |  |  | BS-LSBAT-S240629-0075 | 70.53 | 70.43 | 70.45 | 70.37 | 70.39 | 70.45 | 70.37 | [5 empty] | BS-LSBAT-S240629-0075 |  | 3.457 | 11.09 |  | 4.178 | 10.5 |  | 2.945 | 10.6 |  |  |  |  | 3.59 | 10.24 | [25 empty] | JIAT 1차 | JIAT 1차
BS-LSBAT-S240629-0076 |  |  |  |  | BS-LSBAT-S240629-0076 | 70.495 | 70.38 | 70.38 | 70.34 | 70.38 | 70.38 | 70.34 | [5 empty] | BS-LSBAT-S240629-0076 |  | 3.456 | 10.9 |  | 4.178 | 10.44 |  | 2.936 | 10.48 |  |  |  |  | 3.59 | 10.28 | [25 empty] | JIAT 1차 | JIAT 1차
BS-LSBAT-S240629-0077 |  |  |  |  | BS-LSBAT-S240629-0077 | 70.202 | 70.38 | 70.41 | 70.34 | 70.35 | 70.41 | 70.34 | 21.19 | 21.17 | 21.13 | 21.12 |  | BS-LSBAT-S240629-0077 |  | 3.456 | 11.76 |  | 4.179 | 11.27 |  | 2.967 | 11.19 | 5.0004 | 4.9463 | 1.081913 |  | 3.573 | 10.67 |  | 4.165886 | 14.44 | 17.9 | 23.4 |  | 4.082032 | 14.68 | 17.26 | 21.46 |  | 3.746324 | 13.84 | 16.44 | 20.98 |  | 3.180831 | 17.72 | 22.12 | 33.08 |  | 2.975196 | 23.16 | 35.6 | 64.16
BS-LSBAT-S240629-0078 |  |  |  |  | BS-LSBAT-S240629-0078 | 70.473 | 70.43 | 70.46 | 70.41 | 70.43 | 70.46 | 70.41 | 21.21 | 21.2 | 21.11 | 21.1 |  | BS-LSBAT-S240629-0078 |  | 3.456 | 11.76 |  | 4.178 | 11.6 |  | 2.967 | 11.43 |  |  |  |  | 3.59 | 11.18 | [25 empty] | S8-3 | PM
BS-LSBAT-S240629-0079 |  |  |  |  | BS-LSBAT-S240629-0079 | 70.396 | 70.36 | 70.36 | 70.41 | 70.48 | 70.48 | 70.36 | [5 empty] | BS-LSBAT-S240629-0079 |  | 3.456 | 11.16 |  | 4.177 | 10.37 |  | 2.947 | 10.7 |  |  |  |  | 3.59 | 10.36 | [25 empty] | JIAT 1차 | JIAT 1차
BS-LSBAT-S240629-0080 |  |  |  |  | BS-LSBAT-S240629-0080 | 70.539 | 70.41 | 70.35 | 70.37 | 70.45 | 70.45 | 70.35 | [5 empty] | BS-LSBAT-S240629-0080 |  | 3.457 | 11.21 |  | 4.178 | 10.52 |  | 2.953 | 10.65 |  |  |  |  | 3.59 | 10.42 | [25 empty] | JIAT 1차 | JIAT 1차
BS-LSBAT-S240629-0081 |  |  |  |  | BS-LSBAT-S240629-0081 | 70.442 | 70.39 | 70.37 | 70.37 | 70.37 | 70.39 | 70.37 | 21.23 | 21.15 | 21.12 | 21.11 |  | BS-LSBAT-S240629-0081 |  | 3.456 | 11.45 |  | 4.179 | 10.75 |  | 2.956 | 10.97 |  |  |  |  | 3.59 | 10.69 | [25 empty] | S4-2 | PM
BS-LSBAT-S240629-0082 |  |  |  |  | BS-LSBAT-S240629-0082 | 70.213 | 70.37 | 70.4 | 70.39 | 70.35 | 70.4 | 70.35 | 21.21 | 21.18 | 21.13 | 21.12 |  | BS-LSBAT-S240629-0082 |  | 3.456 | 11.84 |  | 4.179 | 11.44 |  | 2.963 | 11.29 |  |  |  |  | 3.59 | 11 | [25 empty] | S8-4 | PM
BS-LSBAT-S240629-0083 |  |  |  |  | BS-LSBAT-S240629-0083 | 70.446 | 70.39 | 70.36 | 70.34 | 70.38 | 70.39 | 70.34 | [5 empty] | BS-LSBAT-S240629-0083 |  | 3.456 | 10.97 |  | 4.178 | 10.47 |  | 2.933 | 10.64 |  |  |  |  | 3.59 | 10.25 | [25 empty] | JIAT 1차 | JIAT 1차
BS-LSBAT-S240629-0084 |  |  |  |  | BS-LSBAT-S240629-0084 | 70.552 | 70.48 | 70.32 | 70.4 | 70.38 | 70.48 | 70.32 | 21.22 | 21.2 | 21.15 | 21.13 |  | BS-LSBAT-S240629-0084 |  | 3.454 | 11.15 |  | 4.178 | 10.57 |  | 2.948 | 10.94 |  |  |  |  | 3.59 | 10.53 | [25 empty] | S25-3
BS-LSBAT-S240629-0085 |  |  |  |  | BS-LSBAT-S240629-0085 | 70.443 | 70.34 | 70.35 | 70.36 | 70.31 | 70.36 | 70.31 | [5 empty] | BS-LSBAT-S240629-0085 |  | 3.457 | 11.32 |  | 4.178 | 10.44 |  | 2.953 | 10.57 |  |  |  |  | 3.59 | 10.51 | [25 empty] | JIAT 1차 | JIAT 1차
BS-LSBAT-S240629-0086 |  |  |  |  | BS-LSBAT-S240629-0086 | 70.473 | 70.35 | 70.39 | 70.37 | 70.36 | 70.39 | 70.35 | 21.22 | 21.2 | 21.14 | 21.13 |  | BS-LSBAT-S240629-0086 |  | 3.456 | 11.37 |  | 4.178 | 10.57 |  | 2.949 | 10.9 |  |  |  |  | 3.59 | 10.76 | [25 empty] | S22-3
BS-LSBAT-S240629-0087 |  |  |  |  | BS-LSBAT-S240629-0087 | 70.249 | 70.37 | 70.37 | 70.38 | 70.38 | 70.38 | 70.37 | 21.21 | 21.19 | 21.11 | 21.1 |  | BS-LSBAT-S240629-0087 |  | 3.456 | 11.87 |  | 4.178 | 11.35 |  | 2.947 | 11.14 | 5.0017 | 4.9516 | 1.001659 |  | 3.575 | 10.63 |  | 4.165658 | 14.68 | 18.12 | 23.58 |  | 4.081402 | 14.72 | 17.28 | 21.44 |  | 3.745584 | 13.88 | 16.46 | 20.98 |  | 3.183614 | 17.68 | 22.02 | 32.78 |  | 2.977291 | 23.1 | 35.34 | 63.16
BS-LSBAT-S240629-0088 | 옆면 래핑 스크래치 |  |  |  | BS-LSBAT-S240629-0088 | 70.235 | 70.4 | 70.39 | 70.42 | 70.39 | 70.42 | 70.39 | 21.19 | 21.18 | 21.11 | 21.1 |  | BS-LSBAT-S240629-0088 |  | 3.456 | 11.83 |  | 4.176 | 11.36 |  | 2.971 | 11.2 | 5.007 | 4.9448 | 1.242261 |  | 3.575 | 10.8 |  | 4.165284 | 15.04 | 18.48 | 23.94 |  | 4.079499 | 14.7 | 17.26 | 21.44 |  | 3.7436 | 13.84 | 16.42 | 20.94 |  | 3.184952 | 17.52 | 21.78 | 32.36 |  | 2.974973 | 23.06 | 35.12 | 62.78
BS-LSBAT-S240629-0089 |  |  |  |  | BS-LSBAT-S240629-0089 | 70.224 | 70.38 | 70.35 | 70.38 | 70.4 | 70.4 | 70.35 | 21.22 | 21.2 | 21.11 | 21.1 |  | BS-LSBAT-S240629-0089 |  | 3.456 | 11.54 |  | 4.177 | 11.45 |  | 2.965 | 11.29 | 5.0327 | 4.9433 | 1.776382 |  | 3.574 | 10.4 |  | 4.165333 | 14.92 | 18.38 | 23.88 |  | 4.080298 | 14.82 | 17.38 | 21.56 |  | 3.744584 | 13.94 | 16.52 | 21.06 |  | 3.189572 | 17.6 | 21.88 | 32.44 |  | 2.978918 | 23 | 35.36 | 63.2
BS-LSBAT-S240629-0090 |  |  |  |  | BS-LSBAT-S240629-0090 | 70.445 | 70.35 | 70.4 | 70.42 | 70.37 | 70.42 | 70.35 | 21.26 | 21.18 | 21.14 | 21.1 |  | BS-LSBAT-S240629-0090 |  | 3.456 | 11.02 |  | 4.179 | 10.48 |  | 2.938 | 10.56 | 5.01 | 4.9651 | 0.8962076 |  | 3.573 | 10.48 |  | 4.166615 | 14.78 | 18.2 | 23.56 |  | 4.079169 | 14.36 | 16.86 | 20.94 |  | 3.741212 | 13.52 | 16.02 | 20.44 |  | 3.182796 | 17.16 | 21.28 | 31.52 |  | 2.963133 | 22.9 | 35.54 | 63.7
BS-LSBAT-S240629-0091 |  |  |  |  | BS-LSBAT-S240629-0091 | 70.446 | 70.48 | 70.4 | 70.43 | 70.37 | 70.48 | 70.37 | 21.23 | 21.21 | 21.13 | 21.12 |  | BS-LSBAT-S240629-0091 |  | 3.456 | 11.39 |  | 4.179 | 10.89 |  | 2.954 | 11.29 | 5.01 | 4.9404 | 1.389222 |  | 3.575 | 10.52 |  | 4.166233 | 14.68 | 18.12 | 23.56 |  | 4.08061 | 14.48 | 17 | 21.14 |  | 3.744708 | 13.62 | 16.14 | 20.58 |  | 3.189984 | 17.2 | 21.36 | 31.64 |  | 2.974768 | 22.92 | 35.54 | 63.9
BS-LSBAT-S240629-0092 |  |  |  |  | BS-LSBAT-S240629-0092 | 70.271 | 70.35 | 70.37 | 70.4 | 70.36 | 70.4 | 70.35 | 21.21 | 21.19 | 21.12 | 21.09 |  | BS-LSBAT-S240629-0092 |  | 3.456 | 11.59 |  | 4.179 | 11.52 |  | 2.965 | 11.35 | 4.9993 | 4.943 | 1.126158 |  | 3.574 | 10.65 |  | 4.166928 | 15.04 | 18.52 | 24.04 |  | 4.080386 | 14.94 | 17.6 | 21.92 |  | 3.745168 | 14.4 | 17.04 | 21.76 |  | 3.207507 | 17.42 | 21.4 | 31.24 |  | 2.96273 | 23.46 | 36.4 | 65.66
BS-LSBAT-S240629-0093 |  |  |  |  | BS-LSBAT-S240629-0093 | 70.5 | 70.39 | 70.39 | 70.37 | 70.37 | 70.39 | 70.37 | 21.21 | 21.19 | 21.15 | 21.13 |  | BS-LSBAT-S240629-0093 |  | 3.456 | 11.47 |  | 4.178 | 10.68 |  | 2.943 | 11.01 |  |  |  |  | 3.59 | 10.47 | [25 empty] | S22-4
BS-LSBAT-S240629-0094 |  |  |  |  | BS-LSBAT-S240629-0094 | 70.55 | 70.37 | 70.35 | 70.35 | 70.4 | 70.4 | 70.35 | 21.24 | 21.16 | 21.15 | 21.1 |  | BS-LSBAT-S240629-0094 |  | 3.455 | 11.32 |  | 4.179 | 10.48 |  | 2.944 | 10.52 | 5.0315 | 4.9639 | 1.343536 |  | 3.574 | 10.3 |  | 4.166771 | 14.64 | 18.06 | 23.5 |  | 4.0804 | 14.46 | 17.04 | 21.28 |  | 3.744137 | 13.9 | 16.42 | 21 |  | 3.200188 | 16.66 | 20.6 | 30.38 |  | 2.967808 | 22.78 | 35.2 | 63.42
BS-LSBAT-S240629-0095 |  |  |  |  | BS-LSBAT-S240629-0095 | 70.184 | 70.43 | 70.52 | 70.51 | 70.44 | 70.52 | 70.43 | 21.2 | 21.14 | 21.13 | 21.1 |  | BS-LSBAT-S240629-0095 |  | 3.456 | 11.28 |  | 4.178 | 10.47 |  | 2.944 | 10.63 | 5.0375 | 4.9653 | 1.433251 |  | 3.574 | 10.55 |  | 4.166005 | 14.74 | 18.2 | 23.74 |  | 4.0806 | 14.64 | 17.26 | 21.58 |  | 3.744084 | 14.1 | 16.72 | 21.44 |  | 3.199328 | 16.82 | 20.92 | 30.82 |  | 2.970353 | 23.12 | 35.28 | 63.28
BS-LSBAT-S240629-0096 |  |  |  |  | BS-LSBAT-S240629-0096 | 70.563 | 70.38 | 70.36 | 70.35 | 70.36 | 70.38 | 70.35 | 21.2 | 21.18 | 21.13 | 21.12 |  | BS-LSBAT-S240629-0096 |  | 3.456 | 11.49 |  | 4.177 | 10.68 |  | 2.954 | 10.89 |  |  |  |  | 3.59 | 10.69 | [25 empty] | S22-5
BS-LSBAT-S240629-0097 |  |  |  |  | BS-LSBAT-S240629-0097 | 70.461 | 70.37 | 70.42 | 70.4 | 70.38 | 70.42 | 70.37 | 21.2 | 21.17 | 21.11 | 21.1 |  | BS-LSBAT-S240629-0097 |  | 3.456 | 11.69 |  | 4.177 | 11.27 |  | 2.963 | 11.36 |  |  |  |  | 3.59 | 11.13 | [25 empty] | S8-5 | PM
BS-LSBAT-S240629-0098 |  |  |  |  | BS-LSBAT-S240629-0098 | 70.235 | 70.44 | 70.33 | 70.34 | 70.35 | 70.44 | 70.33 | 21.21 | 21.18 | 21.13 | 21.12 |  | BS-LSBAT-S240629-0098 |  | 3.456 | 11.86 |  | 4.177 | 11.53 |  | 2.962 | 11.37 |  |  |  |  | 3.59 | 11.13 | [25 empty] | S8-6 | PM
BS-LSBAT-S240629-0099 |  |  |  |  | BS-LSBAT-S240629-0099 | 70.245 | 70.37 | 70.34 | 70.41 | 70.33 | 70.41 | 70.33 | 21.21 | 21.19 | 21.12 | 21.1 |  | BS-LSBAT-S240629-0099 |  | 3.456 | 11.75 |  | 4.177 | 11.65 |  | 2.962 | 11.45 |  |  |  |  | 3.59 | 11.11 | [25 empty] | S8-7 | PM
BS-LSBAT-S240629-0100 |  |  |  |  | BS-LSBAT-S240629-0100 | 70.367 | 70.36 | 70.36 | 70.38 | 70.34 | 70.38 | 70.34 | 21.19 | 21.18 | 21.12 | 21.11 |  | BS-LSBAT-S240629-0100 |  | 3.457 | 11.73 |  | 4.178 | 10.61 |  | 2.944 | 11.11 |  |  |  |  | 3.59 | 10.75 | [25 empty] | S22-6
BS-LSBAT-S240629-0101 |  |  |  |  | BS-LSBAT-S240629-0101 | 70.393 | 70.38 | 70.38 | 70.33 | 70.33 | 70.38 | 70.33 | 21.21 | 21.19 | 21.12 | 21.11 |  | BS-LSBAT-S240629-0101 |  | 3.457 | 11.48 |  | 4.178 | 10.57 |  | 2.938 | 10.69 |  |  |  |  | 3.59 | 10.52 | [25 empty] | S22-7
BS-LSBAT-S240629-0102 |  |  |  |  | BS-LSBAT-S240629-0102 | 70.214 | 70.43 | 70.43 | 70.43 | 70.42 | 70.43 | 70.42 | 21.2 | 21.19 | 21.14 | 21.13 |  | BS-LSBAT-S240629-0102 |  | 3.455 | 11.44 |  | 4.176 | 10.78 |  | 2.952 | 10.91 | 5.0131 | 4.9428 | 1.402326 |  | 3.573 | 10.39 |  | 4.16578 | 14.82 | 18.28 | 23.72 |  | 4.080497 | 14.64 | 17.28 | 21.56 |  | 3.744859 | 14.1 | 16.7 | 21.32 |  | 3.2037 | 16.92 | 20.92 | 30.74 |  | 2.968793 | 22.9 | 35.06 | 63.08
BS-LSBAT-S240629-0103 |  |  |  |  | BS-LSBAT-S240629-0103 | 70.491 | 70.35 | 70.38 | 70.38 | 70.45 | 70.45 | 70.35 | 21.2 | 21.18 | 21.14 | 21.11 |  | BS-LSBAT-S240629-0103 |  | 3.456 | 11.4 |  | 4.176 | 10.79 |  | 2.949 | 10.94 | 5.0241 | 4.9523 | 1.429112 |  | 3.573 | 10.48 |  | 4.166366 | 14.64 | 18.08 | 23.52 |  | 4.081182 | 14.64 | 17.24 | 21.46 |  | 3.745583 | 14.04 | 16.6 | 21.2 |  | 3.203589 | 16.92 | 20.9 | 30.7 |  | 2.965185 | 23.06 | 35.76 | 64.68
BS-LSBAT-S240629-0104 |  |  |  |  | BS-LSBAT-S240629-0104 | 70.69 | 70.4 | 70.37 | 70.41 | 70.43 | 70.43 | 70.37 | 21.19 | 21.16 | 21.14 | 21.13 |  | BS-LSBAT-S240629-0104 |  | 3.457 | 10.94 |  | 4.176 | 10.48 |  | 2.933 | 10.57 | 5.0387 | 4.957 | 1.62145 |  | 3.573 | 10.47 |  | 4.167462 | 14.6 | 18.04 | 23.56 |  | 4.082177 | 14.62 | 17.24 | 21.54 |  | 3.746028 | 14 | 16.56 | 21.22 |  | 3.196372 | 16.86 | 20.86 | 30.72 |  | 2.964896 | 22.78 | 35.28 | 63.78
BS-LSBAT-S240629-0105 |  |  |  |  | BS-LSBAT-S240629-0105 | 70.73 | 70.42 | 70.38 | 70.5 | 70.48 | 70.5 | 70.38 | 21.23 | 21.18 | 21.15 | 21.11 |  | BS-LSBAT-S240629-0105 |  | 3.457 | 10.96 |  | 4.178 | 10.58 |  | 2.936 | 10.59 | 5.0395 | 4.9618 | 1.54182 |  | 3.573 | 10.59 |  | 4.167029 | 14.66 | 18.14 | 23.64 |  | 4.081399 | 14.7 | 17.3 | 21.6 |  | 3.745226 | 14.04 | 16.62 | 21.26 |  | 3.197308 | 17.06 | 21.04 | 30.88 |  | 2.967798 | 22.96 | 35.7 | 64.08
BS-LSBAT-S240629-0106 |  |  |  |  | BS-LSBAT-S240629-0106 | 70.523 | 70.35 | 70.38 | 70.36 | 70.36 | 70.38 | 70.35 | 21.23 | 21.21 | 21.15 | 21.11 |  | BS-LSBAT-S240629-0106 |  | 3.456 | 11.7 |  | 4.177 | 10.92 |  | 2.952 | 11.37 |  |  |  |  | 3.59 | 10.79 | [25 empty] | S25-6
BS-LSBAT-S240629-0107 |  |  |  |  | BS-LSBAT-S240629-0107 | 70.194 | 70.36 | 70.35 | 70.35 | 70.37 | 70.37 | 70.35 | 21.16 | 21.14 | 21.11 | 21.1 |  | BS-LSBAT-S240629-0107 |  | 3.456 | 11.78 |  | 4.178 | 11.62 |  | 2.961 | 11.45 |  |  |  |  | 3.59 | 11.27 | [25 empty] | S8-8 | PM
BS-LSBAT-S240629-0108 |  |  |  |  | BS-LSBAT-S240629-0108 | 70.465 | 70.44 | 70.42 | 70.45 | 70.41 | 70.45 | 70.41 | 21.19 | 21.16 | 21.12 | 21.1 |  | BS-LSBAT-S240629-0108 |  | 3.456 | 11.68 |  | 4.177 | 11.49 |  | 2.966 | 11.45 |  |  |  |  | 3.59 | 11.23 | [25 empty] | S9-1 | PM
BS-LSBAT-S240629-0109 |  |  |  |  | BS-LSBAT-S240629-0109 | 70.467 | 70.46 | 70.46 | 70.47 | 70.35 | 70.47 | 70.35 | 21.22 | 21.21 | 21.14 | 21.13 |  | BS-LSBAT-S240629-0109 |  | 3.456 | 11.57 |  | 4.178 | 11.46 |  | 2.961 | 11.19 | 5.0082 | 4.931 | 1.541472 |  | 3.573 | 10.6 |  | 4.165457 | 14.78 | 18.24 | 23.7 |  | 4.081213 | 14.86 | 17.48 | 21.78 |  | 3.746761 | 14.26 | 16.88 | 21.58 |  | 3.211338 | 17.24 | 21.2 | 31 |  | 2.973594 | 23.2 | 35.6 | 63.92
BS-LSBAT-S240629-0110 |  |  |  |  | BS-LSBAT-S240629-0110 | 70.465 | 70.35 | 70.48 | 70.48 | 70.41 | 70.48 | 70.35 | 21.21 | 21.18 | 21.14 | 21.1 |  | BS-LSBAT-S240629-0110 |  | 3.456 | 11.08 |  | 4.178 | 10.42 |  | 2.936 | 10.49 | 5.0354 | 4.9682 | 1.334551 |  | 3.575 | 10.33 |  | 4.16649 | 14.54 | 17.92 | 23.34 |  | 4.080504 | 14.42 | 16.88 | 20.96 |  | 3.742316 | 13.54 | 16.02 | 20.46 |  | 3.193621 | 16.9 | 20.88 | 30.74 |  | 2.963133 | 22.9 | 36.04 | 65.14
BS-LSBAT-S240629-0111 |  |  |  |  | BS-LSBAT-S240629-0111 | 70.436 | 70.41 | 70.37 | 70.44 | 70.4 | 70.44 | 70.37 | 21.21 | 21.17 | 21.11 | 21.09 |  | BS-LSBAT-S240629-0111 |  | 3.456 | 11.3 |  | 4.176 | 10.57 |  | 2.95 | 10.73 |  |  |  |  | 3.59 | 10.59 | [25 empty] | S4-3
BS-LSBAT-S240629-0112 |  |  |  |  | BS-LSBAT-S240629-0112 | 70.459 | 70.35 | 70.36 | 70.36 | 70.35 | 70.36 | 70.35 | 21.22 | 21.16 | 21.13 | 21.12 |  | BS-LSBAT-S240629-0112 |  | 3.456 | 11.7 |  | 4.176 | 10.84 |  | 2.959 | 11.13 | 5.0073 | 4.9459 | 1.22621 |  | 3.574 | 10.66 |  | 4.165339 | 14.46 | 17.9 | 23.36 |  | 4.081986 | 14.58 | 17.12 | 21.28 |  | 3.746034 | 13.72 | 16.22 | 20.68 |  | 3.198731 | 17.22 | 21.26 | 31.3 |  | 2.978971 | 23.22 | 35.36 | 63.3
BS-LSBAT-S240629-0113 |  |  |  |  | BS-LSBAT-S240629-0113 | 70.536 | 70.43 | 70.49 | 70.38 | 70.39 | 70.49 | 70.38 | 21.21 | 21.2 | 21.15 | 21.14 |  | BS-LSBAT-S240629-0113 |  | 3.456 | 11.4 |  | 4.177 | 10.64 |  | 2.942 | 10.75 | 5.0312 | 4.9558 | 1.498648 |  | 3.574 | 10.49 |  | 4.165483 | 14.5 | 17.94 | 23.38 |  | 4.081047 | 14.4 | 16.92 | 21.02 |  | 3.744841 | 13.52 | 16.02 | 20.4 |  | 3.197461 | 16.84 | 20.84 | 30.74 |  | 2.974205 | 22.74 | 34.94 | 62.92
BS-LSBAT-S240629-0114 |  |  |  |  | BS-LSBAT-S240629-0114 | 70.535 | 70.49 | 70.46 | 70.47 | 70.43 | 70.49 | 70.43 | 21.19 | 21.16 | 21.17 | 21.15 |  | BS-LSBAT-S240629-0114 |  | 3.456 | 11.43 |  | 4.177 | 10.88 |  | 2.94 | 11.14 | 5.0374 | 4.9563 | 1.609958 |  | 3.575 | 10.62 |  | 4.165582 | 15.04 | 18.46 | 23.9 |  | 4.078567 | 14.5 | 17.02 | 21.14 |  | 3.742406 | 13.64 | 16.12 | 20.54 |  | 3.195053 | 16.96 | 21.02 | 30.92 |  | 2.968239 | 23 | 35.32 | 63.58
BS-LSBAT-S240629-0115 |  |  |  |  | BS-LSBAT-S240629-0115 | 70.497 | 70.48 | 70.46 | 70.42 | 70.43 | 70.48 | 70.42 | 21.18 | 21.16 | 21.13 | 21.12 |  | BS-LSBAT-S240629-0115 |  | 3.456 | 11.49 |  | 4.178 | 10.62 |  | 2.938 | 11.12 |  |  |  |  | 3.59 | 10.62 | [25 empty] | S25-2
BS-LSBAT-S240629-0116 |  |  |  |  | BS-LSBAT-S240629-0116 | 70.547 | 70.4 | 70.39 | 70.41 | 70.41 | 70.41 | 70.39 | 21.29 | 21.18 | 21.13 | 21.11 |  | BS-LSBAT-S240629-0116 |  | 3.456 | 11.24 |  | 4.177 | 10.43 |  | 2.938 | 10.57 | 5.0401 | 4.9623 | 1.54362 |  | 3.574 | 10.34 |  | 4.165531 | 14.56 | 17.96 | 23.4 |  | 4.080198 | 14.32 | 16.82 | 20.92 |  | 3.743625 | 13.44 | 15.92 | 20.32 |  | 3.197048 | 16.64 | 20.62 | 30.5 |  | 2.970472 | 22.58 | 34.76 | 62.94
BS-LSBAT-S240629-0117 |  |  |  |  | BS-LSBAT-S240629-0117 | 70.219 | 70.41 | 70.41 | 70.41 | 70.41 | 70.41 | 70.41 | 21.19 | 21.18 | 21.14 | 21.13 |  | BS-LSBAT-S240629-0117 |  | 3.456 | 11.7 |  | 4.177 | 11.37 |  | 2.963 | 11.31 |  |  |  |  | 3.59 | 11.14 | [25 empty] | S9-2 | PM
BS-LSBAT-S240629-0118 |  |  |  |  | BS-LSBAT-S240629-0118 | 70.216 | 70.46 | 70.46 | 70.46 | 70.42 | 70.46 | 70.42 | 21.19 | 21.18 | 21.11 | 21.1 |  | BS-LSBAT-S240629-0118 |  | 3.456 | 11.75 |  | 4.178 | 11.45 |  | 2.962 | 11.33 |  |  |  |  | 3.59 | 11.08 | [25 empty] | S9-3 | PM
BS-LSBAT-S240629-0119 |  |  |  |  | BS-LSBAT-S240629-0119 | 70.173 | 70.37 | 70.39 | 70.38 | 70.37 | 70.39 | 70.37 | 21.21 | 21.19 | 21.12 | 21.1 |  | BS-LSBAT-S240629-0119 |  | 3.456 | 11.71 |  | 4.177 | 11.54 |  | 2.965 | 11.36 |  |  |  |  | 3.59 | 11.19 | [25 empty] | S9-4
BS-LSBAT-S240629-0120 | 옆면 흠집 |  |  |  | BS-LSBAT-S240629-0120 | 70.119 | 70.41 | 70.41 | 70.42 | 70.42 | 70.42 | 70.41 | 21.18 | 21.16 | 21.12 | 21.11 |  | BS-LSBAT-S240629-0120 |  | 3.457 | 11.49 |  | 4.177 | 10.34 |  | 2.934 | 10.75 |  |  |  |  | 3.59 | 10.49 | [25 empty] | S22-8
BS-LSBAT-S240629-0121 |  |  |  |  | BS-LSBAT-S240629-0121 | 70.491 | 70.39 | 70.45 | 70.47 | 70.48 | 70.48 | 70.39 | 21.2 | 21.18 | 21.12 | 21.11 |  | BS-LSBAT-S240629-0121 |  | 3.456 | 11.15 |  | 4.179 | 10.57 |  | 2.947 | 11.06 | 5.0197 | 4.9492 | 1.404466 |  | 3.574 | 10.58 |  | 4.16491 | 15.08 | 18.54 | 24 |  | 4.07769 | 14.46 | 16.98 | 21.16 |  | 3.7409 | 13.64 | 16.18 | 20.62 |  | 3.193151 | 16.94 | 21 | 31.02 |  | 2.970296 | 22.7 | 34.34 | 61.68
BS-LSBAT-S240629-0122 |  |  |  |  | BS-LSBAT-S240629-0122 | 70.46 | 70.44 | 70.38 | 70.37 | 70.39 | 70.44 | 70.37 | 21.2 | 21.18 | 21.12 | 21.1 |  | BS-LSBAT-S240629-0122 |  | 3.456 | 11.52 |  | 4.18 | 10.38 |  | 2.941 | 11.16 | 5.0291 | 4.9482 | 1.608638 |  | 3.574 | 10.6 |  | 4.165235 | 14.9 | 18.36 | 23.82 |  | 4.079498 | 14.54 | 17.1 | 21.26 |  | 3.742877 | 13.68 | 16.2 | 20.66 |  | 3.195393 | 17.22 | 21.3 | 31.36 |  | 2.969671 | 23.24 | 35.68 | 64.3
BS-LSBAT-S240629-0123 |  |  |  |  | BS-LSBAT-S240629-0123 | 70.533 | 70.44 | 70.41 | 70.38 | 70.38 | 70.44 | 70.38 | 21.24 | 21.22 | 21.11 | 21.1 |  | BS-LSBAT-S240629-0123 |  | 3.456 | 11.32 |  | 4.18 | 10.57 |  | 2.944 | 11.07 | 5.0291 | 4.9519 | 1.535066 |  | 3.575 | 10.52 |  | 4.166064 | 14.48 | 17.88 | 23.32 |  | 4.080594 | 14.36 | 16.86 | 20.98 |  | 3.744809 | 13.5 | 15.98 | 20.38 |  | 3.197057 | 16.86 | 20.86 | 30.78 |  | 2.971463 | 22.54 | 34.86 | 62.94
BS-LSBAT-S240629-0124 |  |  |  |  | BS-LSBAT-S240629-0124 | 70.543 | 70.43 | 70.49 | 70.43 | 70.44 | 70.49 | 70.43 | 21.21 | 21.2 | 21.12 | 21.11 |  | BS-LSBAT-S240629-0124 |  | 3.455 | 11.38 |  | 4.181 | 10.66 |  | 2.939 | 11.19 | 5.0383 | 4.9527 | 1.698986 |  | 3.574 | 10.57 |  | 4.165484 | 15.08 | 18.52 | 23.98 |  | 4.079304 | 14.68 | 17.28 | 21.56 |  | 3.743105 | 14.1 | 16.64 | 21.28 |  | 3.200082 | 17.22 | 21.18 | 31.04 |  | 2.975478 | 23.44 | 35.92 | 63.86
BS-LSBAT-S240629-0125 |  |  |  |  | BS-LSBAT-S240629-0125 | 70.485 | 70.4 | 70.39 | 70.39 | 70.39 | 70.4 | 70.39 | 21.21 | 21.19 | 21.13 | 21.1 |  | BS-LSBAT-S240629-0125 |  | 3.456 | 11.13 |  | 4.18 | 10.58 |  | 2.942 | 10.81 | 5.0282 | 4.9497 | 1.561195 |  | 3.574 | 10.54 |  | 4.166034 | 14.66 | 18.08 | 23.56 |  | 4.082003 | 14.66 | 17.26 | 21.52 |  | 3.746253 | 14.08 | 16.62 | 21.24 |  | 3.203765 | 17.1 | 21.06 | 30.86 |  | 2.973693 | 23.18 | 35.92 | 64.46
BS-LSBAT-S240629-0126 |  |  |  |  | BS-LSBAT-S240629-0126 | 70.534 | 70.38 | 70.34 | 70.41 | 70.38 | 70.41 | 70.34 | 21.15 | 21.13 | 21.12 | 21.11 |  | BS-LSBAT-S240629-0126 |  | 3.455 | 11.18 |  | 4.179 | 10.59 |  | 2.92 | 10.97 | 5.0508 | 4.9496 | 2.003643 |  | 3.574 | 10.31 |  | 4.165351 | 14.44 | 17.82 | 23.28 |  | 4.082437 | 14.58 | 17.18 | 21.44 |  | 3.746787 | 14 | 16.54 | 21.16 |  | 3.204186 | 16.86 | 20.82 | 30.58 |  | 2.975903 | 23 | 35.22 | 62.94
BS-LSBAT-S240629-0127 |  |  |  |  | BS-LSBAT-S240629-0127 | 70.46 | 70.45 | 70.38 | 70.41 | 70.53 | 70.53 | 70.38 | 21.19 | 21.18 | 21.13 | 21.11 |  | BS-LSBAT-S240629-0127 |  | 3.456 | 11.75 |  | 4.179 | 11.34 |  | 2.95 | 11.36 |  |  |  |  | 3.59 | 11.27 | [25 empty] | S9-5 | PM
BS-LSBAT-S240629-0128 |  |  |  |  | BS-LSBAT-S240629-0128 | 70.467 | 70.43 | 70.44 | 70.4 | 70.39 | 70.44 | 70.39 | 21.19 | 21.18 | 21.14 | 21.11 |  | BS-LSBAT-S240629-0128 |  | 3.456 | 11.85 |  | 4.18 | 11.42 |  | 2.963 | 11.27 | 5.0107 | 4.9333 | 1.544694 |  | 3.573 | 10.64 |  | 4.163665 | 14.92 | 18.36 | 23.88 |  | 4.0812 | 14.9 | 17.54 | 21.88 |  | 3.746047 | 14.34 | 16.96 | 21.74 |  | 3.210669 | 17.4 | 21.42 | 31.26 |  | 2.979743 | 23.5 | 35.68 | 63.26
BS-LSBAT-S240629-0129 |  |  |  |  | BS-LSBAT-S240629-0129 | 70.243 | 70.4 | 70.41 | 70.49 | 70.47 | 70.49 | 70.4 | 21.25 | 21.22 | 21.11 | 21.1 |  | BS-LSBAT-S240629-0129 |  | 3.456 | 11.71 |  | 4.181 | 11.27 |  | 2.956 | 11.27 | 5.0211 | 4.935 | 1.714764 |  | 3.572 | 10.57 |  | 4.164026 | 15.06 | 18.52 | 24.08 |  | 4.0811 | 15.04 | 17.68 | 22.04 |  | 3.74602 | 14.52 | 17.16 | 21.94 |  | 3.211679 | 17.64 | 21.66 | 31.5 |  | 2.980666 | 24 | 36.06 | 63.9
BS-LSBAT-S240629-0130 |  |  |  |  | BS-LSBAT-S240629-0130 | 70.395 | 70.41 | 70.39 | 70.53 | 70.44 | 70.53 | 70.39 | 21.2 | 21.18 | 21.13 | 21.1 |  | BS-LSBAT-S240629-0130 |  | 3.457 | 10.98 |  | 4.18 | 10.45 |  | 2.926 | 10.54 |  |  |  |  | 3.59 | 10.23 | [25 empty] | S10-2 | PM
BS-LSBAT-S240629-0131 |  |  |  |  | BS-LSBAT-S240629-0131 | 70.78 | 70.29 | 70.25 | 70.33 | 70.24 | 70.33 | 70.24 | 21.22 | 21.18 | 21.13 | 21.12 |  | BS-LSBAT-S240629-0131 |  | 3.457 | 11.24 |  | 4.18 | 10.72 |  | 2.941 | 11.13 | 5.0478 | 4.9654 | 1.632394 |  | 3.573 | 10.6 |  | 4.165019 | 14.82 | 18.3 | 23.84 |  | 4.082388 | 14.98 | 17.62 | 21.94 |  | 3.747091 | 14.38 | 17 | 21.72 |  | 3.203406 | 17.44 | 21.46 | 31.36 |  | 2.968235 | 23.48 | 35.98 | 64.28
BS-LSBAT-S240629-0132 |  |  |  |  | BS-LSBAT-S240629-0132 | 70.738 | 70.31 | 70.32 | 70.29 | 70.29 | 70.32 | 70.29 | 21.24 | 21.2 | 21.13 | 21.12 |  | BS-LSBAT-S240629-0132 |  | 3.457 | 10.98 |  | 4.18 | 10.58 |  | 2.947 | 10.57 | 5.0325 | 4.9505 | 1.629409 |  | 3.573 | 10.42 |  | 4.164944 | 15.1 | 18.58 | 24.1 |  | 4.080304 | 14.84 | 17.46 | 21.8 |  | 3.745294 | 14.24 | 16.84 | 21.56 |  | 3.201849 | 17.1 | 21.06 | 30.88 |  | 2.967783 | 23.22 | 35.78 | 64.24
BS-LSBAT-S240629-0133 |  |  |  |  | BS-LSBAT-S240629-0133 | 70.732 | 70.35 | 70.27 | 70.31 | 70.29 | 70.35 | 70.27 | 21.21 | 21.17 | 21.17 | 21.13 |  | BS-LSBAT-S240629-0133 |  | 3.457 | 11.04 |  | 4.181 | 10.68 |  | 2.942 | 10.63 | 5.049 | 4.9704 | 1.556744 |  | 3.574 | 10.65 |  | 4.165393 | 15.08 | 18.56 | 24.1 |  | 4.080335 | 14.92 | 17.56 | 21.88 |  | 3.745046 | 14.3 | 16.9 | 21.6 |  | 3.200666 | 17.12 | 21.1 | 30.92 |  | 2.968756 | 23.32 | 35.74 | 63.88
BS-LSBAT-S240629-0134 |  |  |  |  | BS-LSBAT-S240629-0134 | 70.753 | 70.32 | 70.3 | 70.26 | 70.32 | 70.32 | 70.26 | 21.17 | 21.16 | 21.13 | 21.11 |  | BS-LSBAT-S240629-0134 |  | 3.457 | 11.06 |  | 4.181 | 10.61 |  | 2.941 | 10.8 | 5.0451 | 4.9604 | 1.678857 |  | 3.574 | 10.48 |  | 4.164798 | 15.08 | 18.56 | 24.1 |  | 4.080007 | 14.82 | 17.38 | 21.64 |  | 3.744515 | 13.88 | 16.42 | 20.96 |  | 3.197559 | 17.08 | 21.18 | 31.16 |  | 2.979264 | 23.26 | 35.24 | 62.66
BS-LSBAT-S240629-0135 |  |  |  |  | BS-LSBAT-S240629-0135 | 70.702 | 70.33 | 70.32 | 70.33 | 70.28 | 70.33 | 70.28 | 21.19 | 21.18 | 21.12 | 21.1 |  | BS-LSBAT-S240629-0135 |  | 3.457 | 11.19 |  | 4.18 | 10.66 |  | 2.946 | 10.8 |  |  |  |  | 3.59 | 10.57 | [25 empty] | 파손 | 파손
BS-LSBAT-S240629-0136 |  |  |  |  | BS-LSBAT-S240629-0136 | 70.744 | 70.26 | 70.26 | 70.33 | 70.31 | 70.33 | 70.26 | 21.31 | 21.19 | 21.14 | 21.11 |  | BS-LSBAT-S240629-0136 |  | 3.457 | 10.89 |  | 4.179 | 10.54 |  | 2.953 | 10.61 |  |  |  |  | 3.574 | 10.41 |  | 4.164926 | 14.94 | 18.4 | 23.98 |  | 4.080527 | 14.78 | 17.34 | 21.58 |  | 3.745321 | 13.84 | 16.38 | 20.92 |  | 3.198242 | 17 | 21.08 | 31.06 |  | 2.9806 | 23.2 | 35.16 | 62.5 | 파손 | 파손
BS-LSBAT-S240629-0137 |  |  |  |  | BS-LSBAT-S240629-0137 | 70.688 | 70.33 | 70.33 | 70.29 | 70.33 | 70.33 | 70.29 | 21.22 | 21.19 | 21.15 | 21.11 |  | BS-LSBAT-S240629-0137 |  | 3.457 | 10.79 |  | 4.18 | 10.48 |  | 2.937 | 10.46 | 5.0468 | 4.9697 | 1.527701 |  | 3.574 | 10.46 |  | 4.16514 | 14.98 | 18.48 | 24.1 |  | 4.080003 | 14.74 | 17.3 | 21.58 |  | 3.743775 | 13.78 | 16.36 | 20.92 |  | 3.196326 | 16.98 | 21.02 | 30.98 |  | 2.975472 | 22.94 | 35.06 | 62.88
BS-LSBAT-S240629-0138 |  |  |  |  | BS-LSBAT-S240629-0138 | 70.744 | 70.32 | 70.33 | 70.4 | 70.3 | 70.4 | 70.3 | 21.22 | 21.16 | 21.14 | 21.11 |  | BS-LSBAT-S240629-0138 |  | 3.457 | 11.07 |  | 4.18 | 10.68 |  | 2.937 | 10.76 |  |  |  |  | 3.59 | 10.39 | [25 empty] | S18-2 | PM
BS-LSBAT-S240629-0139 |  |  |  |  | BS-LSBAT-S240629-0139 | 70.767 | 70.39 | 70.41 | 70.41 | 71.41 | 71.41 | 70.39 | 21.32 | 21.15 | 21.15 | 21.13 |  | BS-LSBAT-S240629-0139 |  | 3.457 | 10.93 |  | 4.18 | 10.54 |  | 2.923 | 10.71 |  |  |  |  | 3.59 | 10.45 | [25 empty] | S10-3 | PM
BS-LSBAT-S240629-0140 |  |  |  |  | BS-LSBAT-S240629-0140 | 70.812 | 70.37 | 70.41 | 70.32 | 70.42 | 70.42 | 70.32 | 21.17 | 21.15 | 21.16 | 21.14 |  | BS-LSBAT-S240629-0140 |  | 3.457 | 10.79 |  | 4.181 | 10.57 |  | 2.947 | 10.86 | 5.0471 | 4.9681 | 1.565255 |  | 3.573 | 10.49 |  | 4.165167 | 15.16 | 18.62 | 24.2 |  | 4.079906 | 14.8 | 17.36 | 21.6 |  | 3.744275 | 13.86 | 16.4 | 20.94 |  | 3.198779 | 17.08 | 21.1 | 31.02 |  | 2.977111 | 23.26 | 35.18 | 62.7
BS-LSBAT-S240629-0141 |  |  |  |  | BS-LSBAT-S240629-0141 | 70.713 | 70.31 | 70.38 | 70.43 | 70.38 | 70.43 | 70.31 | 21.19 | 21.18 | 21.12 | 21.1 |  | BS-LSBAT-S240629-0141 |  | 3.457 | 11.19 |  | 4.18 | 10.76 |  | 2.939 | 11.12 | 5.0437 | 4.9561 | 1.73682 |  | 3.574 | 10.61 |  | 4.165245 | 15.42 | 18.92 | 24.52 |  | 4.079194 | 14.98 | 17.58 | 21.84 |  | 3.743712 | 14 | 16.56 | 21.12 |  | 3.195639 | 17.24 | 21.32 | 31.34 |  | 2.976282 | 23.32 | 35.22 | 62.64
BS-LSBAT-S240629-0142 |  |  |  |  | BS-LSBAT-S240629-0142 | 70.708 | 70.43 | 70.45 | 70.45 | 70.46 | 70.46 | 70.43 | 21.17 | 21.15 | 21.12 | 21.09 |  | BS-LSBAT-S240629-0142 |  | 3.457 | 11.19 |  | 4.182 | 10.5 |  | 2.945 | 10.76 | 5.0468 | 4.9626 | 1.668384 |  | 3.573 | 10.5 |  | 4.165053 | 15.02 | 18.52 | 24.1 |  | 4.081251 | 14.94 | 17.52 | 21.8 |  | 3.745707 | 13.92 | 16.48 | 21.04 |  | 3.198936 | 17.22 | 21.26 | 31.22 |  | 2.978878 | 23.24 | 35.38 | 63.04
BS-LSBAT-S240629-0143 |  |  |  |  | BS-LSBAT-S240629-0143 | 70.709 | 70.45 | 70.44 | 70.44 | 70.45 | 70.45 | 70.44 | 21.19 | 21.17 | 21.13 | 21.12 |  | BS-LSBAT-S240629-0143 |  | 3.457 | 11.14 |  | 4.181 | 10.54 |  | 2.943 | 10.96 | 5.0515 | 4.9709 | 1.595566 |  | 3.574 | 10.63 |  | 4.165175 | 15.06 | 18.56 | 24.14 |  | 4.080406 | 14.94 | 17.5 | 21.76 |  | 3.744501 | 13.96 | 16.48 | 21.02 |  | 3.198052 | 17.3 | 21.34 | 31.28 |  | 2.976492 | 23.32 | 35.42 | 63.08
BS-LSBAT-S240629-0144 |  |  |  |  | BS-LSBAT-S240629-0144 | 70.735 | 70.44 | 70.45 | 70.43 | 70.42 | 70.45 | 70.42 | 21.19 | 21.16 | 21.14 | 21.12 |  | BS-LSBAT-S240629-0144 |  | 3.457 | 11.06 |  | 4.18 | 10.56 |  | 2.939 | 10.72 | 5.0444 | 4.9645 | 1.583935 |  | 3.574 | 10.47 |  | 4.166302 | 15 | 18.5 | 24.1 |  | 4.080845 | 14.84 | 17.42 | 21.68 |  | 3.745198 | 13.82 | 16.4 | 20.94 |  | 3.196431 | 17.12 | 21.2 | 31.24 |  | 2.960282 | 23.22 | 36.1 | 65.96
BS-LSBAT-S240629-0145 |  |  |  |  | BS-LSBAT-S240629-0145 | 70.728 | 70.41 | 70.4 | 70.38 | 70.4 | 70.41 | 70.38 | 21.18 | 21.17 | 21.12 | 21.1 |  | BS-LSBAT-S240629-0145 |  | 3.457 | 10.83 |  | 4.18 | 10.28 |  | 2.97 | 10.69 | 5.0105 | 5.0009 | 0.1915976 |  | 3.58 | 10.42 |  | 4.170336 | 14.8 | 17.02 | 23.9 |  | 4.081152 | 14.34 | 16.04 | 21.26 |  | 3.7440626 | 13.98 | 15.64 | 21.36 |  | 3.19127 | 17.52 | 20.06 | 31.88 |  | 2.927807 | 22.34 | 30.5 | 66.24
BS-LSBAT-S240629-0146 |  |  |  |  | BS-LSBAT-S240629-0146 | 70.755 | 70.35 | 70.38 | 70.36 | 70.39 | 70.39 | 70.35 | 21.18 | 21.15 | 21.12 | 21.09 |  | BS-LSBAT-S240629-0146 |  | 3.457 | 10.96 |  | 4.18 | 10.43 |  | 2.95 | 10.89 |  |  |  |  | 3.59 | 10.57 | [25 empty] | S24-1
BS-LSBAT-S240629-0147 |  |  |  |  | BS-LSBAT-S240629-0147 | 70.732 | 70.43 | 70.38 | 70.43 | 70.36 | 70.43 | 70.36 | 21.2 | 21.17 | 21.13 | 21.11 |  | BS-LSBAT-S240629-0147 |  | 3.457 | 10.95 |  | 4.18 | 10.31 |  | 2.95 | 10.76 | 5.0404 | 5.0108 | 0.587255 |  | 3.58 | 10.45 |  | 4.169851 | 14.88 | 17.12 | 23.96 |  | 4.0807088 | 14.36 | 16.04 | 21.26 |  | 3.742898 | 14 | 15.68 | 21.4 |  | 3.189531 | 17.58 | 20.12 | 31.98 |  | 2.9314593 | 22.48 | 30.5 | 65.42
BS-LSBAT-S240629-0148 |  |  |  |  | BS-LSBAT-S240629-0148 | 70.702 | 70.46 | 70.45 | 70.44 | 70.44 | 70.46 | 70.44 | 21.29 | 21.16 | 21.13 | 21.1 |  | BS-LSBAT-S240629-0148 |  | 3.457 | 10.99 |  | 4.18 | 10.58 |  | 2.95 | 10.83 | 5.0358 | 5.002 | 0.6711942 |  | 3.58 | 10.56 |  | 4.170332 | 15.14 | 17.38 | 24.22 |  | 4.080723 | 14.48 | 16.18 | 21.38 |  | 3.743096 | 14.14 | 15.78 | 21.5 |  | 3.1894084 | 17.7 | 20.18 | 31.98 |  | 2.926291 | 22.52 | 30.64 | 66.1
BS-LSBAT-S240629-0149 |  |  |  |  | BS-LSBAT-S240629-0149 | 70.688 | 70.4 | 70.4 | 70.4 | 70.39 | 70.4 | 70.39 | 21.18 | 21.16 | 21.13 | 21.12 |  | BS-LSBAT-S240629-0149 |  | 3.457 | 11.11 |  | 4.18 | 10.61 |  | 2.97 | 10.78 | 5.0123 | 4.9965 | 0.3152245 |  | 3.58 | 10.59 |  | 4.1702607 | 15.1 | 17.32 | 24.12 |  | 4.0809859 | 14.5 | 16.18 | 21.36 |  | 3.743666 | 14.16 | 15.8 | 21.48 |  | 3.1904621 | 17.68 | 20.16 | 31.94 |  | 2.929191 | 22.52 | 30.48 | 65.54
BS-LSBAT-S240629-0150 |  |  |  |  | BS-LSBAT-S240629-0150 | 70.744 | 70.41 | 70.41 | 70.41 | 70.39 | 70.41 | 70.39 | 21.19 | 21.16 | 21.12 | 21.11 |  | BS-LSBAT-S240629-0150 |  | 3.457 | 11.18 |  | 4.18 | 10.58 |  | 2.97 | 11.02 | 5.0197 | 5.0016 | 0.3605793 |  | 3.58 | 10.72 |  | 4.1701316 | 14.92 | 17.14 | 23.96 |  | 4.0816608 | 14.48 | 16.18 | 21.4 |  | 3.74435 | 14.16 | 15.82 | 21.56 |  | 3.1927164 | 17.9 | 20.4 | 32.26 |  | 2.929542 | 22.82 | 30.8 | 65.96
BS-LSBAT-S240629-0151 |  |  |  |  | BS-LSBAT-S240629-0151 | 70.725 | 70.42 | 70.42 | 70.4 | 70.4 | 70.42 | 70.4 | 21.21 | 21.18 | 21.15 | 21.1 |  | BS-LSBAT-S240629-0151 |  | 3.457 | 10.97 |  | 4.18 | 10.5 |  | 2.96 | 10.68 | 5.0183 | 5.0009 | 0.346731 |  | 3.58 | 10.54 |  | 4.170367 | 15.12 | 17.38 | 24.24 |  | 4.080687 | 14.5 | 16.18 | 21.42 |  | 3.742923 | 14.12 | 15.78 | 21.5 |  | 3.188712 | 17.68 | 20.2 | 32.08 |  | 2.925355 | 22.64 | 30.82 | 66.72
BS-LSBAT-S240629-0152 |  |  |  |  | BS-LSBAT-S240629-0152 | 70.729 | 70.46 | 70.41 | 70.4 | 70.4 | 70.46 | 70.4 | 21.2 | 21.17 | 21.12 | 21.09 |  | BS-LSBAT-S240629-0152 |  | 3.457 | 11.02 |  | 4.18 | 10.41 |  | 2.97 | 10.79 | 5.0126 | 4.988 | 0.4907633 |  | 3.58 | 10.49 |  | 4.170155 | 14.74 | 17 | 23.86 |  | 4.08176 | 14.32 | 16.04 | 21.26 |  | 3.74536 | 14.02 | 15.68 | 21.4 |  | 3.193516 | 17.52 | 20.04 | 31.82 |  | 2.931466 | 22.46 | 30.42 | 65.64
BS-LSBAT-S240629-0153 |  |  |  |  | BS-LSBAT-S240629-0153 | 70.789 | 70.45 | 70.49 | 70.43 | 70.45 | 70.49 | 70.43 | 21.21 | 21.18 | 21.12 | 21.1 |  | BS-LSBAT-S240629-0153 |  | 3.457 | 11.34 |  | 4.18 | 10.53 |  | 2.96 | 10.93 | 5.0431 | 5.0079 | 0.6979834 |  | 3.58 | 10.6 |  | 4.169598 | 14.78 | 17 | 23.82 |  | 4.081534 | 14.38 | 16.08 | 21.28 |  | 3.744069 | 14.08 | 15.74 | 21.44 |  | 3.192234 | 17.8 | 20.34 | 32.18 |  | 2.9338784 | 22.76 | 30.66 | 65.28
BS-LSBAT-S240629-0154 |  |  |  |  | BS-LSBAT-S240629-0154 | 70.723 | 70.42 | 70.43 | 70.38 | 70.39 | 70.43 | 70.38 | 21.19 | 21.17 | 21.13 | 21.12 |  | BS-LSBAT-S240629-0154 |  | 3.457 | 11.02 |  | 4.18 | 10.51 |  | 2.96 | 10.84 | 5.0259 | 4.9986 | 0.5431863 |  | 3.58 | 10.5 |  | 4.169434 | 14.36 | 16.6 | 23.4 |  | 4.083 | 14.32 | 16.02 | 21.22 |  | 3.746096 | 13.98 | 15.64 | 21.34 |  | 3.194468 | 17.56 | 20.06 | 31.86 |  | 2.93285515 | 22.46 | 30.24 | 65.04
BS-LSBAT-S240629-0155 |  |  |  |  | BS-LSBAT-S240629-0155 | 70.726 | 70.47 | 70.48 | 70.41 | 70.43 | 70.48 | 70.41 | 21.19 | 21.16 | 21.12 | 21.11 |  | BS-LSBAT-S240629-0155 |  | 3.457 | 10.96 |  | 4.18 | 10.65 |  | 2.94 | 10.84 | 5.0452 | 4.9969 | 0.9573456 |  | 3.58 | 10.62 |  | 4.16972505 | 15.06 | 17.3 | 24.14 |  | 4.080438 | 14.48 | 16.18 | 21.4 |  | 3.743229 | 14.14 | 15.8 | 21.52 |  | 3.19082065 | 17.86 | 20.38 | 32.24 |  | 2.92480375 | 22.82 | 31.08 | 67.14
BS-LSBAT-S240629-0156 |  |  |  |  | BS-LSBAT-S240629-0156 | 70.71 | 70.43 | 70.44 | 70.46 | 70.4 | 70.46 | 70.4 | 21.26 | 21.2 | 21.15 | 21.11 |  | BS-LSBAT-S240629-0156 |  | 3.457 | 11.16 |  | 4.18 | 10.49 |  | 2.96 | 10.73 | 5.0186 | 4.9885 | 0.5997689 |  | 3.58 | 10.42 |  | 4.169523 | 14.98 | 17.2 | 24.02 |  | 4.080238 | 14.32 | 16.02 | 21.22 |  | 3.743228 | 13.98 | 15.64 | 21.34 |  | 3.191568 | 17.5 | 20 | 31.8 |  | 2.930948 | 22.36 | 30.22 | 64.92
BS-LSBAT-S240629-0157 |  |  |  |  | BS-LSBAT-S240629-0157 | 70.774 | 70.41 | 70.42 | 70.48 | 70.42 | 70.48 | 70.41 | 21.23 | 21.16 | 21.14 | 21.12 |  | BS-LSBAT-S240629-0157 |  | 3.457 | 11.03 |  | 4.18 | 10.34 |  | 2.96 | 10.56 | 5.0236 | 5.0011 | 0.447886 |  | 3.58 | 10.36 |  | 4.169629 | 14.94 | 17.18 | 24.02 |  | 4.080311 | 14.34 | 16.04 | 21.24 |  | 3.74289525 | 13.94 | 15.64 | 21.36 |  | 3.189918 | 17.48 | 20 | 31.84 |  | 2.93364655 | 22.28 | 30.24 | 64.94
BS-LSBAT-S240629-0158 |  |  |  |  | BS-LSBAT-S240629-0158 | 70.733 | 70.45 | 70.47 | 70.42 | 70.4 | 70.47 | 70.4 | 21.17 | 21.15 | 21.15 | 21.13 |  | BS-LSBAT-S240629-0158 |  | 3.457 | 11.15 |  | 4.18 | 10.4 |  | 2.97 | 10.94 |  |  |  |  | 3.59 | 10.51 | [25 empty] | S24-6
BS-LSBAT-S240629-0159 |  |  |  |  | BS-LSBAT-S240629-0159 | 70.412 | 70.45 | 70.45 | 70.4 | 70.43 | 70.45 | 70.4 | 21.19 | 21.18 | 21.09 | 21.08 |  | BS-LSBAT-S240629-0159 |  | 3.457 | 11.49 |  | 4.18 | 10.69 |  | 2.98 | 11.05 |  |  |  |  | 3.59 | 10.8 | [25 empty] | S4-4 | PM
BS-LSBAT-S240629-0160 |  |  |  |  | BS-LSBAT-S240629-0160 | 70.718 | 70.37 | 70.38 | 70.4 | 70.38 | 70.4 | 70.37 | 21.22 | 21.18 | 21.14 | 21.12 |  | BS-LSBAT-S240629-0160 |  | 3.457 | 10.91 |  | 4.18 | 10.58 |  | 2.98 | 10.8 |  |  |  |  | 3.59 | 10.49 | [25 empty] | S4-5
BS-LSBAT-S240629-0161 |  |  |  |  | BS-LSBAT-S240629-0161 | 70.758 | 70.39 | 70.32 | 70.3 | 70.3 | 70.39 | 70.3 | 21.18 | 21.16 | 21.13 | 21.11 |  | BS-LSBAT-S240629-0161 |  | 3.457 | 11.06 |  | 4.18 | 10.55 |  | 2.97 | 10.65 | 5.0196 | 5.0019 | 0.3526177 |  | 3.58 | 10.55 |  | 4.1693322 | 14.86 | 17.08 | 23.88 |  | 4.081018 | 14.4 | 16.1 | 21.28 |  | 3.743553 | 14.04 | 15.68 | 21.4 |  | 3.190736 | 17.56 | 20.04 | 31.86 |  | 2.933516 | 22.44 | 30.32 | 64.94
BS-LSBAT-S240629-0162 |  |  |  |  | BS-LSBAT-S240629-0162 | 70.672 | 70.45 | 70.47 | 70.44 | 70.43 | 70.47 | 70.43 | 21.18 | 21.16 | 21.1 | 21.09 |  | BS-LSBAT-S240629-0162 |  | 3.457 | 11.1 |  | 4.18 | 10.6 |  | 2.97 | 10.84 |  |  |  |  | 3.59 | 10.48 | [25 empty] | S24-7
BS-LSBAT-S240629-0163 |  |  |  |  | BS-LSBAT-S240629-0163 | 70.721 | 70.41 | 70.44 | 70.45 | 70.47 | 70.47 | 70.41 | 21.22 | 21.18 | 21.15 | 21.11 |  | BS-LSBAT-S240629-0163 |  | 3.457 | 11.17 |  | 4.18 | 10.43 |  | 2.97 | 10.74 |  |  |  |  | 3.58 | 10.45 |  | 4.169449 | 14.56 | 16.82 | 23.6 |  | 4.08198855 | 14.32 | 16.02 | 21.2 |  | 3.745072 | 13.96 | 15.62 | 21.3 |  | 3.193234 | 17.44 | 19.94 | 31.72 |  | 2.934443 | 22.26 | 30.06 | 64.38 | R010-6
BS-LSBAT-S240629-0164 |  |  |  |  | BS-LSBAT-S240629-0164 | 70.515 | 70.5 | 70.48 | 70.48 | 70.44 | 70.5 | 70.44 | 21.21 | 21.17 | 21.13 | 21.12 |  | BS-LSBAT-S240629-0164 |  | 3.457 | 10.75 |  | 4.18 | 10.28 |  | 2.95 | 10.38 |  |  |  |  | 3.58 | 10.39 |  | 4.169053 | 14.42 | 16.64 | 23.44 |  | 4.0813604 | 14.08 | 15.76 | 20.98 |  | 3.742003 | 13.76 | 15.42 | 21.16 |  | 3.18820805 | 17.28 | 19.8 | 31.68 |  | 2.9322881 | 21.98 | 29.4 | 62.9 | R010-7
BS-LSBAT-S240629-0165 |  |  |  |  | BS-LSBAT-S240629-0165 | 70.74 | 70.47 | 70.46 | 70.46 | 70.5 | 70.5 | 70.46 | 21.21 | 21.17 | 21.14 | 21.11 |  | BS-LSBAT-S240629-0165 |  | 3.457 | 11.27 |  | 4.18 | 10.54 |  | 2.96 | 10.63 |  |  |  |  | 3.58 | 10.51 |  | 4.16957675 | 15.02 | 17.26 | 24.08 |  | 4.080539 | 14.42 | 16.1 | 21.34 |  | 3.7427087 | 14.06 | 15.72 | 21.42 |  | 3.188922 | 17.54 | 20.04 | 31.88 |  | 2.929056 | 22.44 | 30.3 | 65.14 | R010-8
BS-LSBAT-S240629-0166 |  |  |  |  | BS-LSBAT-S240629-0166 | 70.649 | 70.48 | 70.45 | 70.47 | 70.51 | 70.51 | 70.45 | 21.22 | 21.17 | 21.11 | 21.1 |  | BS-LSBAT-S240629-0166 |  | 3.457 | 11.25 |  | 4.18 | 10.62 |  | 2.95 | 10.92 |  |  |  |  | 3.58 | 10.62 |  | 4.170256 | 15 | 17.24 | 24.06 |  | 4.080815 | 14.42 | 16.12 | 21.34 |  | 3.7436161 | 14.06 | 15.72 | 21.44 |  | 3.19108 | 17.66 | 20.18 | 32.02 |  | 2.9269787 | 22.6 | 30.54 | 65.9 | R011-1
BS-LSBAT-S240629-0167 |  |  |  |  | BS-LSBAT-S240629-0167 | 70.644 | 70.54 | 70.54 | 70.49 | 70.54 | 70.54 | 70.49 | 21.21 | 21.18 | 21.15 | 21.11 |  | BS-LSBAT-S240629-0167 |  | 3.457 | 10.9 |  | 4.18 | 10.52 |  | 2.95 | 10.65 |  |  |  |  | 3.58 | 10.45 |  | 4.17022165 | 14.96 | 17.2 | 24.02 |  | 4.080952 | 14.38 | 16.1 | 21.3 |  | 3.743311 | 14.02 | 15.68 | 21.4 |  | 3.189389 | 17.54 | 20.06 | 31.9 |  | 2.926563 | 22.48 | 30.56 | 66.18 | R011-2
BS-LSBAT-S240629-0168 |  |  |  |  | BS-LSBAT-S240629-0168 | 70.717 | 70.52 | 70.53 | 70.52 | 70.54 | 70.54 | 70.52 | 21.21 | 21.17 | 21.11 | 21.09 |  | BS-LSBAT-S240629-0168 |  | 3.457 | 11.13 |  | 4.18 | 10.55 |  | 2.96 | 10.88 |  |  |  |  | 3.59 | 10.45 | [25 empty] | S24-5
BS-LSBAT-S240629-0169 |  |  |  |  | BS-LSBAT-S240629-0169 | 70.745 | 70.46 | 70.47 | 70.47 | 70.45 | 70.47 | 70.45 | 21.18 | 21.16 | 21.13 | 21.12 |  | BS-LSBAT-S240629-0169 |  | 3.457 | 11.09 |  | 4.18 | 10.57 |  | 2.97 | 10.89 |  |  |  |  | 3.59 | 10.57 | [25 empty] | S24-2
BS-LSBAT-S240629-0170 |  |  |  |  | BS-LSBAT-S240629-0170 | 70.692 | 70.44 | 70.49 | 70.48 | 70.45 | 70.49 | 70.44 | 21.22 | 21.18 | 21.14 | 21.09 |  | BS-LSBAT-S240629-0170 |  | 3.457 | 10.86 |  | 4.18 | 10.42 |  | 2.95 | 10.52 | 5.0281 | 5.002 | 0.5190828 |  | 3.58 | 10.39 |  | 4.16990175 | 14.8 | 17.02 | 23.84 |  | 4.081247 | 14.32 | 16 | 21.2 |  | 3.742972 | 13.92 | 15.58 | 21.3 |  | 3.18775475 | 17.46 | 19.98 | 31.82 |  | 2.927643 | 22.42 | 30.38 | 65.6
BS-LSBAT-S240629-0171 |  |  |  |  | BS-LSBAT-S240629-0171 | 70.756 | 70.46 | 70.46 | 70.46 | 70.48 | 70.48 | 70.46 | 21.21 | 21.2 | 21.14 | 21.13 |  | BS-LSBAT-S240629-0171 |  | 3.457 | 11.11 |  | 4.18 | 10.69 |  | 2.96 | 10.8 | 5.0378 | 5.0032 | 0.6868077 |  | 3.58 | 10.61 |  | 4.16980395 | 14.88 | 17.12 | 23.94 |  | 4.08199555 | 14.48 | 16.16 | 21.38 |  | 3.744375 | 14.12 | 15.78 | 21.5 |  | 3.191732 | 17.62 | 20.14 | 31.96 |  | 2.936122 | 22.46 | 30.26 | 64.5
BS-LSBAT-S240629-0172 |  |  |  |  | BS-LSBAT-S240629-0172 | 70.691 | 70.46 | 70.46 | 70.44 | 70.44 | 70.46 | 70.44 | 21.19 | 21.16 | 21.14 | 21.11 |  | BS-LSBAT-S240629-0172 |  | 3.457 | 11 |  | 4.18 | 10.59 |  | 2.97 | 10.62 | 5.0281 | 5.0007 | 0.5449375 |  | 3.58 | 10.48 |  | 4.169742 | 15 | 17.24 | 24.06 |  | 4.08069 | 14.42 | 16.12 | 21.32 |  | 3.743258 | 14.06 | 15.72 | 21.42 |  | 3.190756 | 17.54 | 20.08 | 31.9 |  | 2.932316 | 22.46 | 30.38 | 65.04
BS-LSBAT-S240629-0173 |  |  |  |  | BS-LSBAT-S240629-0173 | 70.725 | 70.44 | 70.48 | 70.43 | 70.43 | 70.48 | 70.43 | 21.21 | 21.18 | 21.15 | 21.11 |  | BS-LSBAT-S240629-0173 |  | 3.457 | 11.19 |  | 4.18 | 10.55 |  | 2.97 | 10.78 | 5.0144 | 4.9944 | 0.3988513 |  | 3.58 | 10.67 |  | 4.169516 | 14.94 | 17.18 | 23.98 |  | 4.0809352 | 14.42 | 16.12 | 21.3 |  | 3.743742 | 14.1 | 15.76 | 21.42 |  | 3.191665 | 17.7 | 20.18 | 32 |  | 2.93529265 | 22.56 | 30.2 | 64.06
BS-LSBAT-S240629-0174 |  |  |  |  | BS-LSBAT-S240629-0174 | 70.717 | 70.48 | 70.47 | 70.48 | 70.47 | 70.48 | 70.47 | 21.2 | 21.16 | 21.14 | 21.11 |  | BS-LSBAT-S240629-0174 |  | 3.457 | 10.92 |  | 4.18 | 10.52 |  | 2.96 | 10.65 | 5.0247 | 5.0055 | 0.3821124 |  | 3.58 | 10.46 |  | 4.169321 | 14.76 | 16.98 | 23.8 |  | 4.082193 | 14.4 | 16.1 | 21.3 |  | 3.744268 | 14.06 | 15.7 | 21.42 |  | 3.190716 | 17.52 | 20.04 | 31.88 |  | 2.934693 | 22.34 | 30.24 | 64.64
BS-LSBAT-S240629-0175 |  |  |  |  | BS-LSBAT-S240629-0175 | 70.767 | 70.46 | 70.46 | 70.45 | 70.46 | 70.46 | 70.45 | 21.17 | 21.16 | 21.13 | 21.12 |  | BS-LSBAT-S240629-0175 |  | 3.457 | 11.22 |  | 4.18 | 10.43 |  | 2.97 | 10.78 | 5.0272 | 5.0064 | 0.4137492 |  | 3.58 | 10.67 |  | 4.169104 | 14.7 | 16.94 | 23.76 |  | 4.081972 | 14.38 | 16.06 | 21.26 |  | 3.74450435 | 14.02 | 15.68 | 21.36 |  | 3.19207 | 17.7 | 20.22 | 32.02 |  | 2.936472 | 22.56 | 30.22 | 64.12
BS-LSBAT-S240629-0176 |  |  |  |  | BS-LSBAT-S240629-0176 | 70.723 | 70.45 | 70.45 | 70.49 | 70.46 | 70.49 | 70.45 | 21.2 | 21.16 | 21.13 | 21.11 |  | BS-LSBAT-S240629-0176 |  | 3.457 | 11.27 |  | 4.18 | 10.57 |  | 2.97 | 10.86 | 5.028 | 5.0058 | 0.4415274 |  | 3.58 | 10.58 |  | 4.169805 | 14.88 | 17.1 | 23.94 |  | 4.081626 | 14.4 | 16.1 | 21.28 |  | 3.744084 | 14.04 | 15.7 | 21.38 |  | 3.191848 | 17.66 | 20.16 | 31.96 |  | 2.927313 | 22.66 | 30.52 | 65.76
BS-LSBAT-S240629-0177 |  |  |  |  | BS-LSBAT-S240629-0177 | 70.755 | 70.4 | 70.4 | 70.42 | 70.41 | 70.42 | 70.4 | 21.19 | 21.16 | 21.13 | 21.12 |  | BS-LSBAT-S240629-0177 |  | 3.457 | 11.27 |  | 4.19 | 10.52 |  | 2.97 | 10.86 | 5.0351 | 5.0062 | 0.5739707 |  | 3.58 | 10.53 |  | 4.169593 | 14.7 | 16.94 | 23.76 |  | 4.0823919 | 14.38 | 16.06 | 21.22 |  | 3.744766 | 14 | 15.64 | 21.3 |  | 3.19193 | 17.68 | 20.18 | 31.98 |  | 2.9332475 | 22.54 | 30.5 | 65.24
BS-LSBAT-S240629-0178 |  |  |  |  | BS-LSBAT-S240629-0178 | 70.704 | 70.42 | 70.43 | 70.46 | 70.44 | 70.46 | 70.42 | 21.2 | 21.18 | 21.12 | 21.11 |  | BS-LSBAT-S240629-0178 |  | 3.457 | 11.19 |  | 4.18 | 10.58 |  | 2.97 | 10.86 |  |  |  |  | 3.59 | 10.48 | [25 empty] | S24-3
BS-LSBAT-S240629-0179 |  |  |  |  | BS-LSBAT-S240629-0179 | 70.728 | 70.45 | 70.47 | 70.46 | 70.49 | 70.49 | 70.45 | 21.19 | 21.17 | 21.15 | 21.14 |  | BS-LSBAT-S240629-0179 |  | 3.457 | 11.19 |  | 4.18 | 10.59 |  | 2.96 | 10.88 | 5.0301 | 4.9987 | 0.6242421 |  | 3.58 | 10.47 |  | 4.169186 | 14.78 | 16.86 | 23.7 |  | 4.08304625 | 14.4 | 16.1 | 21.3 |  | 3.746032 | 14.02 | 15.68 | 21.36 |  | 3.194567 | 17.54 | 20.04 | 31.84 |  | 2.936123 | 22.46 | 30.1 | 64.22
BS-LSBAT-S240629-0180 |  |  |  |  | BS-LSBAT-S240629-0180 | 70.745 | 70.45 | 70.45 | 70.41 | 70.45 | 70.45 | 70.41 | 21.19 | 21.17 | 21.15 | 21.12 |  | BS-LSBAT-S240629-0180 |  | 3.457 | 11.13 |  | 4.18 | 10.56 |  | 2.96 | 10.81 |  |  |  |  | 3.59 | 10.48 | [25 empty] | S24-4
BS-LSBAT-S240629-0181 |  |  |  |  | BS-LSBAT-S240629-0181 | 70.692 | 70.49 | 70.48 | 70.45 | 70.46 | 70.49 | 70.45 | 21.22 | 21.19 | 21.14 | 21.11 |  | BS-LSBAT-S240629-0181 |  | 3.457 | 11.02 |  | 4.18 | 10.62 |  | 2.96 | 10.61 | 5.0275 | 4.9984 | 0.5788165 |  | 3.58 | 10.59 |  | 4.16965715 | 14.78 | 17.02 | 23.9 |  | 4.082467 | 14.42 | 16.1 | 21.32 |  | 3.745003 | 14.04 | 15.7 | 21.4 |  | 3.191705 | 17.62 | 20.14 | 31.98 |  | 2.925613 | 22.56 | 30.9 | 67.44
BS-LSBAT-S240629-0182 |  |  |  |  | BS-LSBAT-S240629-0182 | 70.725 | 70.45 | 70.46 | 70.47 | 70.44 | 70.47 | 70.44 | 21.2 | 21.18 | 21.11 | 21.1 |  | BS-LSBAT-S240629-0182 |  | 3.457 | 11.32 |  | 4.18 | 10.65 |  | 2.96 | 11.07 | 5.0335 | 4.9972 | 0.7211682 |  | 3.579 | 10.69 |  | 4.169104 | 15.6 | 17.82 | 24.68 |  | 4.080564 | 14.86 | 16.56 | 21.76 |  | 3.743116 | 14.5 | 16.16 | 21.84 |  | 3.191909 | 18.18 | 20.72 | 32.54 |  | 2.931678 | 23.12 | 31.08 | 65.92
BS-LSBAT-S240629-0183 |  |  |  |  | BS-LSBAT-S240629-0183 | 70.656 | 70.45 | 70.44 | 70.45 | 70.44 | 70.45 | 70.44 | 21.21 | 21.17 | 21.13 | 21.11 |  | BS-LSBAT-S240629-0183 |  | 3.457 | 11.01 |  | 4.19 | 10.47 |  | 2.97 | 10.89 | 5.0222 | 4.9913 | 0.6152682 |  | 3.58 | 10.59 |  | 4.168802 | 14.94 | 17.2 | 24.04 |  | 4.081344 | 14.44 | 16.14 | 21.34 |  | 3.744366 | 14.08 | 15.74 | 21.44 |  | 3.19374 | 17.72 | 20.22 | 32.02 |  | 2.937039 | 22.52 | 30.24 | 64.04
BS-LSBAT-S240629-0184 |  |  |  |  | BS-LSBAT-S240629-0184 | 70.733 | 70.44 | 70.44 | 70.46 | 70.47 | 70.47 | 70.44 | 21.18 | 21.17 | 21.14 | 21.11 |  | BS-LSBAT-S240629-0184 |  | 3.457 | 11.12 |  | 4.18 | 10.48 |  | 2.97 | 10.69 | 5.0202 | 5.0042 | 0.3187124 |  | 3.58 | 10.4 |  | 4.169052 | 15.26 | 17.5 | 24.4 |  | 4.080079 | 14.42 | 16.12 | 21.36 |  | 3.742232 | 14.06 | 15.72 | 21.44 |  | 3.1886494 | 17.62 | 20.14 | 32.04 |  | 2.93206015 | 22.4 | 30.24 | 64.7
BS-LSBAT-S240629-0185 |  |  |  |  | BS-LSBAT-S240629-0185 | 70.685 | 70.45 | 70.43 | 70.49 | 70.46 | 70.49 | 70.43 | 21.23 | 21.17 | 21.15 | 21.11 |  | BS-LSBAT-S240629-0185 |  | 3.457 | 11.16 |  | 4.18 | 10.48 |  | 2.97 | 10.71 | 5.0171 | 5.001 | 0.3209025 |  | 3.58 | 10.48 |  | 4.1691175 | 14.98 | 17.22 | 24.1 |  | 4.081609 | 14.42 | 16.12 | 21.34 |  | 3.744037 | 14.02 | 15.68 | 21.38 |  | 3.1905771 | 17.62 | 20.16 | 32.02 |  | 2.932048 | 22.42 | 30.26 | 64.84
BS-LSBAT-S240629-0186 |  |  |  |  | BS-LSBAT-S240629-0186 | 70.702 | 70.44 | 70.44 | 70.44 | 70.43 | 70.44 | 70.43 | 21.19 | 21.16 | 21.11 | 21.09 |  | BS-LSBAT-S240629-0186 |  | 3.456 | 11.14 |  | 4.18 | 10.48 |  | 2.97 | 11.01 | 5.0225 | 4.9977 | 0.493778 |  | 3.58 | 10.55 |  | 4.169296 | 15.22 | 17.44 | 24.34 |  | 4.080597 | 14.42 | 16.12 | 21.34 |  | 3.7435407 | 14.04 | 15.72 | 21.42 |  | 3.192753 | 17.68 | 20.2 | 32 |  | 2.931508 | 22.54 | 30.34 | 64.82
BS-LSBAT-S240629-0187 |  |  |  |  | BS-LSBAT-S240629-0187 | 70.679 | 70.45 | 70.45 | 70.45 | 70.45 | 70.45 | 70.45 | 21.19 | 21.17 | 21.13 | 21.1 |  | BS-LSBAT-S240629-0187 |  | 3.457 | 11.21 |  | 4.18 | 10.59 |  | 2.96 | 10.93 | 5.0337 | 4.992 | 0.8284165 |  | 3.58 | 10.67 |  | 4.169 | 15.28 | 17.58 | 24.44 |  | 4.08068685 | 14.56 | 16.26 | 21.48 |  | 3.743717 | 14.22 | 15.86 | 21.56 |  | 3.1923 | 17.96 | 20.48 | 32.3 |  | 2.93483465 | 22.82 | 30.72 | 65.28
BS-LSBAT-S240629-0188 |  |  |  |  | BS-LSBAT-S240629-0188 | 70.795 | 70.39 | 70.39 | 70.32 | 70.41 | 70.41 | 70.32 | 21.23 | 21.21 | 21.11 | 21.1 |  | BS-LSBAT-S240629-0188 |  | 3.457 | 11.26 |  | 4.18 | 10.64 |  | 2.97 | 11.01 | 5.0313 | 5.0093 | 0.4372627 |  | 3.58 | 10.61 |  | 4.168884 | 15.24 | 17.5 | 24.4 |  | 4.080958 | 14.54 | 16.24 | 21.44 |  | 3.743248 | 14.14 | 15.8 | 21.48 |  | 3.191615 | 17.8 | 20.32 | 32.14 |  | 2.93184525 | 22.44 | 30.56 | 65.26
BS-LSBAT-S240629-0189 |  |  |  |  | BS-LSBAT-S240629-0189 | 70.41 | 70.51 | 70.49 | 70.49 | 70.46 | 70.51 | 70.46 | 21.2 | 21.18 | 21.14 | 21.12 |  | BS-LSBAT-S240629-0189 |  | 3.457 | 11.2 |  | 4.18 | 10.6 |  | 2.97 | 10.88 | 5.019 | 4.9938 | 0.5020921 |  | 3.58 | 10.63 |  | 4.169377 | 15.28 | 17.52 | 24.42 |  | 4.080841 | 14.48 | 16.2 | 21.42 |  | 3.743738 | 14.12 | 15.78 | 21.5 |  | 3.193114 | 17.92 | 20.44 | 32.3 |  | 2.92755415 | 22.86 | 30.96 | 66.6
BS-LSBAT-S240629-0190 |  |  |  |  | BS-LSBAT-S240629-0190 | 70.691 | 70.43 | 70.44 | 70.42 | 70.47 | 70.47 | 70.42 | 21.2 | 21.18 | 21.14 | 21.11 |  | BS-LSBAT-S240629-0190 |  | 3.457 | 10.92 |  | 4.18 | 10.49 |  | 2.96 | 10.65 | 5.0254 | 4.9954 | 0.5969674 |  | 3.58 | 10.56 |  | 4.169452 | 15.08 | 17.32 | 24.28 |  | 4.08142105 | 14.44 | 16.14 | 21.38 |  | 3.7441535 | 14.04 | 15.7 | 21.4 |  | 3.191589 | 17.76 | 20.3 | 32.26 |  | 2.93278 | 22.48 | 30.58 | 65.7
BS-LSBAT-S240629-0191 |  |  |  |  | BS-LSBAT-S240629-0191 | 70.718 | 70.41 | 70.38 | 70.41 | 70.38 | 70.41 | 70.38 | 21.2 | 21.15 | 21.14 | 21.1 |  | BS-LSBAT-S240629-0191 |  | 3.457 | 11.03 |  | 4.18 | 10.5 |  | 2.96 | 10.54 | 5.0297 | 5.0041 | 0.5089767 |  | 3.58 | 10.46 |  | 4.169563 | 14.86 | 17.08 | 23.98 |  | 4.08249415 | 14.26 | 15.98 | 21.18 |  | 3.74474295 | 13.88 | 15.54 | 21.22 |  | 3.191234 | 17.64 | 20.16 | 32.02 |  | 2.930708 | 22.24 | 30.36 | 65.42
BS-LSBAT-S240629-0192 |  |  |  |  | BS-LSBAT-S240629-0192 | 70.693 | 70.39 | 70.43 | 70.45 | 70.5 | 70.5 | 70.39 | 21.17 | 21.16 | 21.11 | 21.1 |  | BS-LSBAT-S240629-0192 |  | 3.457 | 11.41 |  | 4.18 | 10.66 |  | 2.97 | 11.02 | 5.0154 | 5.0006 | 0.2950911 |  | 3.58 | 10.73 |  | 4.16905 | 15.16 | 17.42 | 24.36 |  | 4.081713 | 14.58 | 16.28 | 21.5 |  | 3.74420615 | 14.2 | 15.84 | 21.54 |  | 3.192189 | 18.02 | 20.56 | 32.48 |  | 2.936994 | 22.6 | 30.48 | 64.58
BS-LSBAT-S240629-0193 |  |  |  |  | BS-LSBAT-S240629-0193 | 70.703 | 70.46 | 70.42 | 70.41 | 70.46 | 70.46 | 70.41 | 21.19 | 21.17 | 21.1 | 21.09 |  | BS-LSBAT-S240629-0193 |  | 3.457 | 11.27 |  | 4.18 | 10.62 |  | 2.97 | 11.1 | 5.0193 | 4.997 | 0.4442851 |  | 3.58 | 10.6 |  | 4.169168 | 15.16 | 17.42 | 24.32 |  | 4.081633 | 14.56 | 16.26 | 21.48 |  | 3.74445175 | 14.16 | 15.8 | 21.52 |  | 3.19302 | 17.88 | 20.42 | 32.26 |  | 2.934585 | 22.52 | 30.18 | 64.1
BS-LSBAT-S240629-0194 |  |  |  |  | BS-LSBAT-S240629-0194 | 70.702 | 70.51 | 70.52 | 70.56 | 70.53 | 70.56 | 70.51 | 21.25 | 21.17 | 21.12 | 21.1 |  | BS-LSBAT-S240629-0194 |  | 3.457 | 11.04 |  | 4.18 | 10.45 |  | 2.97 | 10.79 |  |  |  |  | 3.59 | 10.51 | [25 empty] | S24-8
BS-LSBAT-S240629-0195 |  |  |  |  | BS-LSBAT-S240629-0195 | 70.713 | 70.42 | 70.45 | 70.41 | 70.4 | 70.45 | 70.4 | 21.19 | 21.17 | 21.14 | 21.11 |  | BS-LSBAT-S240629-0195 |  | 3.457 | 11.23 |  | 4.18 | 10.73 |  | 2.97 | 10.96 | 5.0245 | 4.9941 | 0.6050353 |  | 3.58 | 10.62 |  | 4.168966 | 15.12 | 17.36 | 24.28 |  | 4.0815462 | 14.48 | 16.18 | 21.42 |  | 3.7445389 | 14.06 | 15.74 | 21.42 |  | 3.193785 | 17.82 | 20.34 | 32.14 |  | 2.925238 | 22.9 | 31.08 | 67.46
BS-LSBAT-S240629-0196 |  |  |  |  | BS-LSBAT-S240629-0196 | 70.705 | 70.48 | 70.41 | 70.41 | 70.41 | 70.48 | 70.41 | 21.22 | 21.2 | 21.15 | 21.13 |  | BS-LSBAT-S240629-0196 |  | 3.457 | 11.06 |  | 4.19 | 10.63 |  | 2.96 | 10.92 | 5.0436 | 4.9907 | 1.048854 |  | 3.58 | 10.55 |  | 4.168908 | 14.66 | 16.9 | 23.82 |  | 4.083121 | 14.36 | 16.08 | 21.3 |  | 3.746471 | 13.98 | 15.64 | 21.34 |  | 3.196703 | 17.8 | 20.3 | 32.12 |  | 2.933476 | 22.54 | 30.58 | 65.52
BS-LSBAT-S240629-0197 |  |  |  |  | BS-LSBAT-S240629-0197 | 70.808 | 70.41 | 70.41 | 70.4 | 70.41 | 70.41 | 70.4 | 21.23 | 21.21 | 21.11 | 21.1 |  | BS-LSBAT-S240629-0197 |  | 3.457 | 11.13 |  | 4.18 | 10.68 |  | 2.96 | 11 | 5.0444 | 5.0002 | 0.8762192 |  | 3.58 | 10.54 |  | 4.1688229 | 15.08 | 17.32 | 24.26 |  | 4.082128 | 14.5 | 16.26 | 21.48 |  | 3.744963 | 14.12 | 15.78 | 21.48 |  | 3.19378 | 17.8 | 20.3 | 32.12 |  | 2.924356 | 22.58 | 30.96 | 67.74
BS-LSBAT-S240629-0198 |  |  |  |  | BS-LSBAT-S240629-0198 | 70.769 | 70.43 | 70.42 | 70.43 | 70.44 | 70.44 | 70.42 | 21.18 | 21.16 | 21.15 | 21.13 |  | BS-LSBAT-S240629-0198 |  | 3.457 | 11.24 |  | 4.18 | 10.6 |  | 2.96 | 11 | 5.0467 | 5.0039 | 0.8480789 |  | 3.58 | 10.74 |  | 4.168877 | 15.5 | 17.74 | 24.68 |  | 4.079629 | 14.54 | 16.24 | 21.46 |  | 3.742008 | 14.16 | 15.82 | 21.5 |  | 3.19069 | 18.1 | 20.64 | 32.5 |  | 2.9241363 | 22.94 | 31.16 | 67.2
BS-LSBAT-S240629-0199 |  |  |  |  | BS-LSBAT-S240629-0199 | 70.735 | 70.42 | 70.45 | 70.45 | 70.42 | 70.45 | 70.42 | 21.22 | 21.2 | 21.11 | 21.1 |  | BS-LSBAT-S240629-0199 |  | 3.457 | 11.16 |  | 4.18 | 10.63 |  | 2.96 | 10.87 | 5.0369 | 4.995 | 0.8318609 |  | 3.58 | 10.51 |  | 4.168864 | 15.16 | 17.4 | 24.36 |  | 4.081323 | 14.5 | 16.22 | 21.46 |  | 3.744094 | 14.1 | 15.78 | 21.46 |  | 3.192461 | 17.8 | 20.34 | 32.18 |  | 2.928063 | 22.5 | 30.54 | 65.84
BS-LSBAT-S240629-0200 |  |  |  |  | BS-LSBAT-S240629-0200 | 70.7 | 70.47 | 70.48 | 70.45 | 70.49 | 70.49 | 70.45 | 21.19 | 21.17 | 21.13 | 21.1 |  | BS-LSBAT-S240629-0200 |  | 3.457 | 10.85 |  | 4.18 | 10.51 |  | 2.96 | 10.66 | 5.0374 | 4.9946 | 0.8496447 |  | 3.58 | 10.44 |  | 4.168772 | 15.56 | 17.8 | 24.76 |  | 4.07888 | 14.46 | 16.16 | 21.4 |  | 3.741475 | 14.04 | 15.72 | 21.44 |  | 3.189983 | 17.88 | 20.42 | 32.26 |  | 2.931048 | 22.52 | 30.58 | 65.18
BS-LSBAT-S240629-0201 |  |  |  |  | BS-LSBAT-S240629-0201 | 70.714 | 70.42 | 70.45 | 70.42 | 70.43 | 70.45 | 70.42 | 21.18 | 21.16 | 21.15 | 21.12 |  | BS-LSBAT-S240629-0201 |  | 3.457 | 11.04 |  | 4.19 | 10.72 |  | 2.97 | 10.74 | 5.0404 | 4.998 | 0.8412031 |  | 3.58 | 10.45 |  | 4.1688894 | 15.24 | 17.48 | 24.42 |  | 4.0805991 | 14.46 | 16.18 | 21.42 |  | 3.74325 | 14.06 | 15.72 | 21.42 |  | 3.191833 | 17.84 | 20.36 | 32.2 |  | 2.931646 | 22.64 | 30.58 | 65.46
BS-LSBAT-S240629-0202 |  |  |  |  | BS-LSBAT-S240629-0202 | 70.755 | 70.4 | 70.41 | 70.44 | 70.4 | 70.44 | 70.4 | 21.22 | 21.16 | 21.15 | 21.1 |  | BS-LSBAT-S240629-0202 |  | 3.457 | 10.98 |  | 4.18 | 10.47 |  | 2.96 | 10.71 | 5.0386 | 5.0011 | 0.7442544 |  | 3.58 | 10.54 |  | 4.169164 | 14.96 | 17.24 | 24.18 |  | 4.08159 | 14.42 | 16.12 | 21.36 |  | 3.744267 | 14.02 | 15.68 | 21.4 |  | 3.192279 | 17.86 | 20.4 | 32.28 |  | 2.932191 | 22.7 | 30.6 | 65.62
BS-LSBAT-S240629-0203 |  |  |  |  | BS-LSBAT-S240629-0203 | 70.723 | 70.46 | 70.45 | 70.47 | 70.49 | 70.49 | 70.45 | 21.23 | 21.22 | 21.14 | 21.12 |  | BS-LSBAT-S240629-0203 |  | 3.457 | 11.18 |  | 4.18 | 10.75 |  | 2.96 | 10.98 | 5.0374 | 4.9814 | 1.111685 |  | 3.58 | 10.78 |  | 4.1687405 | 15.64 | 17.88 | 24.82 |  | 4.079725 | 14.64 | 16.34 | 21.6 |  | 3.743303 | 14.22 | 15.9 | 21.64 |  | 3.194326 | 18 | 20.5 | 32.28 |  | 2.92992 | 22.86 | 30.82 | 65.78
BS-LSBAT-S240629-0204 |  |  |  |  | BS-LSBAT-S240629-0204 | 70.436 | 70.45 | 70.48 | 70.49 | 70.48 | 70.49 | 70.45 | 21.2 | 21.18 | 21.13 | 21.09 |  | BS-LSBAT-S240629-0204 |  | 3.457 | 10.98 |  | 4.18 | 10.61 |  | 2.96 | 10.82 | 5.0258 | 4.9866 | 0.7799753 |  | 3.579 | 10.54 |  | 4.168938 | 15 | 17.26 | 24.22 |  | 4.08238385 | 14.48 | 16.16 | 21.44 |  | 3.745702 | 14.08 | 15.72 | 21.46 |  | 3.195329 | 17.8 | 20.32 | 32.14 |  | 2.93105385 | 22.56 | 30.88 | 66.76
BS-LSBAT-S240629-0205 |  |  |  |  | BS-LSBAT-S240629-0205 | 70.734 | 70.41 | 70.46 | 70.45 | 70.46 | 70.46 | 70.41 | 21.17 | 21.15 | 21.12 | 21.11 |  | BS-LSBAT-S240629-0205 |  | 3.457 | 11.28 |  | 4.18 | 10.68 |  | 2.97 | 11.08 | 5.027 | 4.9955 | 0.6266163 |  | 3.58 | 10.68 |  | 4.168786 | 14.94 | 17.22 | 24.16 |  | 4.082812 | 14.6 | 16.3 | 21.54 |  | 3.746059 | 14.18 | 15.86 | 21.56 |  | 3.195783 | 17.96 | 20.46 | 32.28 |  | 2.930348 | 22.72 | 30.96 | 66.76
BS-LSBAT-S240629-0206 |  |  |  |  | BS-LSBAT-S240629-0206 | 70.63 | 70.45 | 70.47 | 70.43 | 70.45 | 70.47 | 70.43 | 21.23 | 21.19 | 21.11 | 21.1 |  | BS-LSBAT-S240629-0206 |  | 3.457 | 11.1 |  | 4.18 | 10.68 |  | 2.96 | 10.89 | 5.0243 | 4.9918 | 0.6468563 |  | 3.58 | 10.74 |  | 4.168985 | 15.24 | 17.5 | 24.46 |  | 4.081687 | 14.6 | 16.3 | 21.58 |  | 3.7442168 | 14.2 | 15.86 | 21.6 |  | 3.1915025 | 17.98 | 20.48 | 32.34 |  | 2.92649 | 22.84 | 30.96 | 66.9
BS-LSBAT-S240629-0207 |  |  |  |  | BS-LSBAT-S240629-0207 | 70.735 | 70.31 | 70.33 | 70.3 | 70.34 | 70.34 | 70.3 | 21.22 | 21.2 | 21.1 | 21.09 |  | BS-LSBAT-S240629-0207 |  | 3.457 | 11.19 |  | 4.18 | 10.67 |  | 2.96 | 10.92 | 5.0377 | 4.9984 | 0.7801179 |  | 3.58 | 10.6 |  | 4.16914035 | 15.3 | 17.56 | 24.52 |  | 4.081587 | 14.68 | 16.36 | 21.62 |  | 3.74403355 | 14.24 | 15.9 | 21.62 |  | 3.191384 | 18.06 | 20.58 | 32.42 |  | 2.919612 | 22.8 | 31.36 | 68.66
BS-LSBAT-S240629-0208 |  |  |  |  | BS-LSBAT-S240629-0208 | 70.705 | 70.31 | 70.32 | 70.31 | 70.33 | 70.33 | 70.31 | 21.2 | 21.17 | 21.14 | 21.12 |  | BS-LSBAT-S240629-0208 |  | 3.457 | 11.12 |  | 4.18 | 10.47 |  | 2.97 | 10.69 | 5.0239 | 4.9942 | 0.5911742 |  | 3.58 | 10.43 |  | 4.168547 | 14.78 | 17.04 | 23.96 |  | 4.0827 | 14.44 | 16.14 | 21.38 |  | 3.7456966 | 14.06 | 15.7 | 21.42 |  | 3.195387 | 17.72 | 20.24 | 32.04 |  | 2.931639 | 22.36 | 30.48 | 65.74
BS-LSBAT-S240629-0209 |  |  |  |  | BS-LSBAT-S240629-0209 | 70.68 | 70.35 | 70.32 | 70.33 | 70.32 | 70.35 | 70.32 | 21.2 | 21.17 | 21.12 | 21.11 |  | BS-LSBAT-S240629-0209 |  | 3.457 | 11.01 |  | 4.18 | 10.61 |  | 2.97 | 10.78 | 5.024 | 4.9921 | 0.6349522 |  | 3.58 | 10.56 |  | 4.16899 | 15.28 | 17.52 | 24.42 |  | 4.080728 | 14.54 | 16.26 | 21.54 |  | 3.7434598 | 14.16 | 15.82 | 21.56 |  | 3.191885 | 17.88 | 20.42 | 32.28 |  | 2.91985715 | 22.86 | 31.02 | 67.96
BS-LSBAT-S240629-0210 |  |  |  |  | BS-LSBAT-S240629-0210 | 70.721 | 70.34 | 70.32 | 70.33 | 70.34 | 70.34 | 70.32 | 21.19 | 21.16 | 21.14 | 21.11 |  | BS-LSBAT-S240629-0210 |  | 3.457 | 10.92 |  | 4.18 | 10.48 |  | 2.94 | 10.69 | 5.0501 | 4.9959 | 1.073246 |  | 3.58 | 10.4 |  | 4.168875 | 14.94 | 17.2 | 24.06 |  | 4.080727 | 14.46 | 16.16 | 21.44 |  | 3.743389 | 14.02 | 15.7 | 21.46 |  | 3.19134045 | 17.74 | 20.26 | 32.12 |  | 2.929748 | 22.28 | 30.66 | 66.24
BS-LSBAT-S240629-0211 |  |  |  |  | BS-LSBAT-S240629-0211 | 70.374 | 70.3 | 70.37 | 70.37 | 70.37 | 70.37 | 70.3 | 21.19 | 21.17 | 21.14 | 21.12 |  | BS-LSBAT-S240629-0211 |  | 3.457 | 11.19 |  | 4.18 | 10.76 |  | 2.96 | 10.8 | 5.0348 | 4.9928 | 0.834194 |  | 3.58 | 10.68 |  | 4.16926165 | 15.4 | 17.66 | 24.64 |  | 4.08121 | 14.74 | 16.42 | 21.68 |  | 3.744358 | 14.3 | 15.94 | 21.68 |  | 3.193699 | 18 | 20.52 | 32.3 |  | 2.92545905 | 23.08 | 31.38 | 67.82
BS-LSBAT-S240629-0212 |  |  |  |  | BS-LSBAT-S240629-0212 | 70.681 | 70.73 | 70.45 | 70.34 | 70.35 | 70.73 | 70.34 | 21.2 | 21.18 | 21.14 | 21.13 |  | BS-LSBAT-S240629-0212 |  | 3.457 | 11.36 |  | 4.18 | 10.5 |  | 2.97 | 11.06 | 5.0203 | 4.988 | 0.6433878 |  | 3.58 | 10.57 |  | 4.168747 | 15.06 | 17.3 | 24.24 |  | 4.081727 | 14.46 | 16.16 | 21.42 |  | 3.7453523 | 14.1 | 15.76 | 21.5 |  | 3.19669135 | 18.16 | 20.68 | 32.5 |  | 2.933715 | 22.98 | 31.08 | 66.06
BS-LSBAT-S240629-0213 |  |  |  |  | BS-LSBAT-S240629-0213 | 70.385 | 70.38 | 70.38 | 70.34 | 70.35 | 70.38 | 70.34 | 21.2 | 21.19 | 21.11 | 21.1 |  | BS-LSBAT-S240629-0213 |  | 3.457 | 11.22 |  | 4.18 | 10.55 |  | 2.97 | 10.87 | 5.019 | 4.9819 | 0.7391911 |  | 3.58 | 10.54 |  | 4.168757 | 15.18 | 17.44 | 24.4 |  | 4.08122135 | 14.5 | 16.22 | 21.48 |  | 3.744751 | 14.08 | 15.74 | 21.48 |  | 3.19506555 | 17.86 | 20.4 | 32.2 |  | 2.925747 | 22.78 | 30.96 | 67.04
BS-LSBAT-S240629-0214 |  |  |  |  | BS-LSBAT-S240629-0214 | 70.584 | 70.31 | 70.32 | 70.33 | 70.3 | 70.33 | 70.3 | 21.25 | 21.18 | 21.13 | 21.1 |  | BS-LSBAT-S240629-0214 |  | 3.457 | 11.13 |  | 4.18 | 10.56 |  | 2.97 | 10.82 |  |  |  |  | 3.59 | 10.34 | [25 empty] | S18-3 | PM
BS-LSBAT-S240629-0215 | 옆면 래핑 스크래치 |  |  |  | BS-LSBAT-S240629-0215 | 70.785 | 70.31 | 70.34 | 70.33 | 70.3 | 70.34 | 70.3 | 21.22 | 21.2 | 21.16 | 21.15 |  | BS-LSBAT-S240629-0215 |  | 3.457 | 11.22 |  | 4.18 | 10.67 |  | 2.96 | 10.88 | 5.0292 | 4.9853 | 0.8729023 |  | 3.58 | 10.52 |  | 4.1688644 | 15.32 | 17.58 | 24.52 |  | 4.0811104 | 14.56 | 16.24 | 21.52 |  | 3.744352 | 14.1 | 15.76 | 21.5 |  | 3.193952 | 18 | 20.52 | 32.32 |  | 2.92818585 | 22.88 | 31.04 | 66.76
BS-LSBAT-S240629-0216 |  |  |  |  | BS-LSBAT-S240629-0216 | 70.695 | 70.3 | 70.32 | 70.33 | 70.34 | 70.34 | 70.3 | 21.29 | 21.21 | 21.15 | 21.1 |  | BS-LSBAT-S240629-0216 |  | 3.457 | 11.18 |  | 4.18 | 10.54 |  | 2.96 | 10.73 | 5.0337 | 4.9988 | 0.693327 |  | 3.58 | 10.61 |  | 4.16901985 | 15.6 | 17.86 | 24.86 |  | 4.08037 | 14.7 | 16.42 | 21.72 |  | 3.742994 | 14.26 | 15.92 | 21.7 |  | 3.191387 | 18.04 | 20.6 | 32.48 |  | 2.92558 | 22.86 | 31.14 | 67.46
BS-LSBAT-S240629-0217 |  |  |  |  | BS-LSBAT-S240629-0217 | 70.736 | 70.45 | 70.35 | 70.34 | 70.36 | 70.45 | 70.34 | 21.19 | 21.16 | 21.13 | 21.12 |  | BS-LSBAT-S240629-0217 |  | 3.457 | 11.15 |  | 4.17 | 10.99 |  | 2.96 | 10.96 | 5.0499 | 4.9931 | 1.124775 |  | 3.579 | 10.6 |  | 4.168869 | 15.28 | 17.5 | 24.42 |  | 4.08255545 | 14.76 | 16.46 | 21.78 |  | 3.745322 | 14.36 | 15.98 | 21.8 |  | 3.19597 | 18.16 | 20.68 | 32.5 |  | 2.92940825 | 23.02 | 30.82 | 65.68
BS-LSBAT-S240629-0218 |  |  |  |  | BS-LSBAT-S240629-0218 | 70.697 | 70.33 | 70.33 | 70.33 | 70.36 | 70.35 | 70.33 | 21.2 | 21.19 | 21.13 | 21.11 |  | BS-LSBAT-S240629-0218 |  | 3.457 | 11.1 |  | 4.17 | 10.75 |  | 2.96 | 10.95 | 5.0471 | 4.9903 | 1.125399 |  | 3.58 | 10.38 |  | 4.1689154 | 15.1 | 17.32 | 24.2 |  | 4.08187365 | 14.54 | 16.24 | 21.54 |  | 3.7449344 | 14.1 | 15.78 | 21.56 |  | 3.196269 | 17.96 | 20.48 | 32.3 |  | 2.926927 | 22.86 | 30.6 | 65.7
BS-LSBAT-S240629-0219 |  |  |  |  | BS-LSBAT-S240629-0219 | 70.67 | 70.35 | 70.33 | 70.33 | 70.35 | 70.35 | 70.33 | 21.17 | 21.16 | 21.14 | 21.13 |  | BS-LSBAT-S240629-0219 |  | 3.457 | 11.02 |  | 4.17 | 10.75 |  | 2.96 | 10.93 | 5.0424 | 4.9803 | 1.231556 |  | 3.579 | 10.52 |  | 4.1690107 | 15.12 | 17.36 | 24.24 |  | 4.082181 | 14.56 | 16.28 | 21.6 |  | 3.745178 | 14.18 | 15.86 | 21.66 |  | 3.196103 | 18.02 | 20.54 | 32.4 |  | 2.92947355 | 22.86 | 30.54 | 65.2
BS-LSBAT-S240629-0220 |  |  |  |  | BS-LSBAT-S240629-0220 | 70.706 | 70.4 | 70.37 | 70.39 | 70.38 | 70.4 | 70.37 | 21.2 | 21.18 | 21.16 | 21.12 |  | BS-LSBAT-S240629-0220 |  | 3.457 | 10.97 |  | 4.17 | 10.71 |  | 2.94 | 10.63 |  |  |  |  | 3.59 | 10.58 | [25 empty] | S10-4
BS-LSBAT-S240629-0221 |  |  |  |  | BS-LSBAT-S240629-0221 | 70.782 | 70.34 | 70.35 | 70.32 | 70.31 | 70.35 | 70.31 | 21.16 | 21.15 | 21.16 | 21.14 |  | BS-LSBAT-S240629-0221 |  | 3.457 | 10.98 |  | 4.17 | 10.85 |  | 2.95 | 11 | 5.0704 | 5.0022 | 1.345062 |  | 3.579 | 10.54 |  | 4.16894295 | 15.64 | 17.86 | 24.94 |  | 4.081217 | 14.94 | 16.64 | 22.04 |  | 3.743838 | 14.4 | 16.06 | 21.88 |  | 3.19404615 | 18.14 | 20.66 | 32.44 |  | 2.919997 | 23.4 | 31.98 | 69.66
BS-LSBAT-S240629-0222 |  |  |  |  | BS-LSBAT-S240629-0222 | 70.664 | 70.36 | 70.32 | 70.34 | 70.36 | 70.36 | 70.32 | 21.2 | 21.19 | 21.13 | 21.11 |  | BS-LSBAT-S240629-0222 |  | 3.457 | 11.12 |  | 4.17 | 10.92 |  | 2.96 | 11.21 | 5.0431 | 4.9796 | 1.259146 |  | 3.578 | 10.81 |  | 4.16833385 | 15.8 | 18.08 | 25.12 |  | 4.08077 | 15.08 | 16.78 | 22.2 |  | 3.744251 | 14.54 | 16.22 | 22.08 |  | 3.197119 | 18.24 | 20.76 | 32.52 |  | 2.931683 | 23.36 | 31.48 | 66.94
BS-LSBAT-S240629-0223 |  |  |  |  | BS-LSBAT-S240629-0223 | 70.534 | 70.37 | 70.38 | 70.38 | 70.36 | 70.38 | 70.36 | 21.22 | 21.21 | 21.12 | 21.09 |  | BS-LSBAT-S240629-0223 |  | 3.457 | 11.11 |  | 4.17 | 10.87 |  | 2.94 | 10.96 | 5.0718 | 5.0011 | 1.393982 |  | 3.578 | 10.68 |  | 4.168596 | 15.9 | 18.14 | 25.2 |  | 4.080646 | 15.08 | 16.76 | 22.18 |  | 3.742799 | 14.52 | 16.18 | 22.08 |  | 3.19195645 | 18.22 | 20.76 | 32.58 |  | 2.928974 | 23.42 | 31.64 | 67.46
BS-LSBAT-S240629-0224 |  |  |  |  | BS-LSBAT-S240629-0224 | 70.75 | 70.34 | 70.39 | 70.33 | 70.4 | 70.4 | 70.33 | 21.18 | 21.16 | 21.1 | 21.09 |  | BS-LSBAT-S240629-0224 |  | 3.457 | 10.97 |  | 4.17 | 10.67 |  | 2.96 | 10.81 |  |  |  |  | 3.59 | 10.7 | [25 empty] | S10-5 | PM
BS-LSBAT-S240629-0225 |  |  |  |  | BS-LSBAT-S240629-0225 | 70.675 | 70.4 | 70.34 | 70.39 | 70.44 | 70.44 | 70.34 | 21.21 | 21.2 | 21.13 | 21.11 |  | BS-LSBAT-S240629-0225 |  | 3.457 | 11.29 |  | 4.17 | 10.82 |  | 2.96 | 10.95 | 5.0531 | 4.9856 | 1.335814 |  | 3.578 | 10.51 |  | 4.16869025 | 15.58 | 17.84 | 24.88 |  | 4.080943 | 14.78 | 16.48 | 21.9 |  | 3.743939 | 14.28 | 15.94 | 21.82 |  | 3.195498 | 18.16 | 20.68 | 32.5 |  | 2.932333 | 23.28 | 31.38 | 66.64
BS-LSBAT-S240629-0226 |  |  |  |  | BS-LSBAT-S240629-0226 | 70.673 | 70.34 | 70.31 | 70.36 | 70.34 | 70.36 | 70.31 | 21.21 | 21.19 | 21.13 | 21.12 |  | BS-LSBAT-S240629-0226 |  | 3.457 | 11 |  | 4.17 | 10.9 |  | 2.95 | 10.82 |  |  |  |  | 3.59 | 10.53 | [25 empty] | S10-6 | PM
BS-LSBAT-S240629-0227 |  |  |  |  | BS-LSBAT-S240629-0227 | 70.645 | 70.47 | 70.47 | 70.36 | 70.5 | 70.5 | 70.36 | 21.17 | 21.15 | 21.15 | 21.13 |  | BS-LSBAT-S240629-0227 |  | 3.457 | 11.33 |  | 4.17 | 10.93 |  | 2.94 | 11.04 | 5.0685 | 4.9875 | 1.598106 |  | 3.578 | 10.66 |  | 4.16861265 | 15.62 | 17.84 | 24.88 |  | 4.081612 | 14.98 | 16.68 | 22.08 |  | 3.744676 | 14.44 | 16.1 | 21.98 |  | 3.196452 | 18.34 | 20.86 | 32.66 |  | 2.93427 | 23.56 | 31.62 | 66.94
BS-LSBAT-S240629-0228 |  |  |  |  | BS-LSBAT-S240629-0228 | 70.674 | 70.37 | 70.4 | 70.42 | 70.39 | 70.42 | 70.37 | 21.21 | 21.19 | 21.13 | 21.11 |  | BS-LSBAT-S240629-0228 |  | 3.457 | 11.5 |  | 4.17 | 10.84 |  | 2.96 | 11.09 | 5.052 | 4.9825 | 1.375693 |  | 3.578 | 10.6 |  | 4.16843995 | 15.72 | 17.98 | 25 |  | 4.08066945 | 14.92 | 16.62 | 22.04 |  | 3.743993 | 14.4 | 16.08 | 21.94 |  | 3.196354 | 18.22 | 20.72 | 32.5 |  | 2.932327 | 23.3 | 31.38 | 66.56
BS-LSBAT-S240629-0229 |  |  |  |  | BS-LSBAT-S240629-0229 | 70.762 | 70.39 | 70.35 | 70.34 | 70.38 | 70.39 | 70.34 | 21.2 | 21.17 | 21.11 | 21.1 |  | BS-LSBAT-S240629-0229 |  | 3.457 | 11.04 |  | 4.18 | 10.9 |  | 2.94 | 10.98 | 5.0766 | 4.9928 | 1.650711 |  | 3.578 | 10.63 |  | 4.168627 | 15.6 | 17.84 | 24.9 |  | 4.0816211 | 14.96 | 16.68 | 22.08 |  | 3.7442711 | 14.44 | 16.12 | 21.98 |  | 3.194752 | 18.16 | 20.7 | 32.52 |  | 2.932737 | 23.42 | 31.56 | 67.4
BS-LSBAT-S240629-0230 |  |  |  |  | BS-LSBAT-S240629-0230 | 70.715 | 70.38 | 70.38 | 70.38 | 70.35 | 70.38 | 70.35 | 21.21 | 21.19 | 21.14 | 21.13 |  | BS-LSBAT-S240629-0230 |  | 3.457 | 11.21 |  | 4.18 | 10.76 |  | 2.94 | 10.98 | 5.0668 | 4.9894 | 1.527591 |  | 3.579 | 10.64 |  | 4.168672 | 15.52 | 17.76 | 24.84 |  | 4.0815248 | 14.92 | 16.64 | 22.06 |  | 3.74414 | 14.4 | 16.08 | 21.94 |  | 3.194133 | 18.16 | 20.68 | 32.5 |  | 2.927041 | 23.44 | 31.76 | 68.34
BS-LSBAT-S240629-0231 |  |  |  |  | BS-LSBAT-S240629-0231 | 70.706 | 70.38 | 70.35 | 70.33 | 70.32 | 70.38 | 70.32 | 21.22 | 21.2 | 21.15 | 21.11 |  | BS-LSBAT-S240629-0231 |  | 3.457 | 11.23 |  | 4.17 | 11 |  | 2.94 | 11.16 | 5.0693 | 4.9873 | 1.61758 |  | 3.578 | 10.81 |  | 4.168094 | 15.36 | 17.58 | 24.6 |  | 4.08302895 | 15.06 | 16.78 | 22.18 |  | 3.74636 | 14.56 | 16.22 | 22.08 |  | 3.198495 | 18.34 | 20.86 | 32.68 |  | 2.9357593 | 23.52 | 31.66 | 67.14
BS-LSBAT-S240629-0232 |  |  |  |  | BS-LSBAT-S240629-0232 | 70.787 | 70.4 | 70.38 | 70.39 | 70.38 | 70.4 | 70.38 | 21.2 | 21.18 | 21.13 | 21.12 |  | BS-LSBAT-S240629-0232 |  | 3.457 | 11.27 |  | 4.17 | 10.89 |  | 2.96 | 11.11 | 5.0542 | 4.9907 | 1.256381 |  | 3.579 | 10.65 |  | 4.16823 | 15.66 | 17.92 | 24.96 |  | 4.080405 | 14.9 | 16.62 | 22.04 |  | 3.743274 | 14.4 | 16.06 | 21.92 |  | 3.19468215 | 18.14 | 20.66 | 32.44 |  | 2.925221 | 23.4 | 31.58 | 67.86
BS-LSBAT-S240629-0233 |  |  |  |  | BS-LSBAT-S240629-0233 | 70.717 | 70.38 | 70.37 | 70.35 | 70.36 | 70.38 | 70.35 | 21.21 | 21.2 | 21.12 | 21.11 |  | BS-LSBAT-S240629-0233 |  | 3.457 | 11.21 |  | 4.17 | 10.87 |  | 2.95 | 11.15 | 5.0607 | 4.9937 | 1.323928 |  | 3.578 | 10.59 |  | 4.16822 | 15.8 | 18.06 | 25.1 |  | 4.08015585 | 14.96 | 16.68 | 22.1 |  | 3.742884 | 14.44 | 16.12 | 22 |  | 3.19338785 | 18.18 | 20.68 | 32.5 |  | 2.928426 | 23.4 | 31.6 | 67.7
BS-LSBAT-S240629-0234 |  |  |  |  | BS-LSBAT-S240629-0234 | 70.724 | 70.39 | 70.39 | 70.35 | 70.35 | 70.39 | 70.35 | 21.2 | 21.19 | 21.12 | 21.11 |  | BS-LSBAT-S240629-0234 |  | 3.457 | 11.09 |  | 4.17 | 10.79 |  | 2.95 | 10.92 |  |  |  |  | 3.59 | 10.73 | [25 empty] | S10-7 | PM
BS-LSBAT-S240629-0235 |  |  |  |  | BS-LSBAT-S240629-0235 | 70.732 | 70.34 | 70.39 | 70.37 | 70.36 | 70.39 | 70.34 | 21.22 | 21.21 | 21.15 | 21.14 |  | BS-LSBAT-S240629-0235 |  | 3.457 | 11.22 |  | 4.18 | 10.81 |  | 2.94 | 10.99 | 5.061 | 4.984 | 1.521438 |  | 3.579 | 10.68 |  | 4.1682964 | 15.76 | 18 | 25.02 |  | 4.080316 | 14.96 | 16.66 | 22.06 |  | 3.74314615 | 14.42 | 16.1 | 21.94 |  | 3.194146 | 18.1 | 20.6 | 32.4 |  | 2.928442 | 23.3 | 31.42 | 67.18
BS-LSBAT-S240629-0236 |  |  |  |  | BS-LSBAT-S240629-0236 | 70.717 | 70.32 | 70.33 | 70.37 | 70.36 | 70.37 | 70.32 | 21.17 | 21.16 | 21.13 | 21.1 |  | BS-LSBAT-S240629-0236 |  | 3.457 | 11.39 |  | 4.18 | 10.9 |  | 2.95 | 11.05 | 5.0524 | 4.9866 | 1.302351 |  | 3.578 | 10.64 |  | 4.168161 | 15.7 | 17.94 | 25 |  | 4.081025 | 15.04 | 16.74 | 22.16 |  | 3.7440757 | 14.5 | 16.16 | 22.06 |  | 3.194619 | 18.18 | 20.7 | 32.54 |  | 2.925226 | 23.58 | 31.84 | 68.82
BS-LSBAT-S240629-0237 |  |  |  |  | BS-LSBAT-S240629-0237 | 70.754 | 70.31 | 70.35 | 70.34 | 70.36 | 70.36 | 70.31 | 21.23 | 21.22 | 21.15 | 21.14 |  | BS-LSBAT-S240629-0237 |  | 3.457 | 11.25 |  | 4.17 | 10.96 |  | 2.94 | 11.1 | 5.0761 | 4.9968 | 1.562223 |  | 3.579 | 10.73 |  | 4.1678445 | 15.44 | 17.66 | 24.68 |  | 4.081952 | 14.98 | 16.66 | 22.08 |  | 3.74455425 | 14.46 | 16.12 | 22 |  | 3.19485805 | 18.28 | 20.78 | 32.58 |  | 2.930789 | 23.48 | 31.62 | 67.36
BS-LSBAT-S240629-0238 |  |  |  |  | BS-LSBAT-S240629-0238 | 70.66 | 70.34 | 70.33 | 70.32 | 70.36 | 70.36 | 70.32 | 21.24 | 21.22 | 21.12 | 21.11 |  | BS-LSBAT-S240629-0238 |  | 3.457 | 10.97 |  | 4.18 | 10.84 |  | 2.95 | 10.92 | 5.0495 | 4.9808 | 1.360531 |  | 3.578 | 10.59 |  | 4.167982 | 15.46 | 17.68 | 24.7 |  | 4.081546 | 14.88 | 16.6 | 22.02 |  | 3.744688 | 14.38 | 16.04 | 21.94 |  | 3.19568205 | 18.1 | 20.62 | 32.44 |  | 2.9282724 | 23.34 | 31.44 | 67.42
BS-LSBAT-S240629-0239 |  |  |  |  | BS-LSBAT-S240629-0239 | 70.665 | 70.37 | 70.37 | 70.39 | 70.39 | 70.39 | 70.37 | 21.2 | 21.18 | 21.13 | 21.12 |  | BS-LSBAT-S240629-0239 |  | 3.457 | 11.14 |  | 4.17 | 10.87 |  | 2.96 | 11.03 | 5.0471 | 4.9839 | 1.252204 |  | 3.579 | 10.63 |  | 4.168493 | 15.7 | 17.94 | 24.98 |  | 4.080517 | 14.9 | 16.6 | 22.02 |  | 3.743139 | 14.36 | 16.04 | 21.92 |  | 3.192604 | 18.24 | 20.76 | 32.62 |  | 2.926807 | 23.46 | 31.82 | 68.38
BS-LSBAT-S240629-0240 |  |  |  |  | BS-LSBAT-S240629-0240 | 70.74 | 70.39 | 70.32 | 70.35 | 70.32 | 70.39 | 70.32 | 21.2 | 21.18 | 21.15 | 21.14 |  | BS-LSBAT-S240629-0240 |  | 3.457 | 11.03 |  | 4.17 | 10.81 |  | 2.96 | 10.87 |  |  |  |  | 3.578 | 10.39 |  | 4.16890375 | 15.04 | 17.54 | 24.78 |  | 4.08169865 | 14.2 | 16.12 | 21.78 |  | 3.742971 | 13.64 | 15.52 | 21.46 |  | 3.193743 | 16.62 | 19.46 | 31.62 |  | 2.908511 | 22.06 | 31.12 | 70.88 | S10-8 | R019-1
BS-LSBAT-S240629-0241 |  |  |  |  | BS-LSBAT-S240629-0241 | 70.745 | 70.38 | 70.38 | 70.37 | 70.37 | 70.38 | 70.37 | 21.2 | 21.19 | 21.11 | 21.1 |  | BS-LSBAT-S240629-0241 |  | 3.457 | 11.24 |  | 4.18 | 10.77 |  | 2.92 | 10.8 | 5.0425 | 4.9968 | 0.9062965 |  | 3.579 | 10.54 |  | 4.169142 | 15.56 | 17.84 | 24.9 |  | 4.08092 | 14.8 | 16.52 | 21.94 |  | 3.743641 | 14.26 | 15.92 | 21.78 |  | 3.192372 | 17.9 | 20.42 | 32.24 |  | 2.919918 | 23.26 | 31.6 | 69.16
BS-LSBAT-S240629-0242 |  |  |  |  | BS-LSBAT-S240629-0242 | 70.692 | 70.4 | 70.33 | 70.33 | 70.32 | 70.4 | 70.32 | 21.22 | 21.17 | 21.11 | 21.1 |  | BS-LSBAT-S240629-0242 |  | 3.457 | 11.31 |  | 4.18 | 10.76 |  | 2.92 | 11.02 | 5.0371 | 4.9752 | 1.228882 |  | 3.579 | 10.64 |  | 4.1689314 | 15.58 | 17.86 | 24.94 |  | 4.08128215 | 14.84 | 16.6 | 22.06 |  | 3.7444354 | 14.36 | 16.06 | 21.9 |  | 3.193247 | 18.12 | 20.64 | 32.52 |  | 2.91217385 | 23.48 | 32.1 | 71.36
BS-LSBAT-S240629-0243 |  |  |  |  | BS-LSBAT-S240629-0243 | 70.547 | 70.36 | 70.35 | 70.32 | 70.31 | 70.36 | 70.31 | 21.18 | 21.17 | 21.12 | 21.1 |  | BS-LSBAT-S240629-0243 |  | 3.457 | 10.81 |  | 4.18 | 10.66 |  | 2.91 | 10.73 |  |  |  |  | 3.59 | 10.53 | [25 empty] | S18-8 | PM
BS-LSBAT-S240629-0244 |  |  |  |  | BS-LSBAT-S240629-0244 | 70.732 | 70.32 | 70.35 | 70.36 | 70.37 | 70.37 | 70.32 | 21.22 | 21.17 | 21.15 | 21.12 |  | BS-LSBAT-S240629-0244 |  | 3.457 | 11.07 |  | 4.18 | 10.64 |  | 2.92 | 10.69 | 5.04 | 4.9902 | 0.9880952 |  | 3.578 | 10.58 |  | 4.168511 | 16.42 | 18.7 | 25.78 |  | 4.08172 | 15.84 | 17.58 | 23.06 |  | 3.74482515 | 15.28 | 16.98 | 22.88 |  | 3.193918 | 19.1 | 21.62 | 33.48 |  | 2.924057 | 24.36 | 32.64 | 69.58
BS-LSBAT-S240629-0245 |  |  |  |  | BS-LSBAT-S240629-0245 | 70.73 | 70.34 | 70.35 | 70.4 | 70.42 | 70.42 | 70.34 | 21.22 | 21.18 | 21.15 | 21.12 |  | BS-LSBAT-S240629-0245 |  | 3.457 | 11.16 |  | 4.18 | 10.71 |  | 2.92 | 10.78 | 5.035 | 4.9813 | 1.066534 |  | 3.578 | 10.51 |  | 4.168231 | 15.6 | 17.88 | 24.92 |  | 4.080665 | 14.84 | 16.58 | 22.02 |  | 3.74385795 | 14.34 | 16.02 | 21.9 |  | 3.194072 | 17.98 | 20.5 | 32.32 |  | 2.925433 | 23.2 | 31.34 | 67.7
BS-LSBAT-S240629-0246 |  |  |  |  | BS-LSBAT-S240629-0246 | 70.693 | 70.33 | 70.34 | 70.34 | 70.34 | 70.34 | 70.33 | 21.31 | 21.19 | 21.14 | 21.12 |  | BS-LSBAT-S240629-0246 |  | 3.457 | 10.94 |  | 4.18 | 10.67 |  | 2.91 | 10.74 | 5.044 | 4.9867 | 1.136003 |  | 3.579 | 10.44 |  | 4.168555 | 15.5 | 17.74 | 24.84 |  | 4.080936 | 14.72 | 16.48 | 21.94 |  | 3.74381 | 14.22 | 15.9 | 21.8 |  | 3.192236 | 17.84 | 20.38 | 32.24 |  | 2.924313 | 23.06 | 31.42 | 68.34
BS-LSBAT-S240629-0247 |  |  |  |  | BS-LSBAT-S240629-0247 | 70.693 | 70.38 | 70.44 | 70.35 | 70.38 | 70.44 | 70.35 | 21.2 | 21.19 | 21.14 | 21.13 |  | BS-LSBAT-S240629-0247 |  | 3.457 | 11.04 |  | 4.18 | 10.71 |  | 2.91 | 10.8 |  |  |  |  | 3.59 | 10.46 | [25 empty] | S18-4 | PM
BS-LSBAT-S240629-0248 |  |  |  |  | BS-LSBAT-S240629-0248 | 70.743 | 70.34 | 70.35 | 70.35 | 70.38 | 70.38 | 70.34 | 21.23 | 21.18 | 21.16 | 21.1 |  | BS-LSBAT-S240629-0248 |  | 3.457 | 11.19 |  | 4.18 | 10.69 |  | 2.92 | 10.63 |  |  |  |  | 3.59 | 10.47 | [25 empty] | S18-5 | PM
BS-LSBAT-S240629-0249 |  |  |  |  | BS-LSBAT-S240629-0249 | 70.703 | 70.43 | 70.45 | 70.4 | 70.4 | 70.45 | 70.4 | 21.19 | 21.16 | 21.14 | 21.09 |  | BS-LSBAT-S240629-0249 |  | 3.457 | 10.93 |  | 4.18 | 10.66 |  | 2.9 | 10.65 | 5.0313 | 4.9834 | 0.9520402 |  | 3.578 | 10.48 |  | 4.168642 | 15.24 | 17.54 | 24.62 |  | 4.082244 | 14.74 | 16.48 | 21.94 |  | 3.74523 | 14.22 | 15.9 | 21.78 |  | 3.19330185 | 17.86 | 20.42 | 32.32 |  | 2.921259 | 23.18 | 31.76 | 69.96
BS-LSBAT-S240629-0250 |  |  |  |  | BS-LSBAT-S240629-0250 | 70.439 | 70.35 | 70.35 | 70.35 | 70.35 | 70.35 | 70.35 | 21.18 | 21.17 | 21.13 | 21.12 |  | BS-LSBAT-S240629-0250 |  | 3.457 | 11.14 |  | 4.18 | 10.68 |  | 2.91 | 10.91 | 5.036 | 4.9912 | 0.8895949 |  | 3.578 | 10.6 |  | 4.168244 | 15.34 | 17.62 | 24.7 |  | 4.0820316 | 14.88 | 16.62 | 22.1 |  | 3.744894 | 14.38 | 16.06 | 21.96 |  | 3.19346405 | 18.14 | 20.68 | 32.6 |  | 2.926926 | 23.44 | 31.72 | 68.58
BS-LSBAT-S240629-0251 |  |  |  |  | BS-LSBAT-S240629-0251 | 70.716 | 70.39 | 70.39 | 70.39 | 70.36 | 70.39 | 70.36 | 21.22 | 21.19 | 21.12 | 21.11 |  | BS-LSBAT-S240629-0251 |  | 3.457 | 11.23 |  | 4.18 | 10.64 |  | 2.9 | 10.95 | 5.0439 | 4.991 | 1.048792 |  | 3.579 | 10.58 |  | 4.168834 | 15.54 | 17.82 | 24.88 |  | 4.0816587 | 14.96 | 16.68 | 22.1 |  | 3.744276 | 14.44 | 16.12 | 21.98 |  | 3.192678 | 18.08 | 20.64 | 32.5 |  | 2.91936595 | 23.5 | 31.94 | 69.92
BS-LSBAT-S240629-0252 |  |  |  |  | BS-LSBAT-S240629-0252 | 70.69 | 70.36 | 70.36 | 70.37 | 70.37 | 70.37 | 70.36 | 21.21 | 21.2 | 21.14 | 21.13 |  | BS-LSBAT-S240629-0252 |  | 3.457 | 11.28 |  | 4.18 | 10.69 |  | 2.92 | 10.93 | 5.0444 | 4.9867 | 1.143843 |  | 3.578 | 10.65 |  | 4.168355 | 15.24 | 17.5 | 24.54 |  | 4.0823928 | 14.82 | 16.56 | 22 |  | 3.7456639 | 14.32 | 16 | 21.88 |  | 3.1960495 | 17.98 | 20.52 | 32.4 |  | 2.92689335 | 23.26 | 31.44 | 67.98
BS-LSBAT-S240629-0253 |  |  |  |  | BS-LSBAT-S240629-0253 | 70.693 | 70.38 | 70.37 | 70.37 | 70.37 | 70.38 | 70.37 | 21.2 | 21.18 | 21.14 | 21.13 |  | BS-LSBAT-S240629-0253 |  | 3.457 | 11.04 |  | 4.18 | 10.68 |  | 2.91 | 10.71 |  |  |  |  | 3.59 | 10.59 | [25 empty] | S11-1 | PM
BS-LSBAT-S240629-0254 |  |  |  |  | BS-LSBAT-S240629-0254 | 70.73 | 70.36 | 70.31 | 70.35 | 70.35 | 70.36 | 70.31 | 21.19 | 21.18 | 21.13 | 21.12 |  | BS-LSBAT-S240629-0254 |  | 3.457 | 11.07 |  | 4.18 | 10.77 |  | 2.91 | 10.95 |  |  |  |  | 3.59 | 10.6 | [25 empty] | S11-2 | PM
BS-LSBAT-S240629-0255 |  |  |  |  | BS-LSBAT-S240629-0255 | 70.68 | 70.38 | 70.38 | 70.38 | 70.4 | 70.4 | 70.38 | 21.2 | 21.16 | 21.15 | 21.13 |  | BS-LSBAT-S240629-0255 |  | 3.457 | 11.16 |  | 4.18 | 10.72 |  | 2.92 | 10.89 |  |  |  |  | 3.59 | 10.68 | [25 empty] | S18-6 | PM
BS-LSBAT-S240629-0256 |  |  |  |  | BS-LSBAT-S240629-0256 | 70.755 | 70.42 | 70.39 | 70.38 | 70.42 | 70.42 | 70.38 | 21.22 | 21.21 | 21.14 | 21.13 |  | BS-LSBAT-S240629-0256 |  | 3.457 | 10.96 |  | 4.18 | 10.63 |  | 2.91 | 10.65 | 5.0314 | 4.9834 | 0.9540088 |  | 3.579 | 10.43 |  | 4.168535 | 15 | 17.28 | 24.32 |  | 4.083048 | 14.7 | 16.44 | 21.9 |  | 3.746386 | 14.22 | 15.9 | 21.78 |  | 3.195018 | 17.86 | 20.38 | 32.24 |  | 2.92466725 | 23.08 | 31.52 | 69
BS-LSBAT-S240629-0257 |  |  |  |  | BS-LSBAT-S240629-0257 | 70.732 | 70.38 | 70.41 | 70.39 | 70.41 | 70.41 | 70.38 | 21.21 | 21.2 | 21.13 | 21.11 |  | BS-LSBAT-S240629-0257 |  | 3.457 | 11.06 |  | 4.18 | 10.59 |  | 2.92 | 10.84 | 5.0368 | 4.9924 | 0.8815121 |  | 3.578 | 10.53 |  | 4.16818 | 15.2 | 17.48 | 24.52 |  | 4.082419 | 14.78 | 16.52 | 21.98 |  | 3.745357 | 14.26 | 15.96 | 21.84 |  | 3.1947969 | 17.94 | 20.52 | 32.42 |  | 2.928441 | 23.28 | 31.46 | 67.98
BS-LSBAT-S240629-0258 |  |  |  |  | BS-LSBAT-S240629-0258 | 70.704 | 70.34 | 70.36 | 70.39 | 70.37 | 70.39 | 70.34 | 21.21 | 21.2 | 21.13 | 21.12 |  | BS-LSBAT-S240629-0258 |  | 3.457 | 10.98 |  | 4.18 | 10.64 |  | 2.92 | 10.66 | 5.0401 | 4.9748 | 1.295609 |  | 3.578 | 10.51 |  | 4.16822775 | 15.52 | 17.8 | 24.88 |  | 4.08055415 | 14.74 | 16.48 | 21.94 |  | 3.743651 | 14.24 | 15.94 | 21.84 |  | 3.19288995 | 17.9 | 20.44 | 32.34 |  | 2.920394 | 23.18 | 31.56 | 69.02
BS-LSBAT-S240629-0259 |  | 음극 약간 흠집 |  |  | BS-LSBAT-S240629-0259 | 70.727 | 70.37 | 70.47 | 70.38 | 70.36 | 70.47 | 70.36 | 21.17 | 21.14 | 21.15 | 21.14 |  | BS-LSBAT-S240629-0259 |  | 3.457 | 11.05 |  | 4.18 | 10.64 |  | 2.9 | 10.77 |  |  |  |  | 3.59 | 10.55 | [25 empty] | S11-3 | PM
BS-LSBAT-S240629-0260 |  |  |  |  | BS-LSBAT-S240629-0260 | 70.738 | 70.37 | 70.36 | 70.38 | 70.4 | 70.4 | 70.36 | 21.18 | 21.17 | 21.15 | 21.13 |  | BS-LSBAT-S240629-0260 |  | 3.457 | 11.05 |  | 4.18 | 10.68 |  | 2.92 | 10.82 | 5.0419 | 4.9894 | 1.041274 |  | 3.578 | 10.53 |  | 4.1678815 | 15.46 | 17.76 | 24.82 |  | 4.08133035 | 14.94 | 16.66 | 22.1 |  | 3.74426785 | 14.42 | 16.1 | 22 |  | 3.194277 | 18.16 | 20.7 | 32.58 |  | 2.929699 | 23.26 | 31.64 | 67.92
BS-LSBAT-S240629-0261 |  |  |  |  | BS-LSBAT-S240629-0261 | 70.623 | 70.33 | 70.35 | 70.37 | 70.37 | 70.37 | 70.33 | 21.2 | 21.19 | 21.12 | 21.11 |  | BS-LSBAT-S240629-0261 |  | 3.46 | 11.55 |  | 4.18 | 10.68 |  | 2.92 | 10.76 |  |  |  |  | 3.59 | 10.66 | [25 empty] | S25-7
BS-LSBAT-S240629-0262 |  |  |  |  | BS-LSBAT-S240629-0262 | 70.641 | 70.43 | 70.27 | 70.32 | 70.37 | 70.43 | 70.27 | 21.21 | 21.19 | 21.14 | 21.13 |  | BS-LSBAT-S240629-0262 |  | 3.46 | 11.68 |  | 4.18 | 10.57 |  | 2.92 | 10.78 | 5.0391 | 4.9808 | 1.156953 |  | 3.578 | 10.5 |  | 4.168124 | 15.68 | 17.96 | 25 |  | 4.08012825 | 14.82 | 16.54 | 21.98 |  | 3.742909 | 14.3 | 15.98 | 21.82 |  | 3.192982 | 17.92 | 20.46 | 32.36 |  | 2.928489 | 23 | 31.38 | 67.8
BS-LSBAT-S240629-0263 |  |  |  |  | BS-LSBAT-S240629-0263 | 70.655 | 70.24 | 70.42 | 70.26 | 70.27 | 70.42 | 70.24 | 21.24 | 21.23 | 21.15 | 21.14 |  | BS-LSBAT-S240629-0263 |  | 3.46 | 11.45 |  | 4.18 | 10.73 |  | 2.9 | 10.82 |  |  |  |  | 3.59 | 10.45 | [25 empty] | S11-4 | PM
BS-LSBAT-S240629-0264 |  |  |  |  | BS-LSBAT-S240629-0264 | 70.668 | 70.36 | 70.43 | 70.46 | 70.46 | 70.46 | 70.36 | 21.21 | 21.2 | 21.13 | 21.11 |  | BS-LSBAT-S240629-0264 |  | 3.46 | 11.52 |  | 4.18 | 10.52 |  | 2.9 | 10.58 | 5.0267 | 4.9841 | 0.8474745 |  | 3.578 | 10.41 |  | 4.168118 | 15.3 | 17.58 | 24.62 |  | 4.081591 | 14.72 | 16.46 | 21.9 |  | 3.74433245 | 14.2 | 15.9 | 21.76 |  | 3.194092 | 17.94 | 20.48 | 32.36 |  | 2.9294431 | 23.08 | 31.34 | 67.58
BS-LSBAT-S240629-0265 |  |  |  |  | BS-LSBAT-S240629-0265 | 70.521 | 70.22 | 70.23 | 70.26 | 70.27 | 70.27 | 70.22 | 21.2 | 21.18 | 21.12 | 21.11 |  | BS-LSBAT-S240629-0265 |  | 3.46 | 12.04 |  | 4.18 | 10.5 |  | 2.92 | 10.99 | 5.0206 | 4.9785 | 0.8385452 |  | 3.579 | 10.6 |  | 4.168735 | 15.32 | 17.6 | 24.56 |  | 4.0806386 | 14.6 | 16.3 | 21.68 |  | 3.7428318 | 14.1 | 15.76 | 21.54 |  | 3.193424 | 18.18 | 20.54 | 32.4 |  | 2.923373 | 23.16 | 31.58 | 68.58
BS-LSBAT-S240629-0266 | 옆면 흠집 |  |  |  | BS-LSBAT-S240629-0266 | 70.655 | 70.23 | 70.28 | 70.28 | 70.28 | 70.28 | 70.23 | 21.2 | 21.18 | 21.15 | 21.14 |  | BS-LSBAT-S240629-0266 |  | 3.46 | 11.49 |  | 4.18 | 10.63 |  | 2.91 | 10.69 | 5.0513 | 4.98 | 1.411518 |  | 3.579 | 10.52 |  | 4.168431 | 15.5 | 17.76 | 24.78 |  | 4.0806851 | 14.78 | 16.5 | 21.92 |  | 3.7435211 | 14.3 | 15.96 | 21.8 |  | 3.193286 | 17.94 | 20.48 | 32.3 |  | 2.9247045 | 23.12 | 31.48 | 68.26
BS-LSBAT-S240629-0267 |  |  |  |  | BS-LSBAT-S240629-0267 | 70.668 | 70.38 | 70.33 | 70.37 | 70.27 | 70.38 | 70.27 | 21.21 | 21.19 | 21.11 | 21.1 |  | BS-LSBAT-S240629-0267 |  | 3.46 | 11.8 |  | 4.18 | 10.56 |  | 2.92 | 10.8 | 5.0348 | 4.987 | 0.9493922 |  | 3.578 | 10.53 |  | 4.167761 | 15.44 | 17.7 | 24.74 |  | 4.080944 | 14.8 | 16.52 | 21.96 |  | 3.743607 | 14.3 | 15.98 | 21.84 |  | 3.194005 | 18.02 | 20.54 | 32.44 |  | 2.93023 | 23.1 | 31.44 | 67.66
BS-LSBAT-S240629-0268 |  |  |  |  | BS-LSBAT-S240629-0268 | 70.707 | 70.29 | 70.34 | 70.36 | 70.24 | 70.36 | 70.24 | 21.23 | 21.22 | 21.1 | 21.09 |  | BS-LSBAT-S240629-0268 |  | 3.46 | 11.78 |  | 4.18 | 10.56 |  | 2.91 | 10.83 | 5.0422 | 4.9936 | 0.963865 |  | 3.578 | 10.57 |  | 4.168046 | 15.56 | 17.84 | 24.88 |  | 4.080737 | 14.84 | 16.56 | 21.98 |  | 3.743028 | 14.32 | 16 | 21.86 |  | 3.193118 | 18.08 | 20.6 | 32.48 |  | 2.9316457 | 23.22 | 31.62 | 67.7
BS-LSBAT-S240629-0269 |  |  |  |  | BS-LSBAT-S240629-0269 | 70.658 | 70.33 | 70.34 | 70.33 | 70.28 | 70.34 | 70.28 | 21.17 | 21.16 | 21.1 | 21.09 |  | BS-LSBAT-S240629-0269 |  | 3.46 | 11.77 |  | 4.18 | 10.77 |  | 2.92 | 10.89 | 5.0384 | 4.9887 | 0.9864243 |  | 3.578 | 10.69 |  | 4.1681831 | 15.5 | 17.76 | 24.8 |  | 4.081408 | 14.9 | 16.66 | 22.08 |  | 3.7441865 | 14.4 | 16.1 | 21.96 |  | 3.194635 | 18.26 | 20.8 | 32.72 |  | 2.928897 | 23.34 | 31.82 | 68.52
BS-LSBAT-S240629-0270 |  |  |  |  | BS-LSBAT-S240629-0270 | 70.516 | 70.36 | 70.35 | 70.38 | 70.38 | 70.38 | 70.35 | 21.23 | 21.22 | 21.16 | 21.14 |  | BS-LSBAT-S240629-0270 |  | 3.46 | 11.68 |  | 4.18 | 10.4 |  | 2.92 | 10.67 | 5.0262 | 4.977 | 0.9788707 |  | 3.578 | 10.32 |  | 4.168451 | 14.98 | 17.22 | 24.22 |  | 4.0823935 | 14.44 | 16.16 | 21.54 |  | 3.744577 | 13.94 | 15.6 | 21.4 |  | 3.1957599 | 17.66 | 20.18 | 32.02 |  | 2.933071 | 22.78 | 31 | 67.06
BS-LSBAT-S240629-0271 |  |  |  |  | BS-LSBAT-S240629-0271 | 70.717 | 70.39 | 70.42 | 70.25 | 70.31 | 70.42 | 70.25 | 21.22 | 21.2 | 21.15 | 21.13 |  | BS-LSBAT-S240629-0271 |  | 3.46 | 11.53 |  | 4.18 | 10.63 |  | 2.92 | 10.77 | 5.0441 | 4.9856 | 1.159771 |  | 3.578 | 10.54 |  | 4.16813575 | 15.38 | 17.64 | 24.7 |  | 4.081667 | 14.84 | 16.56 | 22 |  | 3.74441 | 14.32 | 16 | 21.86 |  | 3.1939468 | 18.1 | 20.62 | 32.52 |  | 2.929368 | 23.16 | 31.56 | 67.9
BS-LSBAT-S240629-0272 |  |  |  |  | BS-LSBAT-S240629-0272 | 70.631 | 70.35 | 70.42 | 70.42 | 70.43 | 70.43 | 70.35 | 21.2 | 21.17 | 21.11 | 21.1 |  | BS-LSBAT-S240629-0272 |  | 3.46 | 11.63 |  | 4.18 | 10.74 |  | 2.92 | 10.74 | 5.0434 | 4.9833 | 1.191656 |  | 3.578 | 10.61 |  | 4.16807935 | 15.46 | 17.74 | 24.8 |  | 4.0815219 | 14.94 | 16.64 | 22.1 |  | 3.744476 | 14.4 | 16.08 | 21.94 |  | 3.19483735 | 18.02 | 20.58 | 32.48 |  | 2.933688 | 23.22 | 31.46 | 67.46
BS-LSBAT-S240629-0273 |  |  |  |  | BS-LSBAT-S240629-0273 | 70.7 | 70.3 | 70.35 | 70.36 | 70.39 | 70.39 | 70.3 | 21.21 | 21.19 | 21.11 | 21.09 |  | BS-LSBAT-S240629-0273 |  | 3.46 | 11.82 |  | 4.18 | 10.64 |  | 2.91 | 10.78 | 5.0544 | 4.9862 | 1.349319 |  | 3.578 | 10.65 |  | 4.168023 | 15.36 | 17.64 | 24.68 |  | 4.081515 | 14.86 | 16.58 | 22.04 |  | 3.744089 | 14.34 | 16.02 | 21.92 |  | 3.194259 | 18.18 | 20.72 | 32.66 |  | 2.928767 | 23.42 | 32.02 | 69.3
BS-LSBAT-S240629-0274 |  |  |  |  | BS-LSBAT-S240629-0274 | 70.691 | 70.28 | 70.39 | 70.33 | 70.37 | 70.39 | 70.28 | 21.18 | 21.17 | 21.15 | 21.13 |  | BS-LSBAT-S240629-0274 |  | 3.46 | 11.58 |  | 4.18 | 10.63 |  | 2.92 | 10.82 |  |  |  |  | 3.59 | 10.35 | [25 empty] | S11-5 | PM
BS-LSBAT-S240629-0275 |  |  |  |  | BS-LSBAT-S240629-0275 | 70.483 | 70.2 | 70.27 | 70.29 | 70.25 | 70.29 | 70.2 | 21.22 | 21.21 | 21.14 | 21.12 |  | BS-LSBAT-S240629-0275 |  | 3.46 | 11.75 |  | 4.18 | 10.46 |  | 2.9 | 10.65 | 5.0509 | 4.9733 | 1.53636 |  | 3.579 | 10.34 |  | 4.168358 | 14.8 | 17.06 | 24.06 |  | 4.083127 | 14.58 | 16.28 | 21.68 |  | 3.745465 | 14.08 | 15.74 | 21.52 |  | 3.19649565 | 17.86 | 20.4 | 32.32 |  | 2.919483 | 23.14 | 32.06 | 71.44
BS-LSBAT-S240629-0276 |  |  |  |  | BS-LSBAT-S240629-0276 | 70.688 | 70.25 | 70.26 | 70.24 | 70.26 | 70.26 | 70.24 | 21.2 | 21.15 | 21.12 | 21.11 |  | BS-LSBAT-S240629-0276 |  | 3.46 | 11.59 |  | 4.18 | 10.46 |  | 2.91 | 10.67 | 5.0488 | 4.9875 | 1.21415 |  | 3.578 | 10.49 |  | 4.167719 | 15.18 | 17.44 | 24.44 |  | 4.08202415 | 14.72 | 16.46 | 21.9 |  | 3.7448528 | 14.22 | 15.92 | 21.78 |  | 3.195642 | 17.96 | 20.48 | 32.34 |  | 2.93127485 | 22.96 | 31.4 | 67.7
BS-LSBAT-S240629-0277 |  |  |  |  | BS-LSBAT-S240629-0277 | 70.593 | 70.28 | 70.32 | 70.24 | 70.27 | 70.32 | 70.24 | 21.21 | 21.19 | 21.13 | 21.1 |  | BS-LSBAT-S240629-0277 |  | 3.46 | 11.76 |  | 4.18 | 10.73 |  | 2.91 | 10.83 | 5.0473 | 4.9756 | 1.420561 |  | 3.579 | 10.58 |  | 4.1681306 | 15.84 | 18.12 | 25.22 |  | 4.079609 | 14.96 | 16.72 | 22.18 |  | 3.74247485 | 14.46 | 16.16 | 22.04 |  | 3.191742 | 18.1 | 20.64 | 32.54 |  | 2.923457 | 23.42 | 31.82 | 69.18
BS-LSBAT-S240629-0278 |  |  |  |  | BS-LSBAT-S240629-0278 | 70.64 | 70.27 | 70.42 | 70.33 | 70.3 | 70.42 | 70.27 | 21.29 | 21.19 | 21.12 | 21.11 |  | BS-LSBAT-S240629-0278 |  | 3.46 | 11.59 |  | 4.18 | 10.64 |  | 2.91 | 10.89 | 5.0332 | 4.9847 | 0.9636017 |  | 3.578 | 10.56 |  | 4.16763 | 15.42 | 17.7 | 24.72 |  | 4.081233 | 14.86 | 16.58 | 22.02 |  | 3.74383085 | 14.34 | 16.02 | 21.88 |  | 3.193629 | 18.18 | 20.72 | 32.66 |  | 2.9321381 | 23.44 | 31.82 | 68.14
BS-LSBAT-S240629-0279 |  |  |  |  | BS-LSBAT-S240629-0279 | 70.615 | 70.23 | 70.4 | 70.43 | 70.32 | 70.43 | 70.23 | 21.22 | 21.17 | 21.15 | 21.13 |  | BS-LSBAT-S240629-0279 |  | 3.46 | 11.83 |  | 4.18 | 10.64 |  | 2.92 | 10.82 | 5.0251 | 4.9756 | 0.985055 |  | 3.579 | 10.5 |  | 4.16794 | 15.9 | 18.18 | 25.26 |  | 4.078851 | 14.88 | 16.64 | 22.1 |  | 3.741719 | 14.38 | 16.06 | 21.94 |  | 3.19169335 | 18.02 | 20.54 | 32.44 |  | 2.9260699 | 23.16 | 31.58 | 68.26
BS-LSBAT-S240629-0280 |  |  |  |  | BS-LSBAT-S240629-0280 | 70.476 | 70.26 | 70.27 | 70.36 | 70.37 | 70.37 | 70.26 | 21.2 | 21.18 | 21.13 | 21.09 |  | BS-LSBAT-S240629-0280 |  | 3.46 | 12.12 |  | 4.18 | 10.37 |  | 2.93 | 11.03 |  |  |  |  | 3.59 | 10.52 | [25 empty] | S4-6 | PM
BS-LSBAT-S240629-0281 |  |  |  |  | BS-LSBAT-S240629-0281 | 70.605 | 70.3 | 70.38 | 70.38 | 70.24 | 70.38 | 70.24 | 21.18 | 21.16 | 21.16 | 21.15 |  | BS-LSBAT-S240629-0281 |  | 3.46 | 11.81 |  | 4.18 | 10.69 |  | 2.92 | 10.77 | 5.0274 | 4.9778 | 0.9865935 |  | 3.578 | 10.49 |  | 4.167826 | 15.52 | 17.8 | 24.84 |  | 4.080527 | 14.82 | 16.56 | 22.02 |  | 3.74339435 | 14.3 | 16 | 21.86 |  | 3.193808 | 18.08 | 20.62 | 32.52 |  | 2.93119175 | 23.14 | 31.6 | 67.88
BS-LSBAT-S240629-0282 |  |  |  |  | BS-LSBAT-S240629-0282 | 70.639 | 70.36 | 70.37 | 70.26 | 70.27 | 70.37 | 70.26 | 21.21 | 21.19 | 21.13 | 21.11 |  | BS-LSBAT-S240629-0282 |  | 3.46 | 11.6 |  | 4.18 | 10.66 |  | 2.9 | 10.85 | 5.0379 | 4.9811 | 1.127454 |  | 3.579 | 10.53 |  | 4.16814 | 15.38 | 17.66 | 24.72 |  | 4.08156205 | 14.88 | 16.62 | 22.08 |  | 3.744373 | 14.36 | 16.04 | 21.92 |  | 3.19383375 | 18.14 | 20.7 | 32.62 |  | 2.925502 | 23.34 | 32 | 69.74
BS-LSBAT-S240629-0283 |  |  |  |  | BS-LSBAT-S240629-0283 | 70.678 | 70.32 | 70.28 | 70.27 | 70.22 | 70.32 | 70.22 | 21.21 | 21.19 | 21.14 | 21.13 |  | BS-LSBAT-S240629-0283 |  | 3.46 | 11.71 |  | 4.18 | 10.76 |  | 2.91 | 10.95 | 5.0484 | 4.9812 | 1.331115 |  | 3.578 | 10.71 |  | 4.168117 | 15.8 | 18.06 | 25.1 |  | 4.079654 | 14.92 | 16.66 | 22.08 |  | 3.7424 | 14.44 | 16.12 | 21.98 |  | 3.19302815 | 18.28 | 20.8 | 32.68 |  | 2.92859145 | 23.44 | 32.06 | 68.98
BS-LSBAT-S240629-0284 |  |  |  |  | BS-LSBAT-S240629-0284 | 70.648 | 70.22 | 70.24 | 70.26 | 70.28 | 70.28 | 70.22 | 21.23 | 21.19 | 21.14 | 21.12 |  | BS-LSBAT-S240629-0284 |  | 3.46 | 11.86 |  | 4.18 | 10.61 |  | 2.92 | 10.73 | 5.0361 | 4.9814 | 1.086158 |  | 3.578 | 10.68 |  | 4.168386 | 15.34 | 17.62 | 24.66 |  | 4.082354 | 14.92 | 16.64 | 22.1 |  | 3.74535295 | 14.44 | 16.12 | 21.98 |  | 3.19574 | 18.1 | 20.66 | 32.56 |  | 2.92779175 | 23.42 | 32 | 69.6
BS-LSBAT-S240629-0285 |  |  |  |  | BS-LSBAT-S240629-0285 | 70.503 | 70.26 | 70.28 | 70.31 | 70.28 | 70.31 | 70.26 | 21.2 | 21.17 | 21.14 | 21.13 |  | BS-LSBAT-S240629-0285 |  | 3.46 | 12.01 |  | 4.18 | 10.48 |  | 2.91 | 10.74 | 5.0294 | 4.9715 | 1.151231 |  | 3.578 | 10.58 |  | 4.16781 | 14.84 | 17.08 | 24.04 |  | 4.08281 | 14.62 | 16.32 | 21.72 |  | 3.74544595 | 14.1 | 15.76 | 21.6 |  | 3.1978839 | 18.08 | 20.62 | 32.46 |  | 2.935501 | 23.16 | 31.54 | 67.56
BS-LSBAT-S240629-0286 |  |  |  |  | BS-LSBAT-S240629-0286 | 70.66 | 70.35 | 70.3 | 70.23 | 70.23 | 70.35 | 70.23 | 21.21 | 21.18 | 21.13 | 21.11 |  | BS-LSBAT-S240629-0286 |  | 3.46 | 11.58 |  | 4.18 | 10.64 |  | 2.92 | 10.76 | 5.0489 | 4.9738 | 1.487453 |  | 3.578 | 10.67 |  | 4.167702 | 15.34 | 17.6 | 24.64 |  | 4.081713 | 14.86 | 16.58 | 22.04 |  | 3.74496 | 14.36 | 16.04 | 21.94 |  | 3.196332 | 18.2 | 20.72 | 32.6 |  | 2.933506 | 23.4 | 31.7 | 67.8
BS-LSBAT-S240629-0287 |  |  |  |  | BS-LSBAT-S240629-0287 | 70.66 | 70.22 | 70.27 | 70.32 | 70.3 | 70.32 | 70.22 | 21.21 | 21.18 | 21.13 | 21.11 |  | BS-LSBAT-S240629-0287 |  | 3.46 | 11.78 |  | 4.18 | 10.58 |  | 2.9 | 10.9 |  |  |  |  | 3.59 | 10.5 | [25 empty] | S18-7 | PM
BS-LSBAT-S240629-0288 |  |  |  |  | BS-LSBAT-S240629-0288 | 70.702 | 70.26 | 70.28 | 70.35 | 70.41 | 70.41 | 70.26 | 21.23 | 21.22 | 21.13 | 21.12 |  | BS-LSBAT-S240629-0288 |  | 3.46 | 11.67 |  | 4.18 | 10.44 |  | 2.92 | 10.71 | 5.0302 | 4.9775 | 1.047672 |  | 3.578 | 10.52 |  | 4.167662 | 15.38 | 17.66 | 24.7 |  | 4.081533 | 14.86 | 16.58 | 22.02 |  | 3.744748 | 14.32 | 16 | 21.86 |  | 3.196805 | 18.02 | 20.56 | 32.42 |  | 2.937002 | 23.2 | 31.56 | 67.5
BS-LSBAT-S240629-0289 |  |  |  |  | BS-LSBAT-S240629-0289 | 70.701 | 70.26 | 70.28 | 70.31 | 70.32 | 70.32 | 70.26 | 21.21 | 21.18 | 21.14 | 21.1 |  | BS-LSBAT-S240629-0289 |  | 3.46 | 11.89 |  | 4.19 | 10.54 |  | 2.981 | 10.97 | 5.0244 | 4.9812 | 0.8598042 |  | 3.578 | 10.5 |  | 4.167403 | 15.22 | 17.46 | 24.48 |  | 4.08244745 | 14.94 | 16.64 | 22.04 |  | 3.746094 | 14.44 | 16.1 | 21.92 |  | 3.198897 | 18.2 | 20.74 | 32.6 |  | 2.943702 | 23.36 | 31.8 | 67.52
BS-LSBAT-S240629-0290 |  |  |  |  | BS-LSBAT-S240629-0290 | 70.515 | 70.34 | 70.31 | 70.3 | 70.41 | 70.41 | 70.3 | 21.18 | 21.16 | 21.16 | 21.15 |  | BS-LSBAT-S240629-0290 |  | 3.46 | 11.69 |  | 4.19 | 10.47 |  | 2.968 | 10.98 | 5.0227 | 4.9652 | 1.144803 |  | 3.578 | 10.45 |  | 4.167659 | 15.38 | 17.6 | 24.58 |  | 4.0804629 | 14.66 | 16.38 | 21.72 |  | 3.74344805 | 14.2 | 15.84 | 21.62 |  | 3.1966586 | 18.28 | 20.78 | 32.66 |  | 2.942892 | 23.4 | 31.8 | 67.38
BS-LSBAT-S240629-0291 |  |  |  |  | BS-LSBAT-S240629-0291 | 70.637 | 70.24 | 70.32 | 70.36 | 70.28 | 70.36 | 70.24 | 21.22 | 21.16 | 21.12 | 21.1 |  | BS-LSBAT-S240629-0291 |  | 3.46 | 11.69 |  | 4.19 | 10.66 |  | 2.974 | 10.88 | 5.0297 | 4.9771 | 1.045788 |  | 3.578 | 10.7 |  | 4.16748975 | 15.54 | 17.8 | 24.82 |  | 4.0804919 | 14.94 | 16.66 | 22.06 |  | 3.744239 | 14.46 | 16.12 | 21.96 |  | 3.196958 | 18.28 | 20.84 | 32.74 |  | 2.94313915 | 23.56 | 31.88 | 67.38
BS-LSBAT-S240629-0292 |  |  |  |  | BS-LSBAT-S240629-0292 | 70.599 | 70.38 | 70.4 | 70.4 | 70.39 | 70.4 | 70.38 | 21.2 | 21.18 | 21.13 | 21.12 |  | BS-LSBAT-S240629-0292 |  | 3.46 | 11.58 |  | 4.19 | 10.57 |  | 2.956 | 11.06 | 5.0459 | 4.9754 | 1.397174 |  | 3.578 | 10.76 |  | 4.168361 | 15.74 | 18 | 25.04 |  | 4.081004 | 15.14 | 16.86 | 22.2 |  | 3.744527 | 14.56 | 16.3 | 22.08 |  | 3.19604335 | 18.42 | 20.96 | 32.84 |  | 2.9356928 | 23.74 | 32.46 | 69.58
BS-LSBAT-S240629-0293 |  |  |  |  | BS-LSBAT-S240629-0293 | 70.673 | 70.33 | 70.41 | 70.35 | 70.38 | 70.41 | 70.33 | 21.23 | 21.17 | 21.14 | 21.09 |  | BS-LSBAT-S240629-0293 |  | 3.46 | 11.88 |  | 4.19 | 10.6 |  | 2.963 | 10.61 | 5.0455 | 4.983 | 1.238728 |  | 3.578 | 10.52 |  | 4.168041 | 15.34 | 17.58 | 24.62 |  | 4.081487 | 14.86 | 16.56 | 21.96 |  | 3.74488 | 14.38 | 16.04 | 21.86 |  | 3.197907 | 18.14 | 20.68 | 32.5 |  | 2.9327103 | 23.74 | 32.58 | 70.9
BS-LSBAT-S240629-0294 |  |  |  |  | BS-LSBAT-S240629-0294 | 70.688 | 70.36 | 70.39 | 70.4 | 70.41 | 70.41 | 70.36 | 21.25 | 21.18 | 21.13 | 21.12 |  | BS-LSBAT-S240629-0294 |  | 3.46 | 11.75 |  | 4.19 | 10.66 |  | 2.967 | 10.88 | 5.0324 | 4.9754 | 1.13266 |  | 3.578 | 10.58 |  | 4.167795 | 15.54 | 17.8 | 24.82 |  | 4.081017 | 14.98 | 16.68 | 22.08 |  | 3.744768 | 14.48 | 16.14 | 21.98 |  | 3.197332 | 18.3 | 20.82 | 32.66 |  | 2.9405411 | 23.5 | 31.96 | 68
BS-LSBAT-S240629-0295 |  |  |  |  | BS-LSBAT-S240629-0295 | 70.536 | 70.41 | 70.35 | 70.36 | 70.2 | 70.41 | 70.2 | 21.14 | 21.19 | 21.15 | 21.13 |  | BS-LSBAT-S240629-0295 |  | 3.46 | 11.91 |  | 4.19 | 10.52 |  | 2.972 | 10.78 | 5.0232 | 4.9696 | 1.067049 |  | 3.578 | 10.44 |  | 4.16790255 | 15.3 | 17.54 | 24.54 |  | 4.080876 | 14.66 | 16.36 | 21.72 |  | 3.743917 | 14.24 | 15.88 | 21.66 |  | 3.1978723 | 18.24 | 20.76 | 32.54 |  | 2.937527 | 23.48 | 32.08 | 68.64
BS-LSBAT-S240629-0296 |  |  |  |  | BS-LSBAT-S240629-0296 | 70.711 | 70.39 | 70.31 | 70.46 | 70.44 | 70.46 | 70.31 | 21.21 | 21.15 | 21.15 | 21.13 |  | BS-LSBAT-S240629-0296 |  | 3.46 | 11.72 |  | 4.19 | 10.59 |  | 2.958 | 10.86 | 5.0509 | 4.9761 | 1.480924 |  | 3.578 | 10.58 |  | 4.1677585 | 15.72 | 17.98 | 25.02 |  | 4.08015 | 14.94 | 16.64 | 22.04 |  | 3.743576 | 14.64 | 16.12 | 21.98 |  | 3.19581335 | 18.22 | 20.76 | 32.6 |  | 2.9408282 | 23.4 | 31.8 | 67.46
BS-LSBAT-S240629-0297 |  |  |  |  | BS-LSBAT-S240629-0297 | 70.643 | 70.27 | 70.33 | 70.36 | 70.41 | 70.41 | 70.27 | 21.23 | 21.18 | 21.14 | 21.1 |  | BS-LSBAT-S240629-0297 |  | 3.46 | 11.77 |  | 4.19 | 10.6 |  | 2.957 | 10.9 | 5.0613 | 4.9822 | 1.56284 |  | 3.578 | 10.52 |  | 4.167583 | 15.44 | 17.7 | 24.76 |  | 4.082094 | 14.98 | 16.68 | 22.1 |  | 3.745485 | 14.48 | 16.14 | 22 |  | 3.198719 | 18.28 | 20.8 | 32.64 |  | 2.9467536 | 23.46 | 31.88 | 67.36
BS-LSBAT-S240629-0298 |  |  |  |  | BS-LSBAT-S240629-0298 | 70.707 | 70.39 | 70.4 | 70.45 | 70.37 | 70.45 | 70.37 | 21.23 | 21.18 | 21.12 | 21.1 |  | BS-LSBAT-S240629-0298 |  | 3.46 | 11.58 |  | 4.19 | 10.57 |  | 2.973 | 10.73 | 5.0363 | 4.9772 | 1.173481 |  | 3.578 | 10.52 |  | 4.167658 | 15.32 | 17.58 | 24.62 |  | 4.081439 | 14.8 | 16.5 | 21.9 |  | 3.745197 | 14.3 | 15.96 | 21.8 |  | 3.198843 | 18.22 | 20.76 | 32.58 |  | 2.944551 | 23.48 | 31.94 | 67.68
BS-LSBAT-S240629-0299 |  |  |  |  | BS-LSBAT-S240629-0299 | 70.614 | 70.27 | 70.33 | 70.32 | 70.38 | 70.38 | 70.27 | 21.21 | 21.16 | 21.11 | 21.09 |  | BS-LSBAT-S240629-0299 |  | 3.46 | 11.75 |  | 4.19 | 10.73 |  | 2.955 | 11.05 | 5.0447 | 4.9687 | 1.506532 |  | 3.578 | 10.72 |  | 4.1679612 | 15.62 | 17.9 | 24.94 |  | 4.081784 | 15.06 | 16.78 | 22.18 |  | 3.7455111 | 14.58 | 16.24 | 22.1 |  | 3.19831945 | 18.54 | 21.06 | 32.94 |  | 2.94314 | 23.76 | 32.24 | 68.1
BS-LSBAT-S240629-0300 |  |  |  |  | BS-LSBAT-S240629-0300 | 70.544 | 70.31 | 70.28 | 70.45 | 70.35 | 70.45 | 70.28 | 21.22 | 21.19 | 21.12 | 21.09 |  | BS-LSBAT-S240629-0300 |  | 3.46 | 12.01 |  | 4.19 | 10.63 |  | 2.969 | 10.92 | 5.0324 | 4.9867 | 0.9081154 |  | 3.582 | 10.5 |  | 4.169449 | 14.78 | 17 | 23.84 |  | 4.081251 | 14.26 | 15.92 | 21.1 |  | 3.7439291 | 13.8 | 15.42 | 21 |  | 3.19590475 | 17.5 | 19.98 | 31.62 |  | 2.929355 | 22.6 | 30.56 | 65.86
BS-LSBAT-S240629-0301 |  |  |  |  | BS-LSBAT-S240629-0301 | 70.645 | 70.46 | 70.29 | 70.31 | 70.33 | 70.46 | 70.29 | 21.22 | 21.18 | 21.13 | 21.1 |  | BS-LSBAT-S240629-0301 |  | 3.46 | 11.69 |  | 4.19 | 10.69 |  | 2.945 | 10.82 | 5.065 | 4.9841 | 1.597236 |  | 3.582 | 10.62 |  | 4.169264 | 15.18 | 17.44 | 24.34 |  | 4.08079775 | 14.58 | 16.28 | 21.56 |  | 3.744528 | 14.04 | 15.7 | 21.38 |  | 3.196256 | 17.62 | 20.12 | 31.84 |  | 2.931026 | 22.7 | 30.68 | 65.84
BS-LSBAT-S240629-0302 |  |  |  |  | BS-LSBAT-S240629-0302 | 70.617 | 70.39 | 70.41 | 70.28 | 70.31 | 70.41 | 70.28 | 21.21 | 21.18 | 21.14 | 21.11 |  | BS-LSBAT-S240629-0302 |  | 3.46 | 11.45 |  | 4.19 | 10.64 |  | 2.951 | 10.75 |  |  |  |  | 3.586 | 10.66 | [25 empty] | S11-6 | PM
BS-LSBAT-S240629-0303 |  |  |  |  | BS-LSBAT-S240629-0303 | 70.65 | 70.27 | 70.26 | 70.27 | 70.3 | 70.3 | 70.26 | 21.22 | 21.18 | 21.14 | 21.11 |  | BS-LSBAT-S240629-0303 |  | 3.45 | 12.01 |  | 4.19 | 10.53 |  | 2.975 | 10.79 | 5.038 | 4.9932 | 0.8892418 |  | 3.581 | 10.49 |  | 4.16921495 | 15.18 | 17.42 | 24.3 |  | 4.08067565 | 14.46 | 16.18 | 21.42 |  | 3.743589 | 13.94 | 15.58 | 21.26 |  | 3.195187 | 17.54 | 20.04 | 31.8 |  | 2.93322635 | 22.6 | 30.68 | 65.66
BS-LSBAT-S240629-0304 |  |  |  |  | BS-LSBAT-S240629-0304 | 70.643 | 70.33 | 70.27 | 70.43 | 70.37 | 70.43 | 70.27 | 21.22 | 21.18 | 21.13 | 21.11 |  | BS-LSBAT-S240629-0304 |  | 3.46 | 11.59 |  | 4.19 | 10.55 |  | 2.975 | 10.8 | 5.0288 | 4.9866 | 0.8391664 |  | 3.582 | 10.56 |  | 4.169511 | 15.12 | 17.36 | 24.26 |  | 4.0809879 | 14.5 | 16.2 | 21.46 |  | 3.7444594 | 13.94 | 15.6 | 21.26 |  | 3.1956985 | 17.46 | 19.94 | 31.64 |  | 2.9315053 | 22.5 | 30.42 | 65.36
BS-LSBAT-S240629-0305 |  |  |  |  | BS-LSBAT-S240629-0305 | 70.508 | 70.38 | 70.3 | 70.28 | 70.29 | 70.38 | 70.28 | 21.18 | 21.15 | 21.12 | 21.09 |  | BS-LSBAT-S240629-0305 |  | 3.46 | 12.06 |  | 4.17 | 10.44 |  | 2.961 | 11 | 5.0108 | 4.9795 | 0.6246508 |  | 3.582 | 10.68 |  | 4.1698276 | 14.7 | 16.92 | 23.76 |  | 4.08166 | 14.22 | 15.9 | 21.1 |  | 3.744229 | 13.74 | 15.36 | 20.96 |  | 3.195709 | 17.66 | 20.14 | 31.84 |  | 2.9271584 | 22.82 | 30.78 | 66.38
BS-LSBAT-S240629-0306 |  |  |  |  | BS-LSBAT-S240629-0306 | 70.673 | 70.27 | 70.36 | 70.22 | 70.23 | 70.36 | 70.22 | 21.21 | 21.19 | 21.12 | 21.11 |  | BS-LSBAT-S240629-0306 |  | 3.46 | 11.87 |  | 4.179 | 10.71 |  | 2.942 | 10.89 | 5.0428 | 4.9809 | 1.227493 |  | 3.582 | 10.64 |  | 4.169493 | 15.34 | 17.6 | 24.48 |  | 4.080731 | 14.66 | 16.36 | 21.64 |  | 3.744056 | 14.12 | 15.78 | 21.46 |  | 3.194505 | 17.66 | 20.18 | 31.88 |  | 2.925912 | 22.72 | 30.84 | 66.64
BS-LSBAT-S240629-0307 |  |  |  |  | BS-LSBAT-S240629-0307 | 70.718 | 70.39 | 70.25 | 70.42 | 70.43 | 70.43 | 70.25 | 21.19 | 21.14 | 21.14 | 21.1 |  | BS-LSBAT-S240629-0307 |  | 3.46 | 11.94 |  | 4.178 | 10.55 |  | 2.952 | 10.81 | 5.0383 | 4.9961 | 0.8375841 |  | 3.582 | 10.52 |  | 4.169541 | 15.02 | 17.26 | 24.16 |  | 4.08160735 | 14.56 | 16.24 | 21.52 |  | 3.744457 | 13.98 | 15.64 | 21.3 |  | 3.194551 | 17.52 | 20 | 31.68 |  | 2.927547 | 22.48 | 30.66 | 66.44
BS-LSBAT-S240629-0308 |  |  |  |  | BS-LSBAT-S240629-0308 | 70.69 | 70.29 | 70.39 | 70.27 | 70.33 | 70.39 | 70.27 | 21.23 | 21.2 | 21.14 | 21.11 |  | BS-LSBAT-S240629-0308 |  | 3.46 | 11.67 |  | 4.179 | 10.51 |  | 2.96 | 10.88 | 5.0259 | 4.9873 | 0.7680216 |  | 3.582 | 10.49 |  | 4.16968 | 14.88 | 17.12 | 24.04 |  | 4.08160065 | 14.48 | 16.18 | 21.44 |  | 3.745033 | 13.92 | 15.58 | 21.24 |  | 3.1958825 | 17.42 | 19.92 | 31.64 |  | 2.924146 | 22.54 | 30.8 | 67.36
BS-LSBAT-S240629-0309 |  |  |  |  | BS-LSBAT-S240629-0309 | 70.704 | 70.25 | 70.26 | 70.35 | 70.28 | 70.35 | 70.25 | 21.2 | 21.18 | 21.16 | 21.11 |  | BS-LSBAT-S240629-0309 |  | 3.46 | 11.49 |  | 4.179 | 10.65 |  | 2.947 | 10.75 | 5.0444 | 4.9933 | 1.013005 |  | 3.582 | 10.55 |  | 4.16891 | 14.66 | 16.9 | 23.78 |  | 4.083023 | 14.54 | 16.24 | 21.5 |  | 3.746259 | 14 | 15.66 | 21.32 |  | 3.197536 | 17.64 | 20.1 | 31.8 |  | 2.93163395 | 22.76 | 30.64 | 65.94
BS-LSBAT-S240629-0310 |  |  |  |  | BS-LSBAT-S240629-0310 | 70.259 | 70.27 | 70.26 | 70.27 | 70.27 | 70.27 | 70.26 | 21.19 | 21.15 | 21.11 | 21.1 |  | BS-LSBAT-S240629-0310 |  | 3.46 | 12.04 |  | 4.177 | 10.67 |  | 2.956 | 11.1 |  |  |  |  | 3.587 | 10.69 | [25 empty] | S25-4
BS-LSBAT-S240629-0311 |  |  |  |  | BS-LSBAT-S240629-0311 | 70.717 | 70.22 | 70.28 | 70.29 | 70.28 | 70.29 | 70.22 | 21.23 | 21.16 | 21.14 | 21.12 |  | BS-LSBAT-S240629-0311 |  | 3.46 | 11.41 |  | 4.178 | 10.58 |  | 2.955 | 10.76 | 5.0355 | 4.9926 | 0.8519511 |  | 3.582 | 10.5 |  | 4.169288 | 15.12 | 17.36 | 24.24 |  | 4.080399 | 14.5 | 16.2 | 21.44 |  | 3.743442 | 13.96 | 15.62 | 21.26 |  | 3.194226 | 17.52 | 19.98 | 31.68 |  | 2.924642 | 22.56 | 30.66 | 66.58
BS-LSBAT-S240629-0312 |  |  |  |  | BS-LSBAT-S240629-0312 | 70.738 | 70.28 | 70.38 | 70.27 | 70.3 | 70.38 | 70.27 | 21.22 | 21.17 | 21.16 | 21.09 |  | BS-LSBAT-S240629-0312 |  | 3.46 | 11.56 |  | 4.178 | 10.69 |  | 2.948 | 10.95 | 5.0545 | 5 | 1.078247 |  | 3.582 | 10.66 |  | 4.168784 | 15.38 | 17.6 | 24.48 |  | 4.080184 | 14.68 | 16.38 | 21.64 |  | 3.742828 | 14.14 | 15.78 | 21.46 |  | 3.193536 | 17.66 | 20.12 | 31.82 |  | 2.930614 | 22.66 | 30.7 | 65.74
BS-LSBAT-S240629-0313 |  |  |  |  | BS-LSBAT-S240629-0313 | 70.69 | 70.28 | 70.3 | 70.28 | 70.34 | 70.34 | 70.28 | 21.21 | 21.17 | 21.16 | 21.14 |  | BS-LSBAT-S240629-0313 |  | 3.46 | 11.62 |  | 4.179 | 10.52 |  | 2.959 | 10.56 | 5.0247 | 4.9872 | 0.7463132 |  | 3.582 | 10.52 |  | 4.1696259 | 15.14 | 17.38 | 24.26 |  | 4.080308 | 14.48 | 16.18 | 21.42 |  | 3.74345975 | 13.94 | 15.58 | 21.22 |  | 3.193531 | 17.38 | 19.84 | 31.5 |  | 2.9201 | 22.5 | 30.68 | 67.26
BS-LSBAT-S240629-0314 |  |  |  |  | BS-LSBAT-S240629-0314 | 70.649 | 70.23 | 70.23 | 70.22 | 70.21 | 70.23 | 70.21 | 21.23 | 21.21 | 21.13 | 21.1 |  | BS-LSBAT-S240629-0314 |  | 3.46 | 11.76 |  | 4.179 | 10.77 |  | 2.963 | 11.02 | 5.0267 | 4.991 | 0.7102075 |  | 3.581 | 10.84 |  | 4.1690293 | 15.14 | 17.4 | 24.28 |  | 4.081001 | 14.68 | 16.38 | 21.66 |  | 3.744381 | 14.14 | 15.8 | 21.46 |  | 3.195774 | 17.88 | 20.38 | 32.08 |  | 2.927523 | 22.92 | 30.94 | 66.36
BS-LSBAT-S240629-0315 |  |  |  |  | BS-LSBAT-S240629-0315 | 70.467 | 70.24 | 70.25 | 70.27 | 70.2 | 70.27 | 70.2 | 21.22 | 21.2 | 21.13 | 21.1 |  | BS-LSBAT-S240629-0315 |  | 3.46 | 11.47 |  | 4.179 | 10.53 |  | 2.946 | 10.71 | 5.0338 | 4.987 | 0.9297151 |  | 3.582 | 10.46 |  | 4.169023 | 14.72 | 16.94 | 23.84 |  | 4.081921 | 14.44 | 16.12 | 21.4 |  | 3.74346 | 13.88 | 15.52 | 21.22 |  | 3.194125 | 17.48 | 19.96 | 31.7 |  | 2.936386 | 22.46 | 30.5 | 65.38
BS-LSBAT-S240629-0316 |  |  |  |  | BS-LSBAT-S240629-0316 | 70.608 | 70.3 | 70.29 | 70.24 | 70.28 | 70.3 | 70.24 | 21.21 | 21.18 | 21.13 | 21.12 |  | BS-LSBAT-S240629-0316 |  | 3.46 | 11.87 |  | 4.179 | 10.75 |  | 2.957 | 11.29 | 5.0225 | 4.9791 | 0.8641115 |  | 3.582 | 10.81 |  | 4.169471 | 15.02 | 17.24 | 24.12 |  | 4.08158885 | 14.64 | 16.34 | 21.6 |  | 3.74517415 | 14.08 | 15.74 | 21.4 |  | 3.19589725 | 17.74 | 20.22 | 31.92 |  | 2.926927 | 22.84 | 30.88 | 66.64
BS-LSBAT-S240629-0317 |  |  |  |  | BS-LSBAT-S240629-0317 | 70.679 | 70.22 | 70.27 | 70.27 | 70.22 | 70.27 | 70.22 | 21.2 | 21.16 | 21.15 | 21.1 |  | BS-LSBAT-S240629-0317 |  | 3.46 | 12.03 |  | 4.179 | 10.68 |  | 2.952 | 11.14 | 5.0437 | 4.9999 | 0.8684101 |  | 3.581 | 10.7 |  | 4.169219 | 15.3 | 17.56 | 24.44 |  | 4.080518 | 14.76 | 16.44 | 21.72 |  | 3.743325 | 14.16 | 15.82 | 21.5 |  | 3.19350795 | 17.88 | 20.36 | 32.08 |  | 2.92795435 | 22.96 | 31.02 | 66.44
BS-LSBAT-S240629-0318 |  |  |  |  | BS-LSBAT-S240629-0318 | 70.659 | 70.2 | 70.24 | 70.26 | 70.26 | 70.26 | 70.2 | 21.22 | 21.19 | 21.12 | 21.1 |  | BS-LSBAT-S240629-0318 |  | 3.46 | 11.84 |  | 4.178 | 10.54 |  | 2.945 | 10.99 | 5.0385 | 4.9856 | 1.049916 |  | 3.581 | 10.62 |  | 4.169802 | 15.16 | 17.4 | 24.28 |  | 4.0807997 | 14.56 | 16.24 | 21.5 |  | 3.74424745 | 14.02 | 15.66 | 21.34 |  | 3.195198 | 17.64 | 20.12 | 31.82 |  | 2.927266 | 22.76 | 30.76 | 66.18
BS-LSBAT-S240629-0319 |  |  |  |  | BS-LSBAT-S240629-0319 | 70.639 | 70.27 | 70.23 | 70.23 | 70.22 | 70.27 | 70.22 | 21.23 | 21.16 | 21.12 | 21.11 |  | BS-LSBAT-S240629-0319 |  | 3.46 | 11.76 |  | 4.177 | 10.48 |  | 2.967 | 10.78 | 5.0207 | 4.9872 | 0.6672376 |  | 3.581 | 10.61 |  | 4.169557 | 15.16 | 17.42 | 24.3 |  | 4.0808977 | 14.56 | 16.28 | 21.56 |  | 3.744409 | 14.02 | 15.68 | 21.36 |  | 3.19658495 | 17.5 | 19.98 | 31.7 |  | 2.928672 | 22.6 | 30.58 | 65.94
BS-LSBAT-S240629-0320 |  |  |  |  | BS-LSBAT-S240629-0320 | 70.542 | 70.39 | 70.4 | 70.4 | 70.4 | 70.4 | 70.39 | 21.19 | 21.15 | 21.14 | 21.08 |  | BS-LSBAT-S240629-0320 |  | 3.46 | 11.8 |  | 4.177 | 10.39 |  | 2.965 | 10.76 |  |  |  |  | 3.587 | 10.44 | [25 empty] | S4-7 | PM
BS-LSBAT-S240629-0321 |  |  |  |  | BS-LSBAT-S240629-0321 | 70.665 | 70.38 | 70.34 | 70.3 | 70.3 | 70.38 | 70.3 | 21.24 | 21.19 | 21.13 | 21.11 |  | BS-LSBAT-S240629-0321 |  | 3.46 | 11.47 |  | 4.179 | 10.65 |  | 2.964 | 10.81 | 5.0206 | 4.9914 | 0.5816038 |  | 3.581 | 10.62 |  | 4.16977 | 15.04 | 17.28 | 24.16 |  | 4.081241 | 14.54 | 16.24 | 21.52 |  | 3.744538 | 13.98 | 15.64 | 21.3 |  | 3.19559705 | 17.5 | 19.96 | 31.66 |  | 2.92403685 | 22.56 | 30.72 | 66.92
BS-LSBAT-S240629-0322 |  |  |  |  | BS-LSBAT-S240629-0322 | 70.626 | 70.41 | 70.47 | 70.43 | 70.4 | 70.47 | 70.4 | 21.23 | 21.19 | 21.13 | 21.11 |  | BS-LSBAT-S240629-0322 |  | 3.46 | 11.78 |  | 4.179 | 10.65 |  | 2.961 | 10.89 | 5.0251 | 4.9912 | 0.6746134 |  | 3.581 | 10.64 |  | 4.169729 | 15.16 | 17.38 | 24.26 |  | 4.08192 | 14.7 | 16.42 | 21.7 |  | 3.74504865 | 14.14 | 15.78 | 21.48 |  | 3.1955936 | 17.6 | 20.08 | 31.76 |  | 2.928384 | 22.72 | 30.76 | 66.48
BS-LSBAT-S240629-0323 |  |  |  |  | BS-LSBAT-S240629-0323 | 70.697 | 70.45 | 70.44 | 70.43 | 70.41 | 70.45 | 70.41 | 21.19 | 21.17 | 21.13 | 21.08 |  | BS-LSBAT-S240629-0323 |  | 3.46 | 11.72 |  | 4.179 | 10.7 |  | 2.951 | 10.78 | 5.0349 | 4.9872 | 0.9473872 |  | 3.581 | 10.59 |  | 4.16940755 | 15.16 | 17.4 | 24.28 |  | 4.080642 | 14.64 | 16.32 | 21.58 |  | 3.74391995 | 14.04 | 15.7 | 21.36 |  | 3.19499265 | 17.48 | 19.96 | 31.64 |  | 2.927775 | 22.54 | 30.54 | 65.96
BS-LSBAT-S240629-0324 |  |  |  |  | BS-LSBAT-S240629-0324 | 70.677 | 70.46 | 70.38 | 70.37 | 70.39 | 70.46 | 70.37 | 21.21 | 21.17 | 21.15 | 21.13 |  | BS-LSBAT-S240629-0324 |  | 3.46 | 11.61 |  | 4.18 | 10.7 |  | 2.958 | 10.91 | 5.0323 | 4.9886 | 0.8683902 |  | 3.581 | 10.57 |  | 4.169456 | 15.14 | 17.34 | 24.24 |  | 4.08090805 | 14.64 | 16.34 | 21.6 |  | 3.7442611 | 14.04 | 15.7 | 21.36 |  | 3.1956873 | 17.62 | 20.1 | 31.78 |  | 2.929873 | 22.7 | 30.66 | 65.82
BS-LSBAT-S240629-0325 |  |  |  |  | BS-LSBAT-S240629-0325 | 70.535 | 70.46 | 70.49 | 70.44 | 70.43 | 70.49 | 70.43 | 21.24 | 21.18 | 21.13 | 21.11 |  | BS-LSBAT-S240629-0325 |  | 3.46 | 11.87 |  | 4.179 | 10.6 |  | 2.955 | 11.12 | 5.0122 | 4.9728 | 0.786082 |  | 3.581 | 10.52 |  | 4.16933 | 14.7 | 16.94 | 23.76 |  | 4.082279 | 14.4 | 16.08 | 21.32 |  | 3.745303 | 13.84 | 15.46 | 21.1 |  | 3.197925 | 17.6 | 20.08 | 31.78 |  | 2.93135335 | 22.64 | 30.64 | 65.96
BS-LSBAT-S240629-0326 |  |  |  |  | BS-LSBAT-S240629-0326 | 70.627 | 70.45 | 70.39 | 70.37 | 70.4 | 70.45 | 70.37 | 21.18 | 21.15 | 21.13 | 21.11 |  | BS-LSBAT-S240629-0326 |  | 3.46 | 11.6 |  | 4.179 | 10.57 |  | 2.963 | 10.91 | 5.0166 | 4.989 | 0.5501734 |  | 3.581 | 10.47 |  | 4.1691648 | 14.84 | 17.1 | 23.98 |  | 4.082001 | 14.6 | 16.28 | 21.56 |  | 3.745446 | 13.98 | 15.64 | 21.32 |  | 3.196476 | 17.48 | 19.98 | 31.7 |  | 2.9298512 | 22.54 | 30.56 | 66.04
BS-LSBAT-S240629-0327 |  |  |  |  | BS-LSBAT-S240629-0327 | 70.636 | 70.42 | 70.44 | 70.46 | 70.45 | 70.46 | 70.42 | 21.23 | 21.19 | 21.14 | 21.12 |  | BS-LSBAT-S240629-0327 |  | 3.46 | 11.48 |  | 4.179 | 10.6 |  | 2.957 | 10.82 | 5.0344 | 4.9947 | 0.7885746 |  | 3.581 | 10.49 |  | 4.1695644 | 15 | 17.24 | 24.14 |  | 4.081602 | 14.56 | 16.26 | 21.54 |  | 3.744629 | 14 | 15.64 | 21.32 |  | 3.1955227 | 17.56 | 20.06 | 31.76 |  | 2.9298203 | 22.62 | 30.76 | 66.44
BS-LSBAT-S240629-0328 |  |  |  |  | BS-LSBAT-S240629-0328 | 70.655 | 70.42 | 70.35 | 70.4 | 70.36 | 70.42 | 70.35 | 21.23 | 21.16 | 21.15 | 21.11 |  | BS-LSBAT-S240629-0328 |  | 3.46 | 11.56 |  | 4.18 | 10.53 |  | 2.965 | 10.88 | 5.0192 | 4.9867 | 0.6475135 |  | 3.581 | 10.62 |  | 4.16966455 | 14.82 | 17.04 | 23.9 |  | 4.082396 | 14.54 | 16.24 | 21.48 |  | 3.745823 | 13.98 | 15.64 | 21.3 |  | 3.19709065 | 17.62 | 20.1 | 31.82 |  | 2.929213 | 22.7 | 30.78 | 66.46
BS-LSBAT-S240629-0329 |  |  |  |  | BS-LSBAT-S240629-0329 | 70.658 | 70.38 | 70.4 | 70.39 | 70.42 | 70.42 | 70.38 | 21.2 | 21.17 | 21.14 | 21.11 |  | BS-LSBAT-S240629-0329 |  | 3.46 | 11.55 |  | 4.18 | 10.63 |  | 2.964 | 10.84 | 5.0185 | 4.9876 | 0.6157218 |  | 3.581 | 10.51 |  | 4.169565 | 14.6 | 16.84 | 23.7 |  | 4.0830009 | 14.52 | 16.22 | 21.46 |  | 3.746416 | 13.94 | 15.58 | 21.24 |  | 3.1970791 | 17.46 | 19.92 | 31.58 |  | 2.928109 | 22.54 | 30.6 | 66.44
BS-LSBAT-S240629-0330 |  |  |  |  | BS-LSBAT-S240629-0330 | 70.556 | 70.42 | 70.41 | 70.43 | 70.36 | 70.43 | 70.36 | 21.23 | 21.19 | 21.13 | 21.1 |  | BS-LSBAT-S240629-0330 |  | 3.46 | 12.25 |  | 4.179 | 11.31 |  | 2.972 | 11.62 |  |  |  |  | 3.588 | 11.15 | [25 empty] | S9-6 | PM
BS-LSBAT-S240629-0331 |  |  |  |  | BS-LSBAT-S240629-0331 | 70.679 | 70.37 | 70.34 | 70.32 | 70.31 | 70.37 | 70.31 | 21.22 | 21.18 | 21.13 | 21.1 |  | BS-LSBAT-S240629-0331 |  | 3.46 | 11.74 |  | 4.18 | 10.59 |  | 2.957 | 10.9 | 5.0279 | 4.9885 | 0.7836274 |  | 3.581 | 10.51 |  | 4.169456 | 14.78 | 17.04 | 23.9 |  | 4.082411 | 14.54 | 16.26 | 21.52 |  | 3.745689 | 13.96 | 15.64 | 21.3 |  | 3.19658475 | 17.52 | 20 | 31.72 |  | 2.929483 | 22.6 | 30.7 | 66.48
BS-LSBAT-S240629-0332 |  |  |  |  | BS-LSBAT-S240629-0332 | 70.667 | 70.35 | 70.35 | 70.36 | 70.37 | 70.37 | 70.35 | 21.21 | 21.17 | 21.14 | 21.13 |  | BS-LSBAT-S240629-0332 |  | 3.46 | 11.84 |  | 4.18 | 10.56 |  | 2.954 | 10.79 | 5.0358 | 4.9909 | 0.891616 |  | 3.581 | 10.49 |  | 4.169393 | 15.2 | 17.46 | 24.34 |  | 4.080501 | 14.56 | 16.26 | 21.54 |  | 3.743389 | 14.02 | 15.66 | 21.36 |  | 3.1940804 | 17.56 | 20.04 | 31.76 |  | 2.92756855 | 22.78 | 30.92 | 66.88
BS-LSBAT-S240629-0333 |  |  |  |  | BS-LSBAT-S240629-0333 | 70.707 | 70.44 | 70.45 | 70.4 | 70.49 | 70.49 | 70.4 | 21.23 | 21.18 | 21.13 | 21.12 |  | BS-LSBAT-S240629-0333 |  | 3.46 | 11.58 |  | 4.181 | 10.67 |  | 2.956 | 10.85 | 5.0357 | 4.9948 | 0.8122009 |  | 3.581 | 10.61 |  | 4.16917405 | 15.06 | 17.3 | 24.18 |  | 4.081309 | 14.66 | 16.36 | 21.64 |  | 3.744292 | 14.08 | 15.76 | 21.46 |  | 3.195409 | 17.72 | 20.22 | 31.96 |  | 2.92950185 | 22.82 | 30.96 | 66.6
BS-LSBAT-S240629-0334 |  |  |  |  | BS-LSBAT-S240629-0334 | 70.634 | 70.44 | 70.46 | 70.4 | 70.36 | 70.46 | 70.36 | 21.24 | 21.16 | 21.14 | 21.13 |  | BS-LSBAT-S240629-0334 |  | 3.46 | 11.73 |  | 4.179 | 10.8 |  | 2.944 | 11.04 | 5.0449 | 4.9857 | 1.173462 |  | 3.58 | 10.86 |  | 4.1689061 | 15.48 | 17.72 | 24.6 |  | 4.080117 | 14.82 | 16.52 | 21.82 |  | 3.743132 | 14.26 | 15.94 | 21.64 |  | 3.194458 | 18.06 | 20.56 | 32.36 |  | 2.9300407 | 23.06 | 31.2 | 66.54
BS-LSBAT-S240629-0335 |  |  |  |  | BS-LSBAT-S240629-0335 | 70.525 | 70.39 | 70.41 | 70.4 | 70.42 | 70.42 | 70.39 | 21.21 | 21.18 | 21.14 | 21.09 |  | BS-LSBAT-S240629-0335 |  | 3.46 | 11.82 |  | 4.179 | 10.44 |  | 2.94 | 10.92 | 5.0368 | 4.9799 | 1.129686 |  | 3.581 | 10.46 |  | 4.16935 | 14.76 | 16.98 | 23.8 |  | 4.081636 | 14.34 | 16.04 | 21.26 |  | 3.7439338 | 13.8 | 15.42 | 21.04 |  | 3.195302 | 17.5 | 19.98 | 31.66 |  | 2.929182 | 22.56 | 30.7 | 66.4
BS-LSBAT-S240629-0336 |  |  |  |  | BS-LSBAT-S240629-0336 | 70.633 | 70.43 | 70.41 | 70.42 | 70.37 | 70.43 | 70.37 | 21.21 | 21.18 | 21.15 | 21.11 |  | BS-LSBAT-S240629-0336 |  | 3.46 | 11.61 |  | 4.178 | 10.72 |  | 2.964 | 11.02 | 5.0193 | 4.991 | 0.5638236 |  | 3.581 | 10.74 |  | 4.169654 | 15.34 | 17.6 | 24.48 |  | 4.080564 | 14.76 | 16.48 | 21.78 |  | 3.743715 | 14.2 | 15.86 | 21.56 |  | 3.194368 | 17.84 | 20.34 | 32.1 |  | 2.926618 | 22.88 | 31.1 | 67.08
BS-LSBAT-S240629-0337 |  |  |  |  | BS-LSBAT-S240629-0337 | 70.734 | 70.36 | 70.28 | 70.31 | 70.36 | 70.36 | 70.28 | 21.2 | 21.18 | 21.17 | 21.11 |  | BS-LSBAT-S240629-0337 |  | 3.46 | 11.42 |  | 4.175 | 10.7 |  | 2.953 | 10.91 | 5.0338 | 4.9985 | 0.7012595 |  | 3.581 | 10.58 |  | 4.169689 | 15.32 | 17.54 | 24.42 |  | 4.080724 | 14.76 | 16.44 | 21.74 |  | 3.743324 | 14.2 | 15.84 | 21.56 |  | 3.19405 | 17.84 | 20.32 | 32.06 |  | 2.922207 | 23.06 | 31.2 | 67.64
BS-LSBAT-S240629-0338 |  |  |  |  | BS-LSBAT-S240629-0338 | 70.66 | 70.45 | 70.44 | 70.46 | 70.4 | 70.46 | 70.4 | 21.22 | 21.17 | 21.14 | 21.11 |  | BS-LSBAT-S240629-0338 |  | 3.46 | 11.61 |  | 4.175 | 10.82 |  | 2.947 | 11.08 | 5.0416 | 4.9934 | 0.9560457 |  | 3.581 | 10.81 |  | 4.169111 | 15.28 | 17.5 | 24.36 |  | 4.081063 | 14.82 | 16.54 | 21.86 |  | 3.743829 | 14.3 | 15.98 | 21.72 |  | 3.19545375 | 18.08 | 20.58 | 32.38 |  | 2.924155 | 23.28 | 31.32 | 67.28
BS-LSBAT-S240629-0339 |  |  |  |  | BS-LSBAT-S240629-0339 | 70.639 | 70.49 | 70.44 | 70.48 | 70.47 | 70.49 | 70.44 | 21.22 | 21.19 | 21.15 | 21.1 |  | BS-LSBAT-S240629-0339 |  | 3.46 | 11.68 |  | 4.175 | 10.76 |  | 3.016 | 10.94 | 4.9474 | 4.9874 | -0.8085055 |  | 3.581 | 10.53 |  | 4.16945385 | 15.26 | 17.48 | 24.36 |  | 4.08089005 | 14.7 | 16.42 | 21.74 |  | 3.743808 | 14.16 | 15.82 | 21.58 |  | 3.195335 | 17.78 | 20.3 | 32.06 |  | 2.9269746 | 22.96 | 30.96 | 66.52
BS-LSBAT-S240629-0340 |  |  |  |  | BS-LSBAT-S240629-0340 | 70.477 | 70.46 | 70.38 | 70.47 | 70.47 | 70.47 | 70.38 | 21.22 | 21.16 | 21.14 | 21.12 |  | BS-LSBAT-S240629-0340 |  | 3.46 | 12.14 |  | 4.175 | 11.23 |  | 2.95 | 11.05 |  |  |  |  | 3.586 | 11.3 | [25 empty] | S9-7 | PM
BS-LSBAT-S240629-0341 |  |  |  |  | BS-LSBAT-S240629-0341 | 70.639 | 70.33 | 70.33 | 70.3 | 70.33 | 70.33 | 70.3 | 21.22 | 21.17 | 21.14 | 21.11 |  | BS-LSBAT-S240629-0341 |  | 3.46 | 11.37 |  | 4.175 | 10.68 |  | 2.945 | 10.77 | 5.0375 | 4.9924 | 0.8952854 |  | 3.581 | 10.49 |  | 4.1693213 | 15.04 | 17.26 | 24.14 |  | 4.0815112 | 14.64 | 16.34 | 21.66 |  | 3.74449035 | 14.1 | 15.76 | 21.52 |  | 3.196576 | 17.74 | 20.22 | 32 |  | 2.928783 | 22.9 | 30.94 | 66.46
BS-LSBAT-S240629-0342 |  |  |  |  | BS-LSBAT-S240629-0342 | 70.612 | 70.38 | 70.33 | 70.34 | 70.37 | 70.38 | 70.33 | 21.2 | 21.17 | 21.16 | 21.11 |  | BS-LSBAT-S240629-0342 |  | 3.46 | 11.79 |  | 4.174 | 10.75 |  | 2.945 | 10.81 | 5.031 | 4.9871 | 0.8725899 |  | 3.581 | 10.49 |  | 4.169636 | 14.96 | 17.18 | 24.04 |  | 4.082502 | 14.66 | 16.34 | 21.64 |  | 3.745206 | 14.12 | 15.74 | 21.5 |  | 3.1957448 | 17.64 | 20.12 | 31.86 |  | 2.92853675 | 22.9 | 30.96 | 66.7
BS-LSBAT-S240629-0343 |  |  |  |  | BS-LSBAT-S240629-0343 | 70.667 | 70.44 | 70.38 | 70.37 | 70.43 | 70.44 | 70.37 | 21.21 | 21.15 | 21.15 | 21.1 |  | BS-LSBAT-S240629-0343 |  | 3.46 | 11.69 |  | 4.175 | 10.8 |  | 2.936 | 10.97 | 5.0482 | 4.9896 | 1.16081 |  | 3.581 | 10.57 |  | 4.169278 | 15.04 | 17.28 | 24.14 |  | 4.081782 | 14.66 | 16.38 | 21.7 |  | 3.744386 | 14.16 | 15.8 | 21.58 |  | 3.196074 | 17.82 | 20.34 | 32.14 |  | 2.926307 | 23.02 | 31.16 | 67.28
BS-LSBAT-S240629-0344 |  |  |  |  | BS-LSBAT-S240629-0344 | 70.679 | 70.5 | 70.49 | 70.44 | 70.44 | 70.5 | 70.44 | 21.22 | 21.16 | 21.13 | 21.11 |  | BS-LSBAT-S240629-0344 |  | 3.46 | 11.63 |  | 4.175 | 10.79 |  | 2.951 | 10.96 | 5.0339 | 4.9896 | 0.8800334 |  | 3.581 | 10.67 |  | 4.16923465 | 15.18 | 17.4 | 24.26 |  | 4.081655 | 14.8 | 16.5 | 21.82 |  | 3.744537 | 14.26 | 15.92 | 21.68 |  | 3.195889 | 17.86 | 20.38 | 32.16 |  | 2.927762 | 23.14 | 31.12 | 66.84
BS-LSBAT-S240629-0345 |  |  |  |  | BS-LSBAT-S240629-0345 | 70.508 | 70.47 | 70.45 | 70.45 | 70.45 | 70.47 | 70.45 | 21.22 | 21.18 | 21.15 | 21.09 |  | BS-LSBAT-S240629-0345 |  | 3.46 | 12.16 |  | 4.176 | 10.68 |  | 2.949 | 11.16 | 5.0168 | 4.9786 | 0.7614416 |  | 3.581 | 10.57 |  | 4.169219 | 14.84 | 17.04 | 23.84 |  | 4.08165635 | 14.48 | 16.16 | 21.44 |  | 3.743961 | 13.92 | 15.56 | 21.22 |  | 3.1956769 | 17.72 | 20.2 | 31.9 |  | 2.921708 | 22.92 | 30.98 | 67.36
BS-LSBAT-S240629-0346 |  |  |  |  | BS-LSBAT-S240629-0346 | 70.685 | 70.47 | 70.48 | 70.47 | 70.4 | 70.48 | 70.4 | 21.23 | 21.17 | 21.14 | 21.11 |  | BS-LSBAT-S240629-0346 |  | 3.46 | 11.82 |  | 4.176 | 10.81 |  | 2.949 | 11.01 | 5.03 | 4.9848 | 0.8986083 |  | 3.581 | 10.79 |  | 4.16924 | 14.74 | 16.98 | 23.84 |  | 4.08312385 | 14.74 | 16.44 | 21.74 |  | 3.746255 | 14.2 | 15.84 | 21.58 |  | 3.1977087 | 18.06 | 20.58 | 32.34 |  | 2.928272 | 23.36 | 31.4 | 67.42
BS-LSBAT-S240629-0347 |  |  |  |  | BS-LSBAT-S240629-0347 | 70.697 | 70.46 | 70.45 | 70.39 | 70.48 | 70.48 | 70.39 | 21.19 | 21.17 | 21.13 | 21.1 |  | BS-LSBAT-S240629-0347 |  | 3.46 | 11.73 |  | 4.175 | 10.7 |  | 2.948 | 10.98 | 5.0366 | 4.994 | 0.8458087 |  | 3.581 | 10.63 |  | 4.16873455 | 15.06 | 17.28 | 24.14 |  | 4.082129 | 14.78 | 16.5 | 21.84 |  | 3.744674 | 14.2 | 15.88 | 21.66 |  | 3.19585925 | 17.9 | 20.4 | 32.2 |  | 2.931332 | 23.12 | 31.28 | 67
BS-LSBAT-S240629-0348 |  |  |  |  | BS-LSBAT-S240629-0348 | 70.585 | 70.46 | 70.44 | 70.35 | 70.44 | 70.46 | 70.35 | 21.19 | 21.17 | 21.13 | 21.1 |  | BS-LSBAT-S240629-0348 |  | 3.46 | 11.67 |  | 4.176 | 10.72 |  | 2.951 | 10.79 | 5.0288 | 4.98 | 0.9704104 |  | 3.581 | 10.52 |  | 4.168745 | 15.42 | 17.64 | 24.52 |  | 4.07966 | 14.76 | 16.46 | 21.84 |  | 3.742922 | 14.22 | 15.9 | 21.68 |  | 3.19549675 | 17.84 | 20.34 | 32.14 |  | 2.93035 | 23.08 | 31.1 | 66.38
BS-LSBAT-S240629-0349 |  |  |  |  | BS-LSBAT-S240629-0349 | 70.639 | 70.39 | 70.49 | 70.44 | 70.45 | 70.49 | 70.39 | 21.21 | 21.17 | 21.14 | 21.1 |  | BS-LSBAT-S240629-0349 |  | 3.46 | 11.75 |  | 4.176 | 10.73 |  | 2.951 | 10.92 | 5.0232 | 4.9823 | 0.814222 |  | 3.581 | 10.58 |  | 4.168759 | 15.12 | 17.36 | 24.24 |  | 4.081317 | 14.76 | 16.44 | 21.8 |  | 3.7443953 | 14.18 | 15.86 | 21.64 |  | 3.19538945 | 17.9 | 20.4 | 32.18 |  | 2.92871 | 23.12 | 31.2 | 67.02
BS-LSBAT-S240629-0350 |  |  |  |  | BS-LSBAT-S240629-0350 | 70.515 | 70.37 | 70.42 | 70.4 | 70.45 | 70.45 | 70.37 | 21.23 | 21.19 | 21.14 | 21.1 |  | BS-LSBAT-S240629-0350 |  | 3.46 | 12.11 |  | 4.175 | 11.37 |  | 2.95 | 11.46 |  |  |  |  | 3.586 | 11.11 | [25 empty] | S9-8
BS-LSBAT-S240629-0351 |  |  |  |  | BS-LSBAT-S240629-0351 | 70.635 | 70.39 | 70.39 | 70.4 | 70.32 | 70.4 | 70.32 | 21.21 | 21.18 | 21.13 | 21.12 |  | BS-LSBAT-S240629-0351 |  | 3.46 | 11.82 |  | 4.175 | 10.86 |  | 2.959 | 10.98 | 5.0195 | 4.9809 | 0.7690009 |  | 3.581 | 10.71 |  | 4.168789 | 15.7 | 17.96 | 24.86 |  | 4.078944 | 14.88 | 16.62 | 21.98 |  | 3.741747 | 14.38 | 16.06 | 21.86 |  | 3.193104 | 18.14 | 20.68 | 32.54 |  | 2.926393 | 23.38 | 31.56 | 67.42
BS-LSBAT-S240629-0352 |  |  |  |  | BS-LSBAT-S240629-0352 | 70.688 | 70.39 | 70.47 | 70.5 | 70.44 | 70.5 | 70.39 | 21.24 | 21.18 | 21.14 | 21.1 |  | BS-LSBAT-S240629-0352 |  | 3.46 | 11.76 |  | 4.175 | 10.73 |  | 2.949 | 10.94 | 5.0424 | 4.9984 | 0.8726003 |  | 3.58 | 10.58 |  | 4.168787 | 15.26 | 17.5 | 24.38 |  | 4.08058605 | 14.76 | 16.44 | 21.78 |  | 3.74297025 | 14.24 | 15.88 | 21.68 |  | 3.194062 | 18.04 | 20.56 | 32.4 |  | 2.929265 | 23.38 | 31.58 | 67.6
BS-LSBAT-S240629-0353 |  |  |  |  | BS-LSBAT-S240629-0353 | 70.642 | 70.46 | 70.51 | 70.48 | 70.4 | 70.51 | 70.4 | 21.23 | 21.16 | 21.15 | 21.1 |  | BS-LSBAT-S240629-0353 |  | 3.46 | 11.74 |  | 4.177 | 10.71 |  | 2.95 | 10.88 | 5.0346 | 4.9889 | 0.9077186 |  | 3.581 | 10.51 |  | 4.1694287 | 15.1 | 17.34 | 24.24 |  | 4.081705 | 14.8 | 16.5 | 21.84 |  | 3.7448016 | 14.24 | 15.92 | 21.68 |  | 3.19605 | 17.92 | 20.42 | 32.24 |  | 2.924673 | 23.18 | 31.52 | 68.52
BS-LSBAT-S240629-0354 |  |  |  |  | BS-LSBAT-S240629-0354 | 70.71 | 70.39 | 70.45 | 70.47 | 70.44 | 70.47 | 70.39 | 21.21 | 21.18 | 21.14 | 21.11 |  | BS-LSBAT-S240629-0354 |  | 3.46 | 11.7 |  | 4.178 | 10.71 |  | 2.945 | 10.83 | 5.0358 | 4.9816 | 1.076294 |  | 3.581 | 10.6 |  | 4.168863 | 15.52 | 17.76 | 24.64 |  | 4.079698 | 14.84 | 16.52 | 21.86 |  | 3.742307 | 14.22 | 15.88 | 21.64 |  | 3.193013 | 17.76 | 20.22 | 31.96 |  | 2.925733 | 22.92 | 31 | 66.76
BS-LSBAT-S240629-0355 |  |  |  |  | BS-LSBAT-S240629-0355 | 70.503 | 70.39 | 70.41 | 70.41 | 70.41 | 70.41 | 70.39 | 21.23 | 21.17 | 21.12 | 21.1 |  | BS-LSBAT-S240629-0355 |  | 3.46 | 11.95 |  | 4.176 | 10.61 |  | 2.951 | 10.89 | 5.0202 | 4.9747 | 0.9063384 |  | 3.58 | 10.41 |  | 4.16862355 | 14.84 | 17.04 | 23.88 |  | 4.082436 | 14.56 | 16.24 | 21.56 |  | 3.744777 | 14.04 | 15.68 | 21.42 |  | 3.197463 | 17.94 | 20.42 | 32.22 |  | 2.931837 | 23.1 | 31.26 | 67.08
BS-LSBAT-S240629-0356 |  |  |  |  | BS-LSBAT-S240629-0356 | 70.614 | 70.44 | 70.36 | 70.42 | 70.46 | 70.46 | 70.36 | 21.21 | 21.15 | 21.14 | 21.11 |  | BS-LSBAT-S240629-0356 |  | 3.46 | 12.02 |  | 4.177 | 10.84 |  | 2.94 | 10.97 | 5.0376 | 4.9797 | 1.149357 |  | 3.581 | 10.69 |  | 4.168517 | 15.12 | 17.34 | 24.26 |  | 4.082819 | 14.98 | 16.7 | 22.06 |  | 3.74572765 | 14.44 | 16.1 | 21.9 |  | 3.196042 | 18.1 | 20.6 | 32.44 |  | 2.930411 | 23.4 | 31.54 | 67.74
BS-LSBAT-S240629-0357 |  |  |  |  | BS-LSBAT-S240629-0357 | 70.63 | 70.5 | 70.42 | 70.5 | 70.46 | 70.5 | 70.42 | 21.21 | 21.19 | 21.14 | 21.1 |  | BS-LSBAT-S240629-0357 |  | 3.46 | 11.77 |  | 4.177 | 10.63 |  | 2.949 | 11.03 | 5.0342 | 4.9786 | 1.104446 |  | 3.58 | 10.63 |  | 4.168502 | 15.14 | 17.38 | 24.3 |  | 4.081763 | 14.82 | 16.52 | 21.9 |  | 3.744829 | 14.28 | 15.94 | 21.76 |  | 3.19720455 | 18.3 | 20.84 | 32.72 |  | 2.93061 | 23.62 | 32.04 | 68.76
BS-LSBAT-S240629-0358 |  |  |  |  | BS-LSBAT-S240629-0358 | 70.682 | 70.47 | 70.51 | 70.46 | 70.47 | 70.51 | 70.46 | 21.23 | 21.16 | 21.14 | 21.1 |  | BS-LSBAT-S240629-0358 |  | 3.46 | 11.74 |  | 4.176 | 10.68 |  | 2.951 | 10.98 | 5.028 | 4.9811 | 0.9327765 |  | 3.58 | 10.64 |  | 4.16850695 | 15.24 | 17.48 | 24.36 |  | 4.081643 | 14.82 | 16.56 | 21.92 |  | 3.744534 | 14.34 | 16 | 21.8 |  | 3.19701375 | 18.02 | 20.54 | 32.34 |  | 2.9342394 | 23.3 | 31.32 | 66.72
BS-LSBAT-S240629-0359 |  |  |  |  | BS-LSBAT-S240629-0359 | 70.656 | 70.41 | 70.38 | 70.44 | 70.47 | 70.47 | 70.38 | 21.22 | 21.19 | 21.15 | 21.1 |  | BS-LSBAT-S240629-0359 |  | 3.46 | 11.55 |  | 4.176 | 10.73 |  | 2.927 | 11.09 | 5.056 | 4.9819 | 1.465585 |  | 3.58 | 10.73 |  | 4.16858 | 15.1 | 17.32 | 24.24 |  | 4.0827886 | 14.94 | 16.64 | 22.02 |  | 3.74562605 | 14.44 | 16.1 | 21.92 |  | 3.19692 | 18.28 | 20.78 | 32.64 |  | 2.933212 | 23.48 | 31.66 | 67.5
BS-LSBAT-S240629-0360 |  |  |  |  | BS-LSBAT-S240629-0360 | 70.498 | 70.38 | 70.36 | 70.43 | 70.42 | 70.43 | 70.36 | 21.21 | 21.16 | 21.15 | 21.11 |  | BS-LSBAT-S240629-0360 |  | 3.46 | 11.97 |  | 4.176 | 11.2 |  | 2.951 | 11.41 |  |  |  |  | 3.587 | 10.81 | [25 empty] | S#2 | 확인용 셀 시험
BS-LSBAT-S240629-0361 |  |  |  |  | BS-LSBAT-S240629-0361 | 70.659 | 70.32 | 70.34 | 70.35 | 70.35 | 70.35 | 70.32 | 21.22 | 21.14 | 21.15 | 21.1 |  | BS-LSBAT-S240629-0361 |  | 3.46 | 11.51 |  | 4.177 | 10.75 |  | 2.947 | 11.06 | 5.0351 | 4.9753 | 1.187663 |  | 3.58 | 10.69 |  | 4.168316 | 15.48 | 17.7 | 24.62 |  | 4.08076555 | 14.9 | 16.62 | 22 |  | 3.74374615 | 14.4 | 16.08 | 21.92 |  | 3.196078 | 18.34 | 20.86 | 32.74 |  | 2.933455 | 23.52 | 31.6 | 67.08
BS-LSBAT-S240629-0362 |  |  |  |  | BS-LSBAT-S240629-0362 | 70.632 | 70.42 | 70.48 | 70.42 | 70.5 | 70.5 | 70.42 | 21.2 | 21.18 | 21.15 | 21.12 |  | BS-LSBAT-S240629-0362 |  | 3.46 | 11.79 |  | 4.177 | 10.61 |  | 2.926 | 10.98 | 5.0642 | 4.9847 | 1.569843 |  | 3.58 | 10.57 |  | 4.16841095 | 15.34 | 17.56 | 24.5 |  | 4.080811 | 14.88 | 16.58 | 21.94 |  | 3.743421 | 14.38 | 16.06 | 21.88 |  | 3.194607 | 18.26 | 20.82 | 32.7 |  | 2.93012855 | 23.48 | 31.78 | 67.98
BS-LSBAT-S240629-0363 |  |  |  |  | BS-LSBAT-S240629-0363 | 70.636 | 70.33 | 70.33 | 70.33 | 70.43 | 70.43 | 70.33 | 21.2 | 21.19 | 21.15 | 21.11 |  | BS-LSBAT-S240629-0363 |  | 3.46 | 11.53 |  | 4.177 | 10.69 |  | 2.933 | 10.91 | 5.0566 | 4.9852 | 1.412016 |  | 3.58 | 10.67 |  | 4.16885195 | 15.26 | 17.5 | 24.42 |  | 4.081276 | 14.8 | 16.52 | 21.84 |  | 3.743947 | 14.3 | 15.98 | 21.8 |  | 3.195486 | 18.18 | 20.68 | 32.54 |  | 2.931231 | 23.32 | 31.6 | 67.44
BS-LSBAT-S240629-0364 |  |  |  |  | BS-LSBAT-S240629-0364 | 70.648 | 70.41 | 70.42 | 70.49 | 70.43 | 70.49 | 70.41 | 21.24 | 21.19 | 21.14 | 21.11 |  | BS-LSBAT-S240629-0364 |  | 3.46 | 11.55 |  | 4.177 | 10.63 |  | 2.936 | 10.87 | 5.0521 | 4.9851 | 1.326181 |  | 3.58 | 10.53 |  | 4.168431 | 15.16 | 17.42 | 24.32 |  | 4.081812 | 14.8 | 16.52 | 21.88 |  | 3.7445929 | 14.3 | 15.98 | 21.82 |  | 3.196313 | 18.02 | 20.54 | 32.38 |  | 2.933225 | 23.12 | 31.38 | 67.08
BS-LSBAT-S240629-0365 |  |  |  |  | BS-LSBAT-S240629-0365 | 70.521 | 70.45 | 70.4 | 70.48 | 70.43 | 70.48 | 70.4 | 21.18 | 21.15 | 21.15 | 21.12 |  | BS-LSBAT-S240629-0365 |  | 3.46 | 12.11 |  | 4.178 | 10.67 |  | 2.932 | 11.22 | 5.0407 | 4.9695 | 1.412502 |  | 3.58 | 10.6 |  | 4.168526 | 15.02 | 17.24 | 24.08 |  | 4.081345 | 14.6 | 16.26 | 21.58 |  | 3.74378 | 14.1 | 15.74 | 21.48 |  | 3.196714 | 18.02 | 20.54 | 32.32 |  | 2.93471735 | 23.1 | 31.26 | 66.5
BS-LSBAT-S240629-0366 |  |  |  |  | BS-LSBAT-S240629-0366 | 70.714 | 70.45 | 70.41 | 70.41 | 70.49 | 70.49 | 70.41 | 21.21 | 21.18 | 21.15 | 21.11 |  | BS-LSBAT-S240629-0366 |  | 3.46 | 11.45 |  | 4.177 | 10.7 |  | 2.918 | 10.88 | 5.0744 | 4.994 | 1.584424 |  | 3.58 | 10.65 |  | 4.168555 | 15.42 | 17.62 | 24.52 |  | 4.081144 | 14.86 | 16.56 | 21.9 |  | 3.743222 | 14.36 | 16.02 | 21.82 |  | 3.193409 | 18.14 | 20.66 | 32.48 |  | 2.9323606 | 23.36 | 31.64 | 67.48
BS-LSBAT-S240629-0367 |  |  |  |  | BS-LSBAT-S240629-0367 | 70.715 | 70.46 | 70.43 | 70.47 | 70.49 | 70.49 | 70.43 | 21.22 | 21.19 | 21.14 | 21.11 |  | BS-LSBAT-S240629-0367 |  | 3.46 | 11.68 |  | 4.177 | 10.65 |  | 2.946 | 10.93 | 5.0448 | 4.9908 | 1.070409 |  | 3.58 | 10.52 |  | 4.168592 | 15.52 | 17.74 | 24.64 |  | 4.080417 | 14.86 | 16.56 | 21.94 |  | 3.742844 | 14.36 | 16.02 | 21.86 |  | 3.1936791 | 18.1 | 20.6 | 32.46 |  | 2.93363565 | 23.46 | 31.48 | 66.9
BS-LSBAT-S240629-0368 |  |  |  |  | BS-LSBAT-S240629-0368 | 70.728 | 70.44 | 70.45 | 70.48 | 70.42 | 70.48 | 70.42 | 21.22 | 21.18 | 21.17 | 21.1 |  | BS-LSBAT-S240629-0368 |  | 3.46 | 11.72 |  | 4.177 | 10.58 |  | 2.941 | 10.67 | 5.0432 | 4.9864 | 1.126269 |  | 3.58 | 10.45 |  | 4.168675 | 15.08 | 17.32 | 24.24 |  | 4.082436 | 14.78 | 16.48 | 21.86 |  | 3.745156 | 14.28 | 15.94 | 21.78 |  | 3.196576 | 17.96 | 20.5 | 32.36 |  | 2.934219 | 23.08 | 31.34 | 66.96
BS-LSBAT-S240629-0369 |  |  |  |  | BS-LSBAT-S240629-0369 | 70.685 | 70.38 | 70.45 | 70.42 | 70.44 | 70.45 | 70.38 | 21.21 | 21.17 | 21.14 | 21.11 |  | BS-LSBAT-S240629-0369 |  | 3.46 | 11.77 |  | 4.177 | 10.69 |  | 2.943 | 10.97 | 5.0464 | 4.9955 | 1.00864 |  | 3.58 | 10.62 |  | 4.168503 | 15.24 | 17.46 | 24.4 |  | 4.08166975 | 14.86 | 16.56 | 21.94 |  | 3.74411595 | 14.34 | 16.02 | 21.86 |  | 3.194551 | 18.14 | 20.66 | 32.5 |  | 2.93255285 | 23.26 | 31.56 | 67.42
BS-LSBAT-S240629-0370 |  |  |  |  | BS-LSBAT-S240629-0370 | 70.659 | 70.41 | 70.39 | 70.41 | 70.46 | 70.46 | 70.39 | 21.21 | 21.17 | 21.13 | 21.11 |  | BS-LSBAT-S240629-0370 |  | 3.46 | 11.77 |  | 4.178 | 10.71 |  | 2.951 | 11.06 | 5.034 | 4.9843 | 0.9872865 |  | 3.58 | 10.58 |  | 4.1686427 | 15.24 | 17.46 | 24.38 |  | 4.081981 | 14.8 | 16.52 | 21.88 |  | 3.744838 | 14.3 | 15.98 | 21.82 |  | 3.196611 | 18.26 | 20.8 | 32.72 |  | 2.934675 | 23.64 | 31.66 | 67.2
BS-LSBAT-S240629-0371 |  |  |  |  | BS-LSBAT-S240629-0371 | 70.658 | 70.37 | 70.4 | 70.39 | 70.39 | 70.4 | 70.37 | 21.21 | 21.17 | 21.14 | 21.11 |  | BS-LSBAT-S240629-0371 |  | 3.46 | 11.65 |  | 4.177 | 10.7 |  | 2.949 | 10.99 | 5.0366 | 4.9917 | 0.8914744 |  | 3.58 | 10.55 |  | 4.16956805 | 15.18 | 17.44 | 24.4 |  | 4.081277 | 14.74 | 16.44 | 21.8 |  | 3.744327 | 14.06 | 15.72 | 21.44 |  | 3.194531 | 17.5 | 20 | 31.7 |  | 2.914199 | 22.58 | 30.62 | 67.6
BS-LSBAT-S240629-0372 |  |  |  |  | BS-LSBAT-S240629-0372 | 70.758 | 70.49 | 70.42 | 70.44 | 70.42 | 70.49 | 70.42 | 21.23 | 21.16 | 21.14 | 21.11 |  | BS-LSBAT-S240629-0372 |  | 3.46 | 11.6 |  | 4.178 | 10.62 |  | 2.933 | 10.8 | 5.0604 | 4.996 | 1.272627 |  | 3.58 | 10.45 |  | 4.169312 | 15.2 | 17.44 | 24.38 |  | 4.0808207 | 14.64 | 16.34 | 21.64 |  | 3.7435122 | 14 | 15.64 | 21.34 |  | 3.194235 | 17.42 | 19.88 | 31.52 |  | 2.915308 | 22.46 | 30.54 | 67.32
BS-LSBAT-S240629-0373 |  |  |  |  | BS-LSBAT-S240629-0373 | 70.659 | 70.45 | 70.49 | 70.49 | 70.51 | 70.51 | 70.45 | 21.21 | 21.15 | 21.14 | 21.09 |  | BS-LSBAT-S240629-0373 |  | 3.46 | 11.67 |  | 4.178 | 10.57 |  | 2.94 | 10.66 | 5.0426 | 4.9916 | 1.011383 |  | 3.58 | 10.42 |  | 4.169103 | 15.34 | 17.58 | 24.52 |  | 4.080743 | 14.62 | 16.32 | 21.66 |  | 3.743365 | 14 | 15.66 | 21.38 |  | 3.193694 | 17.4 | 19.86 | 31.52 |  | 2.918484 | 22.36 | 30.18 | 65.78
BS-LSBAT-S240629-0374 |  |  |  |  | BS-LSBAT-S240629-0374 | 70.655 | 70.45 | 70.51 | 70.52 | 70.44 | 70.52 | 70.44 | 21.22 | 21.19 | 21.14 | 21.1 |  | BS-LSBAT-S240629-0374 |  | 3.46 | 11.56 |  | 4.176 | 10.58 |  | 2.937 | 10.88 | 5.0504 | 4.9981 | 1.035562 |  | 3.58 | 10.43 |  | 4.16930195 | 15.32 | 17.58 | 24.54 |  | 4.081032 | 14.66 | 16.34 | 21.7 |  | 3.743533 | 14 | 15.68 | 21.38 |  | 3.193596 | 17.38 | 19.84 | 31.5 |  | 2.913909 | 22.5 | 30.58 | 67.72
BS-LSBAT-S240629-0375 |  |  |  |  | BS-LSBAT-S240629-0375 | 70.699 | 70.41 | 70.42 | 70.5 | 70.43 | 70.5 | 70.41 | 21.22 | 21.18 | 21.14 | 21.11 |  | BS-LSBAT-S240629-0375 |  | 3.46 | 11.64 |  | 4.177 | 10.56 |  | 2.943 | 10.83 | 5.0418 | 4.987 | 1.086913 |  | 3.58 | 10.45 |  | 4.16911015 | 15.08 | 17.32 | 24.24 |  | 4.081635 | 14.58 | 16.26 | 21.58 |  | 3.744765 | 13.96 | 15.6 | 21.32 |  | 3.19644505 | 17.28 | 19.72 | 31.32 |  | 2.922208 | 22.26 | 30.02 | 65.38
BS-LSBAT-S240629-0376 |  |  |  |  | BS-LSBAT-S240629-0376 | 70.687 | 70.38 | 70.43 | 70.38 | 70.38 | 70.43 | 70.38 | 21.2 | 21.18 | 21.12 | 21.1 |  | BS-LSBAT-S240629-0376 |  | 3.46 | 11.68 |  | 4.177 | 10.79 |  | 2.921 | 11.07 | 5.0822 | 4.9969 | 1.678407 |  | 3.58 | 10.75 |  | 4.168743 | 15.62 | 17.84 | 24.78 |  | 4.0807151 | 14.88 | 16.58 | 21.92 |  | 3.7432301 | 14.28 | 15.92 | 21.66 |  | 3.194757 | 17.78 | 20.26 | 31.92 |  | 2.923553 | 22.74 | 30.58 | 65.68
BS-LSBAT-S240629-0377 |  |  |  |  | BS-LSBAT-S240629-0377 | 70.662 | 70.49 | 70.43 | 70.49 | 70.5 | 70.5 | 70.43 | 21.21 | 21.16 | 21.15 | 21.1 |  | BS-LSBAT-S240629-0377 |  | 3.46 | 11.75 |  | 4.177 | 10.72 |  | 2.942 | 11.1 | 5.0437 | 4.9827 | 1.20943 |  | 3.58 | 10.79 |  | 4.168894 | 15.28 | 17.5 | 24.46 |  | 4.08167645 | 14.76 | 16.46 | 21.76 |  | 3.744982 | 14.16 | 15.82 | 21.54 |  | 3.197389 | 17.64 | 20.14 | 31.78 |  | 2.92335435 | 22.64 | 30.46 | 65.74
BS-LSBAT-S240629-0378 |  |  |  |  | BS-LSBAT-S240629-0378 | 70.669 | 70.43 | 70.43 | 70.5 | 70.5 | 70.5 | 70.43 | 21.21 | 21.15 | 21.12 | 21.1 |  | BS-LSBAT-S240629-0378 |  | 3.46 | 11.83 |  | 4.177 | 10.74 |  | 2.938 | 11.09 | 5.0448 | 4.9832 | 1.221059 |  | 3.58 | 10.66 |  | 4.169059 | 15.2 | 17.46 | 24.4 |  | 4.081648 | 14.74 | 16.44 | 21.74 |  | 3.7451304 | 14.1 | 15.76 | 21.5 |  | 3.196805 | 17.5 | 19.94 | 31.54 |  | 2.920574 | 22.48 | 30.24 | 65.7
BS-LSBAT-S240629-0379 |  |  |  |  | BS-LSBAT-S240629-0379 | 70.654 | 70.52 | 70.5 | 70.49 | 70.5 | 70.52 | 70.49 | 21.23 | 21.17 | 21.12 | 21.1 |  | BS-LSBAT-S240629-0379 |  | 3.46 | 11.96 |  | 4.177 | 10.78 |  | 2.921 | 11.3 | 5.0667 | 4.9854 | 1.604595 |  | 3.58 | 10.81 |  | 4.168472 | 15 | 17.24 | 24.18 |  | 4.083125 | 14.8 | 16.48 | 21.8 |  | 3.7461932 | 14.18 | 15.84 | 21.58 |  | 3.1974084 | 17.8 | 20.28 | 32 |  | 2.927081 | 22.8 | 30.66 | 66
BS-LSBAT-S240629-0380 |  |  |  |  | BS-LSBAT-S240629-0380 | 70.684 | 70.36 | 70.36 | 70.37 | 70.43 | 70.43 | 70.36 | 21.25 | 21.21 | 21.14 | 21.09 |  | BS-LSBAT-S240629-0380 |  | 3.46 | 11.64 |  | 4.177 | 10.64 |  | 2.927 | 11.07 | 5.0612 | 4.9866 | 1.473959 |  | 3.58 | 10.59 |  | 4.16883325 | 15.36 | 17.58 | 24.54 |  | 4.08050025 | 14.64 | 16.32 | 21.64 |  | 3.743383 | 14.02 | 15.68 | 21.4 |  | 3.19452765 | 17.6 | 20.08 | 31.74 |  | 2.91899 | 22.6 | 30.46 | 66.14
BS-LSBAT-S240629-0381 |  |  |  |  | BS-LSBAT-S240629-0381 | 70.644 | 70.49 | 70.49 | 70.47 | 70.46 | 70.49 | 70.46 | 21.2 | 21.18 | 21.15 | 21.11 |  | BS-LSBAT-S240629-0381 |  | 3.46 | 11.6 |  | 4.178 | 10.66 |  | 2.922 | 10.89 | 5.0699 | 4.9867 | 1.641058 |  | 3.58 | 10.65 |  | 4.16836435 | 15.52 | 17.74 | 24.72 |  | 4.08031575 | 14.72 | 16.42 | 21.74 |  | 3.743248 | 14.1 | 15.76 | 21.5 |  | 3.19481195 | 17.64 | 20.12 | 31.82 |  | 2.925305 | 22.64 | 30.46 | 65.6
BS-LSBAT-S240629-0382 |  |  |  |  | BS-LSBAT-S240629-0382 | 70.662 | 70.39 | 70.41 | 70.4 | 70.43 | 70.43 | 70.39 | 21.2 | 21.16 | 21.13 | 21.1 |  | BS-LSBAT-S240629-0382 |  | 3.46 | 11.59 |  | 4.177 | 10.59 |  | 2.949 | 10.82 | 5.0366 | 4.9853 | 1.018544 |  | 3.58 | 10.53 |  | 4.168876 | 15.42 | 17.66 | 24.6 |  | 4.080418 | 14.64 | 16.34 | 21.66 |  | 3.743525 | 14.06 | 15.72 | 21.44 |  | 3.195985 | 17.64 | 20.12 | 31.8 |  | 2.919968 | 22.74 | 30.64 | 66.58
BS-LSBAT-S240629-0383 |  |  |  |  | BS-LSBAT-S240629-0383 | 70.671 | 70.4 | 70.42 | 70.44 | 70.51 | 70.51 | 70.4 | 21.19 | 21.17 | 21.12 | 21.11 |  | BS-LSBAT-S240629-0383 |  | 3.46 | 11.57 |  | 4.177 | 10.55 |  | 2.94 | 10.88 | 5.0384 | 4.9798 | 1.163068 |  | 3.58 | 10.51 |  | 4.1684664 | 15.32 | 17.54 | 24.48 |  | 4.081066 | 14.64 | 16.36 | 21.68 |  | 3.744073 | 14.06 | 15.72 | 21.44 |  | 3.195376 | 17.42 | 19.88 | 31.52 |  | 2.92263235 | 22.34 | 30.08 | 65.24
BS-LSBAT-S240629-0384 |  |  |  |  | BS-LSBAT-S240629-0384 | 70.695 | 70.45 | 70.48 | 70.44 | 70.42 | 70.48 | 70.42 | 21.2 | 21.16 | 21.12 | 21.1 |  | BS-LSBAT-S240629-0384 |  | 3.46 | 11.57 |  | 4.176 | 10.62 |  | 2.939 | 10.77 | 5.0489 | 4.996 | 1.047753 |  | 3.58 | 10.5 |  | 4.16831085 | 15.1 | 17.3 | 24.26 |  | 4.082047 | 14.66 | 16.32 | 21.62 |  | 3.7445272 | 14.02 | 15.68 | 21.38 |  | 3.194983 | 17.4 | 19.86 | 31.5 |  | 2.92418105 | 22.28 | 30.12 | 65.38
BS-LSBAT-S240629-0385 |  |  |  |  | BS-LSBAT-S240629-0385 | 70.675 | 70.47 | 70.46 | 70.46 | 70.44 | 70.47 | 70.44 | 21.23 | 21.17 | 21.12 | 21.09 |  | BS-LSBAT-S240629-0385 |  | 3.46 | 11.63 |  | 4.173 | 10.77 |  | 2.968 | 10.95 | 5.0153 | 4.988 | 0.5443343 |  | 3.58 | 10.59 |  | 4.168291 | 15.16 | 17.4 | 24.34 |  | 4.081588 | 14.6 | 16.3 | 21.64 |  | 3.74468 | 14.04 | 15.7 | 21.44 |  | 3.196353 | 17.54 | 20.04 | 31.7 |  | 2.92317 | 22.36 | 30.14 | 65.1
BS-LSBAT-S240629-0386 |  |  |  |  | BS-LSBAT-S240629-0386 | 70.636 | 70.4 | 70.44 | 70.42 | 70.46 | 70.46 | 70.4 | 21.2 | 21.14 | 21.13 | 21.09 |  | BS-LSBAT-S240629-0386 |  | 3.46 | 11.8 |  | 4.174 | 10.67 |  | 2.958 | 10.91 | 5.0221 | 4.984 | 0.7586468 |  | 3.58 | 10.49 |  | 4.168619 | 15.4 | 17.64 | 24.6 |  | 4.080616 | 14.64 | 16.34 | 21.66 |  | 3.743425 | 14.04 | 15.7 | 21.44 |  | 3.194239 | 17.38 | 19.82 | 31.48 |  | 2.9214049 | 22.34 | 30.02 | 65.22
BS-LSBAT-S240629-0387 |  |  |  |  | BS-LSBAT-S240629-0387 | 70.738 | 70.41 | 70.42 | 70.39 | 70.43 | 70.43 | 70.39 | 21.22 | 21.17 | 21.13 | 21.11 |  | BS-LSBAT-S240629-0387 |  | 3.46 | 11.51 |  | 4.173 | 10.78 |  | 2.95 | 10.94 | 5.0305 | 4.9897 | 0.8110526 |  | 3.58 | 10.61 |  | 4.1690935 | 15.62 | 17.84 | 24.78 |  | 4.080846 | 14.86 | 16.56 | 21.86 |  | 3.74388505 | 14.26 | 15.94 | 21.66 |  | 3.195574 | 17.68 | 20.2 | 31.84 |  | 2.9164561 | 22.78 | 30.58 | 66.62
BS-LSBAT-S240629-0388 |  |  |  |  | BS-LSBAT-S240629-0388 | 70.612 | 70.44 | 70.36 | 70.4 | 70.44 | 70.44 | 70.36 | 21.19 | 21.14 | 21.13 | 21.1 |  | BS-LSBAT-S240629-0388 |  | 3.46 | 11.85 |  | 4.174 | 10.73 |  | 2.936 | 11.18 | 5.0458 | 4.9836 | 1.232708 |  | 3.58 | 10.78 |  | 4.1689487 | 15.56 | 17.8 | 24.74 |  | 4.0809802 | 14.8 | 16.5 | 21.84 |  | 3.743799 | 14.22 | 15.88 | 21.64 |  | 3.19434035 | 17.64 | 20.12 | 31.84 |  | 2.91897975 | 22.64 | 30.4 | 66.12
BS-LSBAT-S240629-0389 |  |  |  |  | BS-LSBAT-S240629-0389 | 70.663 | 70.38 | 70.4 | 70.42 | 70.46 | 70.46 | 70.38 | 21.22 | 21.15 | 21.13 | 21.08 |  | BS-LSBAT-S240629-0389 |  | 3.46 | 11.61 |  | 4.174 | 10.7 |  | 2.935 | 10.92 | 5.0566 | 4.9937 | 1.243919 |  | 3.58 | 10.64 |  | 4.16885 | 15.34 | 17.6 | 24.58 |  | 4.08131135 | 14.72 | 16.42 | 21.74 |  | 3.74382235 | 14.12 | 15.78 | 21.54 |  | 3.194586 | 17.56 | 20.06 | 31.76 |  | 2.91892335 | 22.54 | 30.48 | 66.6
BS-LSBAT-S240629-0390 |  |  |  |  | BS-LSBAT-S240629-0390 | 70.733 | 70.48 | 70.47 | 70.52 | 70.47 | 70.52 | 70.47 | 21.2 | 21.19 | 21.14 | 21.11 |  | BS-LSBAT-S240629-0390 |  | 3.46 | 11.52 |  | 4.173 | 10.65 |  | 2.945 | 11.02 | 5.0473 | 4.9939 | 1.057991 |  | 3.58 | 10.5 |  | 4.16867565 | 15.22 | 17.46 | 24.38 |  | 4.081971 | 14.68 | 16.36 | 21.68 |  | 3.7444951 | 14.08 | 15.76 | 21.48 |  | 3.196386 | 17.56 | 20.04 | 31.72 |  | 2.924019 | 22.5 | 30.24 | 65.26
BS-LSBAT-S240629-0391 |  |  |  |  | BS-LSBAT-S240629-0391 | 70.449 | 70.42 | 70.48 | 70.45 | 70.47 | 70.48 | 70.42 | 21.25 | 21.16 | 21.15 | 21.11 |  | BS-LSBAT-S240629-0391 |  | 3.46 | 11.83 |  | 4.173 | 10.78 |  | 2.934 | 11.23 | 5.0195 | 4.9597 | 1.191354 |  | 3.58 | 10.66 |  | 4.16944015 | 15.38 | 17.58 | 24.5 |  | 4.08057 | 14.66 | 16.34 | 21.72 |  | 3.74231485 | 14.08 | 15.74 | 21.52 |  | 3.190576 | 17.86 | 20.36 | 32.2 |  | 2.910071 | 23.04 | 31.2 | 69.08
BS-LSBAT-S240629-0392 |  |  |  |  | BS-LSBAT-S240629-0392 | 70.493 | 70.48 | 70.43 | 70.47 | 70.47 | 70.48 | 70.43 | 21.2 | 21.16 | 21.15 | 21.12 |  | BS-LSBAT-S240629-0392 |  | 3.46 | 11.31 |  | 4.173 | 10.51 |  | 2.948 | 10.88 | 5.0213 | 4.9819 | 0.7846574 |  | 3.58 | 10.38 |  | 4.1692314 | 15.18 | 17.36 | 24.22 |  | 4.080801 | 14.48 | 16.14 | 21.5 |  | 3.74143345 | 13.92 | 15.56 | 21.32 |  | 3.1901268 | 17.4 | 19.88 | 31.6 |  | 2.917455 | 22.46 | 30.56 | 66.94
BS-LSBAT-S240629-0393 |  |  |  |  | BS-LSBAT-S240629-0393 | 70.534 | 70.42 | 70.4 | 70.45 | 70.4 | 70.45 | 70.4 | 21.22 | 21.17 | 21.12 | 21.1 |  | BS-LSBAT-S240629-0393 |  | 3.46 | 11.66 |  | 4.175 | 11 |  | 2.945 | 11.35 | 5.0354 | 4.9758 | 1.18362 |  | 3.58 | 10.62 |  | 4.16788855 | 15 | 17.24 | 24.1 |  | 4.0822858 | 14.54 | 16.24 | 21.56 |  | 3.7448273 | 14.04 | 15.7 | 21.48 |  | 3.19899745 | 17.82 | 20.32 | 32.06 |  | 2.924375 | 22.8 | 30.46 | 65.46
BS-LSBAT-S240629-0394 |  |  |  |  | BS-LSBAT-S240629-0394 | 70.496 | 70.48 | 70.49 | 70.47 | 70.47 | 70.49 | 70.47 | 21.2 | 21.16 | 21.13 | 21.11 |  | BS-LSBAT-S240629-0394 |  | 3.46 | 11.92 |  | 4.174 | 10.76 |  | 2.942 | 11.51 | 5.0336 | 4.9816 | 1.033058 |  | 3.58 | 10.77 |  | 4.167967 | 14.98 | 17.18 | 24.08 |  | 4.0820654 | 14.56 | 16.24 | 21.58 |  | 3.74412 | 14.06 | 15.72 | 21.54 |  | 3.19736 | 17.98 | 20.48 | 32.22 |  | 2.92059715 | 23 | 30.76 | 66.22
BS-LSBAT-S240629-0395 |  |  |  |  | BS-LSBAT-S240629-0395 | 70.452 | 70.4 | 70.47 | 70.45 | 70.39 | 70.47 | 70.39 | 21.23 | 21.18 | 21.14 | 21.1 |  | BS-LSBAT-S240629-0395 |  | 3.46 | 11.22 |  | 4.174 | 10.66 |  | 2.938 | 11.1 | 5.0146 | 4.9713 | 0.8634786 |  | 3.58 | 10.7 |  | 4.168495 | 15.1 | 17.32 | 24.24 |  | 4.081695 | 14.54 | 16.24 | 21.6 |  | 3.743909 | 14.06 | 15.74 | 21.54 |  | 3.196343 | 18 | 20.5 | 32.32 |  | 2.916955 | 23 | 30.98 | 67.32
BS-LSBAT-S240629-0396 |  |  |  |  | BS-LSBAT-S240629-0396 | 70.187 | 70.44 | 70.5 | 70.52 | 70.44 | 70.52 | 70.44 | 21.22 | 21.17 | 21.14 | 21.11 |  | BS-LSBAT-S240629-0396 |  | 3.46 | 11.59 |  | 4.174 | 10.65 |  | 2.928 | 10.97 | 5.0503 | 4.9908 | 1.178148 |  | 3.58 | 10.58 |  | 4.168442 | 15.04 | 17.22 | 24.08 |  | 4.082169 | 14.62 | 16.3 | 21.68 |  | 3.742651 | 14.1 | 15.76 | 21.58 |  | 3.1922446 | 17.84 | 20.36 | 32.2 |  | 2.91613025 | 22.7 | 30.88 | 67.38
BS-LSBAT-S240629-0397 |  |  |  |  | BS-LSBAT-S240629-0397 | 70.348 | 70.44 | 70.45 | 70.46 | 70.47 | 70.47 | 70.44 | 21.19 | 21.15 | 21.13 | 21.09 |  | BS-LSBAT-S240629-0397 |  | 3.46 | 11.02 |  | 4.175 | 10.59 |  | 2.942 | 10.82 | 5.0352 | 4.9955 | 0.7884493 |  | 3.58 | 10.53 |  | 4.168035 | 14.8 | 16.98 | 23.82 |  | 4.083011 | 14.54 | 16.24 | 21.54 |  | 3.743236 | 14.06 | 15.7 | 21.46 |  | 3.19499605 | 17.78 | 20.28 | 32.04 |  | 2.920227 | 22.72 | 30.9 | 66.78
BS-LSBAT-S240629-0398 |  |  |  |  | BS-LSBAT-S240629-0398 | 70.453 | 70.49 | 70.47 | 70.43 | 70.46 | 70.49 | 70.43 | 21.19 | 21.14 | 21.12 | 21.09 |  | BS-LSBAT-S240629-0398 |  | 3.46 | 11.73 |  | 4.174 | 10.72 |  | 2.938 | 11.32 | 5.0387 | 4.9808 | 1.149106 |  | 3.58 | 10.57 |  | 4.167925 | 15.02 | 17.22 | 24.12 |  | 4.082436 | 14.6 | 16.32 | 21.7 |  | 3.744293 | 14.12 | 15.8 | 21.64 |  | 3.197518 | 18.12 | 20.64 | 32.46 |  | 2.9249131 | 23.26 | 31.04 | 66.32
BS-LSBAT-S240629-0399 |  |  |  |  | BS-LSBAT-S240629-0399 | 70.525 | 70.38 | 70.45 | 70.47 | 70.43 | 70.47 | 70.38 | 21.21 | 21.17 | 21.14 | 21.09 |  | BS-LSBAT-S240629-0399 |  | 3.46 | 11.57 |  | 4.173 | 11 |  | 2.94 | 11.55 | 5.0376 | 4.9766 | 1.210894 |  | 3.579 | 10.57 |  | 4.1679452 | 15.76 | 18 | 24.86 |  | 4.080543 | 15 | 16.68 | 22.02 |  | 3.742604 | 14.5 | 16.16 | 21.92 |  | 3.195571 | 18.5 | 21.02 | 32.82 |  | 2.919653 | 23.6 | 31.48 | 67.22
BS-LSBAT-S240629-0400 |  |  |  |  | BS-LSBAT-S240629-0400 | 70.523 | 70.49 | 70.48 | 70.44 | 70.49 | 70.49 | 70.44 | 21.22 | 21.19 | 21.12 | 21.11 |  | BS-LSBAT-S240629-0400 |  | 3.46 | 11.75 |  | 4.173 | 11.28 |  | 2.955 | 11.55 |  |  |  |  | 3.585 | 11.02 | [25 empty] | S#2 | 확인용 셀 시험
BS-LSBAT-S240629-0401 |  |  |  |  | BS-LSBAT-S240629-0401 | 70.514 | 70.36 | 70.45 | 70.5 | 70.43 | 70.5 | 70.36 | 21.21 | 21.18 | 21.12 | 21.11 |  | BS-LSBAT-S240629-0401 |  | 3.46 | 11.33 |  | 4.176 | 10.49 |  | 2.943 | 10.81 | 5.036 | 4.9962 | 0.7903098 |  | 3.58 | 10.38 |  | 4.16888665 | 15.1 | 17.28 | 24.12 |  | 4.081228 | 14.56 | 16.22 | 21.58 |  | 3.740922 | 13.98 | 15.62 | 21.4 |  | 3.187842 | 17.56 | 20.06 | 31.86 |  | 2.91716115 | 22.54 | 30.96 | 67.62
BS-LSBAT-S240629-0402 |  |  |  |  | BS-LSBAT-S240629-0402 | 70.541 | 70.42 | 70.33 | 70.39 | 70.43 | 70.43 | 70.33 | 21.2 | 21.15 | 21.11 | 21.07 |  | BS-LSBAT-S240629-0402 |  | 3.46 | 11.24 |  | 4.177 | 10.56 |  | 2.918 | 10.8 |  |  |  |  | 3.587 | 10.33 | [25 empty] | S11-7 | PM
BS-LSBAT-S240629-0403 |  |  |  |  | BS-LSBAT-S240629-0403 | 70.447 | 70.48 | 70.5 | 70.48 | 70.49 | 70.5 | 70.48 | 21.19 | 21.17 | 21.14 | 21.11 |  | BS-LSBAT-S240629-0403 |  | 3.46 | 11.75 |  | 4.176 | 11.37 |  | 2.959 | 11.65 |  |  |  |  | 3.586 | 11.11 | [25 empty] | S#2 | 확인용 셀 시험
BS-LSBAT-S240629-0404 |  |  |  |  | BS-LSBAT-S240629-0404 | 70.475 | 70.45 | 70.45 | 70.43 | 70.46 | 70.46 | 70.43 | 21.21 | 21.18 | 21.15 | 21.1 |  | BS-LSBAT-S240629-0404 |  | 3.46 | 11.84 |  | 4.176 | 10.77 |  | 2.949 | 11.58 | 5.0314 | 4.9793 | 1.035497 |  | 3.58 | 10.65 |  | 4.1678046 | 15.42 | 17.62 | 24.52 |  | 4.0801366 | 14.62 | 16.32 | 21.68 |  | 3.741896 | 14.12 | 15.8 | 21.62 |  | 3.195351 | 18.14 | 20.64 | 32.4 |  | 2.925189 | 23.24 | 30.88 | 65.44
BS-LSBAT-S240629-0405 |  |  |  |  | BS-LSBAT-S240629-0405 | 70.497 | 70.42 | 70.43 | 70.48 | 70.49 | 70.49 | 70.42 | 21.22 | 21.15 | 21.12 | 21.09 |  | BS-LSBAT-S240629-0405 |  | 3.46 | 11.75 |  | 4.177 | 11.15 |  | 2.944 | 11.51 | 5.0359 | 4.9787 | 1.135845 |  | 3.579 | 10.71 |  | 4.16789 | 15.08 | 17.26 | 24.14 |  | 4.081657 | 14.54 | 16.24 | 21.56 |  | 3.7435275 | 14.1 | 15.78 | 21.58 |  | 3.1971919 | 18.14 | 20.66 | 32.46 |  | 2.927173 | 23.1 | 30.74 | 65.26
BS-LSBAT-S240629-0406 |  |  |  |  | BS-LSBAT-S240629-0406 | 70.422 | 70.45 | 70.34 | 70.4 | 70.45 | 70.45 | 70.34 | 21.21 | 21.17 | 21.14 | 21.1 |  | BS-LSBAT-S240629-0406 |  | 3.46 | 11.24 |  | 4.175 | 10.72 |  | 2.921 | 10.74 |  |  |  |  | 3.586 | 10.34 | [25 empty] | S11-8 | PM
BS-LSBAT-S240629-0407 |  |  |  |  | BS-LSBAT-S240629-0407 | 70.422 | 70.48 | 70.48 | 70.35 | 70.38 | 70.48 | 70.35 | 21.19 | 21.15 | 21.12 | 21.11 |  | BS-LSBAT-S240629-0407 |  | 3.46 | 11.77 |  | 4.175 | 10.81 |  | 2.946 | 11.42 | 5.0374 | 4.984 | 1.060071 |  | 3.58 | 10.73 |  | 4.167755 | 15.28 | 17.5 | 24.36 |  | 4.080513 | 14.62 | 16.3 | 21.66 |  | 3.7418517 | 14.2 | 15.86 | 21.68 |  | 3.196218 | 18.24 | 20.76 | 32.6 |  | 2.9237852 | 23.36 | 31.28 | 66.58
BS-LSBAT-S240629-0408 |  |  |  |  | BS-LSBAT-S240629-0408 | 70.495 | 70.44 | 70.4 | 70.34 | 70.38 | 70.44 | 70.34 | 21.19 | 21.17 | 21.14 | 21.11 |  | BS-LSBAT-S240629-0408 |  | 3.46 | 11.74 |  | 4.175 | 10.96 |  | 2.955 | 11.42 | 5.0171 | 4.9761 | 0.8172052 |  | 3.58 | 10.52 |  | 4.167754 | 15.3 | 17.52 | 24.44 |  | 4.080619 | 14.64 | 16.34 | 21.72 |  | 3.742712 | 14.18 | 15.86 | 21.7 |  | 3.19670295 | 18.06 | 20.58 | 32.36 |  | 2.925921 | 23.12 | 30.88 | 65.76
BS-LSBAT-S240629-0409 |  |  |  |  | BS-LSBAT-S240629-0409 | 70.481 | 70.4 | 70.44 | 70.36 | 70.46 | 70.46 | 70.36 | 21.19 | 21.16 | 21.12 | 21.09 |  | BS-LSBAT-S240629-0409 |  | 3.46 | 11.71 |  | 4.177 | 11.25 |  | 2.959 | 11.31 | 5.0172 | 4.9734 | 0.8729969 |  | 3.58 | 10.92 |  | 4.167933 | 15.26 | 17.48 | 24.38 |  | 4.081018 | 14.66 | 16.36 | 21.72 |  | 3.743236 | 14.22 | 15.9 | 21.72 |  | 3.196524 | 18.5 | 21.04 | 32.9 |  | 2.91542 | 23.8 | 31.88 | 69.08
BS-LSBAT-S240629-0410 |  |  |  |  | BS-LSBAT-S240629-0410 | 70.533 | 70.42 | 70.48 | 70.42 | 70.46 | 70.48 | 70.42 | 21.22 | 21.19 | 21.11 | 21.08 |  | BS-LSBAT-S240629-0410 |  | 3.46 | 11.79 |  | 4.176 | 10.9 |  | 2.96 | 11.33 | 5.0221 | 4.9796 | 0.8462595 |  | 3.58 | 10.56 |  | 4.168103 | 15.18 | 17.4 | 24.3 |  | 4.080754 | 14.5 | 16.2 | 21.54 |  | 3.742658 | 14 | 15.68 | 21.46 |  | 3.196275 | 18.22 | 20.74 | 32.56 |  | 2.922743 | 23.28 | 31.06 | 66.4
BS-LSBAT-S240629-0411 |  |  |  |  | BS-LSBAT-S240629-0411 | 70.508 | 70.41 | 70.42 | 70.44 | 70.37 | 70.44 | 70.37 | 21.21 | 21.18 | 21.13 | 21.11 |  | BS-LSBAT-S240629-0411 |  | 3.46 | 11.23 |  | 4.178 | 10.68 |  | 2.918 | 10.73 |  |  |  |  | 3.587 | 10.25 | [25 empty] | S12-1 (JIAT) | JIAT
BS-LSBAT-S240629-0412 |  |  |  |  | BS-LSBAT-S240629-0412 | 70.461 | 70.46 | 70.47 | 70.37 | 70.4 | 70.47 | 70.37 | 21.21 | 21.15 | 21.13 | 21.1 |  | BS-LSBAT-S240629-0412 |  | 3.46 | 11.12 |  | 4.177 | 10.51 |  | 2.935 | 10.65 | 5.0428 | 4.9942 | 0.9637503 |  | 3.58 | 10.42 |  | 4.168884 | 15.08 | 17.28 | 24.18 |  | 4.081287 | 14.54 | 16.22 | 21.62 |  | 3.74125985 | 14 | 15.66 | 21.48 |  | 3.18915 | 17.68 | 20.2 | 32.06 |  | 2.92166425 | 22.7 | 30.92 | 67.1
BS-LSBAT-S240629-0413 |  |  |  |  | BS-LSBAT-S240629-0413 | 70.519 | 70.43 | 70.47 | 70.52 | 70.46 | 70.52 | 70.43 | 21.2 | 21.15 | 21.1 | 21.09 |  | BS-LSBAT-S240629-0413 |  | 3.46 | 11.66 |  | 4.178 | 10.89 |  | 2.988 | 11.31 | 4.9858 | 4.9845 | 0.02607405 |  | 3.58 | 10.72 |  | 4.167969 | 15.12 | 17.3 | 24.18 |  | 4.0824227 | 14.66 | 16.34 | 21.72 |  | 3.7442603 | 14.14 | 15.82 | 21.66 |  | 3.196847 | 18.2 | 20.72 | 32.54 |  | 2.924233 | 23.14 | 30.92 | 66.12
BS-LSBAT-S240629-0414 |  |  |  |  | BS-LSBAT-S240629-0414 | 70.5 | 70.42 | 70.48 | 70.44 | 70.43 | 70.48 | 70.42 | 21.21 | 21.18 | 21.12 | 21.1 |  | BS-LSBAT-S240629-0414 |  | 3.46 | 11.71 |  | 4.178 | 11.41 |  | 2.955 | 11.46 |  |  |  |  | 3.586 | 10.99 | [25 empty] | S#2 | 확인용 셀 시험
BS-LSBAT-S240629-0415 |  |  |  |  | BS-LSBAT-S240629-0415 | 70.481 | 70.48 | 70.55 | 70.54 | 70.48 | 70.55 | 70.48 | 21.23 | 21.16 | 21.13 | 21.09 |  | BS-LSBAT-S240629-0415 |  | 3.46 | 11.8 |  | 4.176 | 10.94 |  | 2.965 | 11.48 | 5.0087 | 4.971 | 0.7526903 |  | 3.579 | 10.95 |  | 4.167837 | 15.1 | 17.3 | 24.2 |  | 4.08174555 | 14.6 | 16.3 | 21.68 |  | 3.743924 | 14.24 | 15.92 | 21.78 |  | 3.198269 | 18.56 | 21.1 | 32.98 |  | 2.9299 | 23.56 | 31.3 | 65.8
BS-LSBAT-S240629-0416 |  |  |  |  | BS-LSBAT-S240629-0416 | 70.477 | 70.53 | 70.49 | 70.43 | 70.46 | 70.53 | 70.43 | 21.22 | 21.15 | 21.14 | 21.09 |  | BS-LSBAT-S240629-0416 |  | 3.46 | 11.14 |  | 4.175 | 10.55 |  | 2.947 | 10.73 | 5.0296 | 4.9898 | 0.7913154 |  | 3.58 | 10.37 |  | 4.168445 | 15.02 | 17.2 | 24.06 |  | 4.081356 | 14.48 | 16.2 | 21.58 |  | 3.741833 | 14 | 15.64 | 21.46 |  | 3.191179 | 17.64 | 20.14 | 31.94 |  | 2.918958 | 22.56 | 30.52 | 66.4
BS-LSBAT-S240629-0417 |  |  |  |  | BS-LSBAT-S240629-0417 | 70.358 | 70.55 | 70.48 | 70.49 | 70.48 | 70.55 | 70.48 | 21.23 | 21.14 | 21.14 | 21.11 |  | BS-LSBAT-S240629-0417 |  | 3.46 | 11.23 |  | 4.177 | 10.54 |  | 2.936 | 10.92 | 5.0355 | 4.9905 | 0.893655 |  | 3.58 | 10.61 |  | 4.167695 | 15.08 | 17.28 | 24.14 |  | 4.081441 | 14.62 | 16.3 | 21.62 |  | 3.741887 | 14.12 | 15.76 | 21.58 |  | 3.193972 | 17.86 | 20.36 | 32.14 |  | 2.9227168 | 22.98 | 31.14 | 66.9
BS-LSBAT-S240629-0418 |  |  |  |  | BS-LSBAT-S240629-0418 | 70.532 | 70.53 | 70.49 | 70.44 | 70.51 | 70.53 | 70.44 | 21.2 | 21.18 | 21.16 | 21.1 |  | BS-LSBAT-S240629-0418 |  | 3.46 | 11.72 |  | 4.178 | 10.53 |  | 2.949 | 11.51 | 5.0297 | 4.9816 | 0.9563195 |  | 3.58 | 10.75 |  | 4.167604 | 14.82 | 17.04 | 23.96 |  | 4.08303 | 14.64 | 16.34 | 21.72 |  | 3.74515265 | 14.16 | 15.82 | 21.66 |  | 3.19915575 | 18.46 | 21 | 32.88 |  | 2.9264625 | 23.7 | 31.7 | 67.8
BS-LSBAT-S240629-0419 |  |  |  |  | BS-LSBAT-S240629-0419 | 70.475 | 70.5 | 70.57 | 70.52 | 70.5 | 70.57 | 70.5 | 21.21 | 21.17 | 21.15 | 21.1 |  | BS-LSBAT-S240629-0419 |  | 3.46 | 11.72 |  | 4.177 | 10.95 |  | 2.946 | 11.44 | 5.018 | 4.9652 | 1.052212 |  | 3.579 | 10.85 |  | 4.167314 | 15.08 | 17.3 | 24.22 |  | 4.082106 | 14.74 | 16.44 | 21.86 |  | 3.744458 | 14.38 | 16.08 | 21.94 |  | 3.198515 | 18.6 | 21.12 | 33.04 |  | 2.9305045 | 23.66 | 31.46 | 66.38
BS-LSBAT-S240629-0420 |  |  |  |  | BS-LSBAT-S240629-0420 | 70.512 | 70.45 | 70.48 | 70.45 | 70.44 | 70.48 | 70.44 | 21.21 | 21.15 | 21.17 | 21.11 |  | BS-LSBAT-S240629-0420 |  | 3.46 | 11.64 |  | 4.178 | 10.72 |  | 2.926 | 11.35 | 5.0514 | 4.9818 | 1.377836 |  | 3.58 | 10.49 |  | 4.1675949 | 15.54 | 17.76 | 24.7 |  | 4.079589 | 14.64 | 16.38 | 21.76 |  | 3.7413405 | 14.2 | 15.88 | 21.7 |  | 3.194314 | 18.28 | 20.78 | 32.62 |  | 2.9188187 | 23.28 | 31.3 | 67.3
BS-LSBAT-S240629-0421 |  |  |  |  | BS-LSBAT-S240629-0421 | 70.454 | 70.38 | 70.39 | 70.36 | 70.41 | 70.41 | 70.36 | 21.22 | 21.17 | 21.13 | 21.08 |  | BS-LSBAT-S240629-0421 |  | 3.46 | 11.3 |  | 4.178 | 10.41 |  | 2.924 | 10.79 | 5.0455 | 4.9839 | 1.22089 |  | 3.58 | 10.35 |  | 4.168384 | 15.26 | 17.42 | 24.32 |  | 4.0811252 | 14.64 | 16.34 | 21.74 |  | 3.7410771 | 14.12 | 15.78 | 21.6 |  | 3.189462 | 17.8 | 20.34 | 32.2 |  | 2.92380945 | 22.66 | 31.12 | 67.4
BS-LSBAT-S240629-0422 |  |  |  |  | BS-LSBAT-S240629-0422 | 70.388 | 70.46 | 70.44 | 70.4 | 70.39 | 70.46 | 70.39 | 21.21 | 21.15 | 21.13 | 21.11 |  | BS-LSBAT-S240629-0422 |  | 3.46 | 11.75 |  | 4.177 | 10.67 |  | 2.937 | 11.18 | 5.0107 | 4.9552 | 1.10763 |  | 3.58 | 10.64 |  | 4.168293 | 15.88 | 18.1 | 25.06 |  | 4.078756 | 14.84 | 16.52 | 21.96 |  | 3.7402395 | 14.3 | 15.94 | 21.8 |  | 3.1899639 | 18.06 | 20.58 | 32.48 |  | 2.920263 | 23 | 31.16 | 67.38
BS-LSBAT-S240629-0423 |  |  |  |  | BS-LSBAT-S240629-0423 | 70.54 | 70.38 | 70.41 | 70.46 | 70.38 | 70.46 | 70.38 | 21.26 | 21.18 | 21.12 | 21.09 |  | BS-LSBAT-S240629-0423 |  | 3.46 | 11.56 |  | 4.177 | 10.78 |  | 2.938 | 11.38 | 5.0392 | 4.9814 | 1.147007 |  | 3.579 | 10.5 |  | 4.167268 | 15.34 | 17.54 | 24.48 |  | 4.080568 | 14.62 | 16.32 | 21.7 |  | 3.742351 | 14.16 | 15.84 | 21.7 |  | 3.19627745 | 18.02 | 20.52 | 32.32 |  | 2.92929 | 22.82 | 30.52 | 64.78
BS-LSBAT-S240629-0424 |  |  |  |  | BS-LSBAT-S240629-0424 | 70.538 | 70.48 | 70.43 | 70.36 | 70.43 | 70.48 | 70.36 | 21.19 | 21.14 | 21.12 | 21.08 |  | BS-LSBAT-S240629-0424 |  | 3.46 | 11.73 |  | 4.177 | 10.68 |  | 2.937 | 11.4 | 5.0461 | 4.984 | 1.230653 |  | 3.579 | 10.65 |  | 4.16755 | 15.12 | 17.34 | 24.3 |  | 4.08157235 | 14.7 | 16.4 | 21.76 |  | 3.74344015 | 14.26 | 15.92 | 21.8 |  | 3.19747045 | 18.36 | 20.88 | 32.76 |  | 2.9304079 | 23.14 | 31.12 | 65.82
BS-LSBAT-S240629-0425 |  |  |  |  | BS-LSBAT-S240629-0425 | 70.481 | 70.33 | 70.39 | 70.4 | 70.41 | 70.41 | 70.33 | 21.22 | 21.18 | 21.12 | 21.08 |  | BS-LSBAT-S240629-0425 |  | 3.46 | 11.79 |  | 4.177 | 10.63 |  | 2.94 | 11.41 | 5.0353 | 4.9753 | 1.191587 |  | 3.579 | 10.59 |  | 4.167367 | 15.64 | 17.86 | 24.82 |  | 4.079649 | 14.78 | 16.48 | 21.9 |  | 3.741721 | 14.16 | 15.9 | 21.82 |  | 3.195892 | 18.26 | 20.8 | 32.62 |  | 2.926114 | 23.52 | 31.42 | 66.38
BS-LSBAT-S240629-0426 |  |  |  |  | BS-LSBAT-S240629-0426 | 70.457 | 70.46 | 70.49 | 70.5 | 70.44 | 70.5 | 70.44 | 21.22 | 21.17 | 21.14 | 21.08 |  | BS-LSBAT-S240629-0426 |  | 3.46 | 11.15 |  | 4.177 | 10.5 |  | 2.929 | 10.77 | 5.0418 | 4.9799 | 1.227736 |  | 3.579 | 10.51 |  | 4.167725 | 15.12 | 17.3 | 24.18 |  | 4.082098 | 14.68 | 16.36 | 21.76 |  | 3.74278095 | 14.14 | 15.78 | 21.64 |  | 3.193236 | 17.9 | 20.42 | 32.28 |  | 2.923468 | 22.98 | 31.06 | 67.16
BS-LSBAT-S240629-0427 |  |  |  |  | BS-LSBAT-S240629-0427 | 70.462 | 70.4 | 70.46 | 70.46 | 70.38 | 70.46 | 70.38 | 21.23 | 21.15 | 21.12 | 21.09 |  | BS-LSBAT-S240629-0427 |  | 3.46 | 11.77 |  | 4.178 | 10.74 |  | 2.931 | 11.13 | 5.023 | 4.9594 | 1.266176 |  | 3.58 | 10.61 |  | 4.1678175 | 15.16 | 17.44 | 24.48 |  | 4.082862 | 14.88 | 16.62 | 22.1 |  | 3.74532215 | 14.32 | 16.02 | 22 |  | 3.195687 | 18.34 | 20.86 | 32.8 |  | 2.93218045 | 23.16 | 31.44 | 67.06
BS-LSBAT-S240629-0428 |  |  |  |  | BS-LSBAT-S240629-0428 | 70.432 | 70.33 | 70.35 | 70.37 | 70.42 | 70.42 | 70.33 | 21.22 | 21.16 | 21.12 | 21.1 |  | BS-LSBAT-S240629-0428 |  | 3.46 | 11.19 |  | 4.177 | 10.41 |  | 2.932 | 10.8 | 5.0349 | 4.979 | 1.11025 |  | 3.58 | 10.36 |  | 4.167947 | 15.12 | 17.3 | 24.2 |  | 4.08147115 | 14.56 | 16.28 | 21.72 |  | 3.74225645 | 14.06 | 15.72 | 21.56 |  | 3.192089 | 17.84 | 20.34 | 32.18 |  | 2.91866 | 22.84 | 30.9 | 67.46
BS-LSBAT-S240629-0429 |  |  |  |  | BS-LSBAT-S240629-0429 | 70.486 | 70.46 | 70.47 | 70.49 | 70.48 | 70.49 | 70.46 | 21.23 | 21.16 | 21.16 | 21.08 |  | BS-LSBAT-S240629-0429 |  | 3.46 | 11.73 |  | 4.178 | 10.82 |  | 2.952 | 11.43 | 5.0177 | 4.9733 | 0.8848676 |  | 3.579 | 10.88 |  | 4.167628 | 15.34 | 17.58 | 24.56 |  | 4.08154905 | 14.8 | 16.52 | 21.94 |  | 3.743761 | 14.42 | 16.1 | 21.98 |  | 3.197924 | 18.72 | 21.24 | 33.16 |  | 2.920341 | 23.92 | 31.94 | 68.74
BS-LSBAT-S240629-0430 |  |  |  |  | BS-LSBAT-S240629-0430 | 70.518 | 70.49 | 70.46 | 70.53 | 70.49 | 70.53 | 70.46 | 21.22 | 21.19 | 21.14 | 21.09 |  | BS-LSBAT-S240629-0430 |  | 3.46 | 11.63 |  | 4.178 | 11.14 |  | 2.946 | 11.62 | 5.0279 | 4.9769 | 1.01434 |  | 3.579 | 10.78 |  | 4.167512 | 14.96 | 17.16 | 24.12 |  | 4.0826886 | 14.62 | 16.32 | 21.7 |  | 3.744513 | 14.22 | 15.88 | 21.74 |  | 3.198576 | 18.54 | 21.08 | 32.96 |  | 2.9269154 | 23.62 | 31.58 | 67.2
BS-LSBAT-S240629-0431 |  |  |  |  | BS-LSBAT-S240629-0431 | 70.487 | 70.4 | 70.46 | 70.49 | 70.44 | 70.49 | 70.4 | 21.19 | 21.15 | 21.15 | 21.1 |  | BS-LSBAT-S240629-0431 |  | 3.46 | 11.61 |  | 4.178 | 10.53 |  | 2.919 | 10.86 | 5.0526 | 4.9815 | 1.407196 |  | 3.579 | 10.44 |  | 4.1683583 | 15.48 | 17.7 | 24.64 |  | 4.08052955 | 14.76 | 16.44 | 21.86 |  | 3.740662 | 14.24 | 15.88 | 21.76 |  | 3.189271 | 17.98 | 20.5 | 32.4 |  | 2.9263614 | 22.94 | 31.2 | 67.08
BS-LSBAT-S240629-0432 |  |  |  |  | BS-LSBAT-S240629-0432 | 70.276 | 70.42 | 70.46 | 70.42 | 70.5 | 70.5 | 70.42 | 21.23 | 21.17 | 21.15 | 21.11 |  | BS-LSBAT-S240629-0432 |  | 3.46 | 11.61 |  | 4.176 | 10.49 |  | 2.947 | 10.94 | 5.0193 | 4.9844 | 0.6953161 |  | 3.58 | 10.43 |  | 4.168618 | 15.32 | 17.5 | 24.44 |  | 4.080566 | 14.68 | 16.36 | 21.76 |  | 3.740925 | 14.18 | 15.82 | 21.68 |  | 3.190164 | 17.96 | 20.52 | 32.42 |  | 2.927773 | 22.96 | 31.36 | 67.46
BS-LSBAT-S240629-0433 |  |  |  |  | BS-LSBAT-S240629-0433 | 70.508 | 70.44 | 70.49 | 70.49 | 70.49 | 70.49 | 70.44 | 21.18 | 21.16 | 21.16 | 21.1 |  | BS-LSBAT-S240629-0433 |  | 3.46 | 11.79 |  | 4.178 | 10.85 |  | 2.97 | 11.39 | 5.0069 | 4.9775 | 0.5871897 |  | 3.579 | 10.79 |  | 4.167495 | 15.34 | 17.58 | 24.56 |  | 4.080994 | 14.74 | 16.46 | 21.86 |  | 3.743682 | 14.36 | 16.04 | 21.9 |  | 3.197601 | 18.54 | 21.08 | 32.98 |  | 2.932949 | 23.7 | 31.88 | 67.46
BS-LSBAT-S240629-0434 |  |  |  |  | BS-LSBAT-S240629-0434 | 70.496 | 70.43 | 70.47 | 70.4 | 70.5 | 70.5 | 70.4 | 21.24 | 21.18 | 21.12 | 21.1 |  | BS-LSBAT-S240629-0434 |  | 3.46 | 11.77 |  | 4.178 | 10.75 |  | 2.951 | 11.35 | 5.0257 | 4.9756 | 0.9968761 |  | 3.579 | 10.76 |  | 4.16756805 | 15.2 | 17.42 | 24.42 |  | 4.0815656 | 14.7 | 16.38 | 21.8 |  | 3.744237 | 14.26 | 15.94 | 21.8 |  | 3.19849775 | 18.56 | 21.1 | 33 |  | 2.9315569 | 23.76 | 32.02 | 68
BS-LSBAT-S240629-0435 |  |  |  |  | BS-LSBAT-S240629-0435 | 70.56 | 70.35 | 70.42 | 70.45 | 70.53 | 70.53 | 70.35 | 21.19 | 21.16 | 21.11 | 21.09 |  | BS-LSBAT-S240629-0435 |  | 3.46 | 11.81 |  | 4.178 | 10.84 |  | 2.966 | 11.17 | 5.013 | 4.9775 | 0.7081588 |  | 3.579 | 10.73 |  | 4.16707115 | 15.3 | 17.54 | 24.54 |  | 4.080987 | 14.72 | 16.42 | 21.82 |  | 3.743731 | 14.26 | 15.92 | 21.78 |  | 3.198265 | 18.46 | 20.98 | 32.82 |  | 2.934531 | 23.32 | 31.44 | 66.5
BS-LSBAT-S240629-0436 |  |  |  |  | BS-LSBAT-S240629-0436 | 70.22 | 70.34 | 70.42 | 70.46 | 70.43 | 70.46 | 70.34 | 21.21 | 21.15 | 21.15 | 21.1 |  | BS-LSBAT-S240629-0436 |  | 3.46 | 11.53 |  | 4.178 | 10.39 |  | 2.934 | 10.95 | 5.0497 | 4.9852 | 1.277304 |  | 3.579 | 10.59 |  | 4.16780835 | 15.38 | 17.6 | 24.56 |  | 4.080624 | 14.72 | 16.42 | 21.86 |  | 3.74139825 | 14.2 | 15.86 | 21.7 |  | 3.191124 | 18.06 | 20.58 | 32.48 |  | 2.925383 | 23.1 | 31.44 | 67.82
BS-LSBAT-S240629-0437 |  |  |  |  | BS-LSBAT-S240629-0437 | 70.458 | 70.4 | 70.48 | 70.45 | 70.46 | 70.48 | 70.4 | 21.18 | 21.14 | 21.14 | 21.09 |  | BS-LSBAT-S240629-0437 |  | 3.46 | 11.42 |  | 4.178 | 10.43 |  | 2.952 | 10.76 | 5.012 | 4.9617 | 1.003591 |  | 3.579 | 10.47 |  | 4.168121 | 15.66 | 17.92 | 25.02 |  | 4.080182 | 14.78 | 16.54 | 22.04 |  | 3.7427362 | 14.3 | 16.08 | 21.92 |  | 3.193301 | 18.2 | 20.74 | 32.68 |  | 2.936772 | 23.24 | 31.64 | 67.6
BS-LSBAT-S240629-0438 |  |  |  |  | BS-LSBAT-S240629-0438 | 70.421 | 70.42 | 70.4 | 70.46 | 70.48 | 70.48 | 70.4 | 21.22 | 21.17 | 21.14 | 21.09 |  | BS-LSBAT-S240629-0438 |  | 3.46 | 11.14 |  | 4.177 | 10.42 |  | 2.959 | 10.67 | 5.0104 | 4.9754 | 0.698547 |  | 3.579 | 10.49 |  | 4.167494 | 15.2 | 17.4 | 24.36 |  | 4.081863 | 14.7 | 16.42 | 21.9 |  | 3.743117 | 14.2 | 15.88 | 21.76 |  | 3.19430275 | 18.04 | 20.58 | 32.5 |  | 2.933939 | 22.92 | 31.2 | 66.8
BS-LSBAT-S240629-0439 |  |  |  |  | BS-LSBAT-S240629-0439 | 70.585 | 70.39 | 70.4 | 70.47 | 70.45 | 70.47 | 70.39 | 21.17 | 21.15 | 21.1 | 21.08 |  | BS-LSBAT-S240629-0439 |  | 3.46 | 11.78 |  | 4.177 | 10.49 |  | 2.973 | 11.38 | 5.0092 | 4.9835 | 0.513056 |  | 3.579 | 10.6 |  | 4.167046 | 15.2 | 17.4 | 24.38 |  | 4.0813864 | 14.7 | 16.36 | 21.76 |  | 3.74384 | 14.22 | 15.88 | 21.74 |  | 3.1991159 | 18.44 | 20.96 | 32.8 |  | 2.93981415 | 23.42 | 31.46 | 66.08
BS-LSBAT-S240629-0440 |  |  |  |  | BS-LSBAT-S240629-0440 | 70.475 | 70.3 | 70.48 | 70.49 | 70.5 | 70.5 | 70.3 | 21.21 | 21.17 | 21.11 | 21.09 |  | BS-LSBAT-S240629-0440 |  | 3.46 | 11.83 |  | 4.178 | 10.52 |  | 2.967 | 11.24 | 5.0134 | 4.9824 | 0.6183428 |  | 3.579 | 10.64 |  | 4.167262 | 15.36 | 17.6 | 24.62 |  | 4.081657 | 14.8 | 16.5 | 21.98 |  | 3.743521 | 14.38 | 16.06 | 21.98 |  | 3.19710065 | 18.5 | 21.06 | 32.98 |  | 2.938536 | 23.7 | 31.86 | 67.02
BS-LSBAT-S240629-0441 |  |  |  |  | BS-LSBAT-S240629-0441 | 70.442 | 70.42 | 70.4 | 70.39 | 70.43 | 70.43 | 70.39 | 21.33 | 21.16 | 21.16 | 21.1 |  | BS-LSBAT-S240629-0441 |  | 3.46 | 11.7 |  | 4.179 | 10.77 |  | 2.953 | 11.28 | 5.0065 | 4.9598 | 0.9327874 |  | 3.58 | 10.68 |  | 4.169145 | 15.26 | 17.52 | 24.46 |  | 4.0809571 | 14.68 | 16.38 | 21.72 |  | 3.743324 | 14.1 | 15.74 | 21.46 |  | 3.192575 | 17.82 | 20.34 | 32.18 |  | 2.911372 | 22.92 | 31.48 | 70.3
BS-LSBAT-S240629-0442 |  |  |  |  | BS-LSBAT-S240629-0442 | 70.463 | 70.4 | 70.36 | 70.31 | 70.42 | 70.42 | 70.31 | 21.21 | 21.16 | 21.14 | 21.1 |  | BS-LSBAT-S240629-0442 |  | 3.46 | 11.3 |  | 4.179 | 10.3 |  | 2.929 | 10.56 | 5.0482 | 4.9821 | 1.309378 |  | 3.58 | 10.44 |  | 4.16882 | 15.14 | 17.34 | 24.2 |  | 4.0805385 | 14.44 | 16.1 | 21.4 |  | 3.74135 | 13.86 | 15.5 | 21.18 |  | 3.190377 | 17.32 | 19.82 | 31.56 |  | 2.923219 | 22.28 | 30.52 | 66.48
BS-LSBAT-S240629-0443 |  |  |  |  | BS-LSBAT-S240629-0443 | 70.531 | 70.34 | 70.32 | 70.42 | 70.37 | 70.42 | 70.32 | 21.19 | 21.15 | 21.14 | 21.09 |  | BS-LSBAT-S240629-0443 |  | 3.46 | 11.67 |  | 4.178 | 10.34 |  | 2.933 | 11.12 | 5.0513 | 4.9874 | 1.265021 |  | 3.58 | 10.37 |  | 4.168144 | 15.18 | 17.4 | 24.32 |  | 4.080606 | 14.38 | 16.06 | 21.36 |  | 3.742485 | 13.82 | 15.46 | 21.18 |  | 3.194198 | 17.54 | 20 | 31.72 |  | 2.919307 | 22.54 | 30.5 | 66.56
BS-LSBAT-S240629-0444 |  |  |  |  | BS-LSBAT-S240629-0444 | 70.467 | 70.37 | 70.42 | 70.35 | 70.41 | 70.42 | 70.35 | 21.18 | 21.16 | 21.14 | 21.1 |  | BS-LSBAT-S240629-0444 |  | 3.46 | 11.7 |  | 4.179 | 10.68 |  | 2.963 | 11.26 | 5.0132 | 4.9781 | 0.7001516 |  | 3.58 | 10.67 |  | 4.1679469 | 15.22 | 17.44 | 24.34 |  | 4.080853 | 14.48 | 16.18 | 21.48 |  | 3.743423 | 14 | 15.64 | 21.36 |  | 3.1972716 | 18 | 20.5 | 32.28 |  | 2.9271588 | 22.86 | 30.76 | 65.72
BS-LSBAT-S240629-0445 |  |  |  |  | BS-LSBAT-S240629-0445 | 70.588 | 70.34 | 70.43 | 70.39 | 70.4 | 70.43 | 70.34 | 21.28 | 21.17 | 21.18 | 21.11 |  | BS-LSBAT-S240629-0445 |  | 3.46 | 11.3 |  | 4.179 | 10.37 |  | 2.939 | 10.98 | 5.0472 | 4.9848 | 1.236329 |  | 3.58 | 10.58 |  | 4.168058 | 15 | 17.22 | 24.12 |  | 4.081546 | 14.42 | 16.1 | 21.36 |  | 3.74391565 | 13.92 | 15.56 | 21.26 |  | 3.19706105 | 17.68 | 20.14 | 31.8 |  | 2.9244062 | 22.58 | 30.4 | 65.48
BS-LSBAT-S240629-0446 |  |  |  |  | BS-LSBAT-S240629-0446 | 70.426 | 70.34 | 70.35 | 70.38 | 70.44 | 70.44 | 70.34 | 21.22 | 21.16 | 21.13 | 21.09 |  | BS-LSBAT-S240629-0446 |  | 3.46 | 11.52 |  | 4.176 | 10.33 |  | 2.954 | 10.79 | 5.024 | 4.9875 | 0.7265127 |  | 3.58 | 10.54 |  | 4.168394 | 15.22 | 17.42 | 24.24 |  | 4.080313 | 14.44 | 16.12 | 21.4 |  | 3.741302 | 13.9 | 15.52 | 21.22 |  | 3.1915123 | 17.48 | 19.92 | 31.62 |  | 2.91934 | 22.32 | 30.38 | 66.3
BS-LSBAT-S240629-0447 |  |  |  |  | BS-LSBAT-S240629-0447 | 70.34 | 70.34 | 70.38 | 70.48 | 70.5 | 70.5 | 70.34 | 21.2 | 21.16 | 21.12 | 21.1 |  | BS-LSBAT-S240629-0447 |  | 3.46 | 11.14 |  | 4.179 | 10.39 |  | 2.945 | 10.77 | 5.0404 | 4.9955 | 0.8908023 |  | 3.58 | 10.46 |  | 4.168351 | 15.02 | 17.2 | 24.06 |  | 4.0815057 | 14.42 | 16.1 | 21.34 |  | 3.7421177 | 13.88 | 15.54 | 21.2 |  | 3.193664 | 17.48 | 19.96 | 31.66 |  | 2.92056085 | 22.44 | 30.72 | 66.84
BS-LSBAT-S240629-0448 |  |  |  |  | BS-LSBAT-S240629-0448 | 70.447 | 70.41 | 70.49 | 70.48 | 70.4 | 70.49 | 70.4 | 21.21 | 21.16 | 21.15 | 21.1 |  | BS-LSBAT-S240629-0448 |  | 3.46 | 11.25 |  | 4.178 | 10.34 |  | 2.954 | 10.72 | 5.0255 | 4.99 | 0.7063974 |  | 3.58 | 10.46 |  | 4.16843345 | 15.08 | 17.3 | 24.18 |  | 4.08121 | 14.52 | 16.22 | 21.54 |  | 3.74220435 | 13.98 | 15.62 | 21.34 |  | 3.192033 | 17.68 | 20.16 | 31.94 |  | 2.916545 | 22.62 | 30.84 | 67.74
BS-LSBAT-S240629-0449 |  |  |  |  | BS-LSBAT-S240629-0449 | 70.553 | 70.38 | 70.4 | 70.49 | 70.3 | 70.49 | 70.3 | 21.21 | 21.16 | 21.13 | 21.1 |  | BS-LSBAT-S240629-0449 |  | 3.46 | 11.56 |  | 4.179 | 10.41 |  | 2.971 | 11.13 |  |  |  |  | 3.588 | 10.69 | [25 empty] | S4-8 | PM
BS-LSBAT-S240629-0450 |  |  |  |  | BS-LSBAT-S240629-0450 | 70.501 | 70.42 | 70.39 | 70.35 | 70.39 | 70.42 | 70.35 | 21.2 | 21.15 | 21.13 | 21.09 |  | BS-LSBAT-S240629-0450 |  | 3.46 | 11.83 |  | 4.178 | 10.81 |  | 2.95 | 11.13 | 5.0371 | 4.9803 | 1.127633 |  | 3.58 | 10.47 |  | 4.167582 | 14.62 | 16.82 | 23.7 |  | 4.082945 | 14.36 | 16.06 | 21.34 |  | 3.7453103 | 13.88 | 15.5 | 21.2 |  | 3.199497 | 17.42 | 19.96 | 31.66 |  | 2.92876715 | 22.48 | 30.46 | 65.82
BS-LSBAT-S240629-0451 |  |  |  |  | BS-LSBAT-S240629-0451 | 70.45 | 70.39 | 70.38 | 70.46 | 70.49 | 70.49 | 70.38 | 21.18 | 21.16 | 21.12 | 21.09 |  | BS-LSBAT-S240629-0451 |  | 3.46 | 11.9 |  | 4.178 | 10.48 |  | 2.945 | 11.22 | 5.0168 | 4.9549 | 1.233854 |  | 3.58 | 10.52 |  | 4.1685352 | 15.3 | 17.54 | 24.46 |  | 4.080185 | 14.52 | 16.24 | 21.58 |  | 3.74256075 | 13.96 | 15.62 | 21.34 |  | 3.19207315 | 17.62 | 20.14 | 32 |  | 2.9222308 | 22.58 | 30.66 | 67
BS-LSBAT-S240629-0452 |  |  |  |  | BS-LSBAT-S240629-0452 | 70.526 | 70.36 | 70.42 | 70.4 | 70.49 | 70.49 | 70.36 | 21.2 | 21.15 | 21.13 | 21.09 |  | BS-LSBAT-S240629-0452 |  | 3.46 | 11.22 |  | 4.179 | 10.23 |  | 2.93 | 10.51 |  |  |  |  | 3.588 | 10.31 | [25 empty] | S12-2 (JIAT) | JIAT
BS-LSBAT-S240629-0453 |  |  |  |  | BS-LSBAT-S240629-0453 | 70.529 | 70.36 | 70.47 | 70.46 | 70.37 | 70.47 | 70.36 | 21.25 | 21.2 | 21.15 | 21.11 |  | BS-LSBAT-S240629-0453 |  | 3.46 | 11.8 |  | 4.179 | 10.69 |  | 2.953 | 11.36 | 5.0407 | 4.9915 | 0.9760549 |  | 3.58 | 10.6 |  | 4.167699 | 15.24 | 17.46 | 24.36 |  | 4.080056 | 14.46 | 16.14 | 21.46 |  | 3.7417611 | 13.96 | 15.64 | 21.4 |  | 3.195376 | 17.78 | 20.28 | 31.98 |  | 2.925631 | 22.8 | 30.72 | 65.82
BS-LSBAT-S240629-0454 |  |  |  |  | BS-LSBAT-S240629-0454 | 70.552 | 70.3 | 70.34 | 70.36 | 70.38 | 70.38 | 70.3 | 21.18 | 21.15 | 21.14 | 21.12 |  | BS-LSBAT-S240629-0454 |  | 3.46 | 11.58 |  | 4.177 | 10.76 |  | 2.946 | 11.18 | 5.0379 | 4.9787 | 1.175093 |  | 3.58 | 10.83 |  | 4.16769825 | 15.2 | 17.42 | 24.3 |  | 4.0802339 | 14.46 | 16.16 | 21.44 |  | 3.742502 | 14.02 | 15.66 | 21.4 |  | 3.196573 | 18.12 | 20.62 | 32.38 |  | 2.92574495 | 23.14 | 31.02 | 66.02
BS-LSBAT-S240629-0455 |  |  |  |  | BS-LSBAT-S240629-0455 | 70.559 | 70.36 | 70.39 | 70.49 | 70.35 | 70.49 | 70.35 | 21.2 | 21.17 | 21.15 | 21.1 |  | BS-LSBAT-S240629-0455 |  | 3.46 | 11.81 |  | 4.178 | 10.96 |  | 2.956 | 11.21 | 5.0293 | 4.985 | 0.8808383 |  | 3.58 | 10.76 |  | 4.167578 | 15.06 | 17.3 | 24.16 |  | 4.0809158 | 14.42 | 16.12 | 21.42 |  | 3.74317525 | 13.98 | 15.64 | 21.38 |  | 3.19602 | 18.16 | 20.66 | 32.4 |  | 2.921072 | 23.14 | 31.08 | 66.74
BS-LSBAT-S240629-0456 |  |  |  |  | BS-LSBAT-S240629-0456 | 70.225 | 70.44 | 70.36 | 70.36 | 70.44 | 70.44 | 70.36 | 21.21 | 21.2 | 21.13 | 21.1 |  | BS-LSBAT-S240629-0456 |  | 3.46 | 11.5 |  | 4.179 | 10.46 |  | 2.942 | 10.71 | 5.0412 | 4.9832 | 1.15052 |  | 3.58 | 10.55 |  | 4.168343 | 14.84 | 17.04 | 23.9 |  | 4.081697 | 14.46 | 16.14 | 21.42 |  | 3.742723 | 13.9 | 15.54 | 21.24 |  | 3.191743 | 17.56 | 20.04 | 31.8 |  | 2.921061 | 22.42 | 30.54 | 66.64
BS-LSBAT-S240629-0457 |  |  |  |  | BS-LSBAT-S240629-0457 | 70.339 | 70.38 | 70.44 | 70.46 | 70.42 | 70.46 | 70.38 | 21.27 | 21.16 | 21.12 | 21.09 |  | BS-LSBAT-S240629-0457 |  | 3.46 | 11.49 |  | 4.18 | 10.43 |  | 2.932 | 10.89 |  |  |  |  | 3.588 | 10.56 | [25 empty] | S12-3 (JIAT) | JIAT
BS-LSBAT-S240629-0458 |  |  |  |  | BS-LSBAT-S240629-0458 | 70.248 | 70.45 | 70.39 | 70.39 | 70.46 | 70.46 | 70.39 | 21.32 | 21.18 | 21.14 | 21.1 |  | BS-LSBAT-S240629-0458 |  | 3.46 | 11.65 |  | 4.18 | 10.5 |  | 2.939 | 10.96 | 5.0536 | 4.9953 | 1.153633 |  | 3.58 | 10.55 |  | 4.168015 | 15.06 | 17.24 | 24.08 |  | 4.0811687 | 14.5 | 16.18 | 21.5 |  | 3.741881 | 14.02 | 15.66 | 21.36 |  | 3.191706 | 17.68 | 20.14 | 31.92 |  | 2.920563 | 22.58 | 30.74 | 66.82
BS-LSBAT-S240629-0459 |  |  |  |  | BS-LSBAT-S240629-0459 | 70.558 | 70.49 | 70.47 | 70.3 | 70.41 | 70.49 | 70.3 | 21.21 | 21.15 | 21.13 | 21.1 |  | BS-LSBAT-S240629-0459 |  | 3.46 | 11.8 |  | 4.18 | 10.46 |  | 2.951 | 11.22 | 5.0346 | 4.9798 | 1.088468 |  | 3.58 | 10.43 |  | 4.16823375 | 15.1 | 17.34 | 24.24 |  | 4.080511 | 14.36 | 16.06 | 21.32 |  | 3.74296 | 13.86 | 15.52 | 21.2 |  | 3.197278 | 17.7 | 20.18 | 31.88 |  | 2.920492 | 22.78 | 30.86 | 67.2
BS-LSBAT-S240629-0460 |  |  |  |  | BS-LSBAT-S240629-0460 | 70.562 | 70.48 | 70.39 | 70.4 | 70.44 | 70.48 | 70.39 | 21.19 | 21.16 | 21.14 | 21.08 |  | BS-LSBAT-S240629-0460 |  | 3.46 | 11.54 |  | 4.179 | 10.41 |  | 2.955 | 11.01 | 5.026 | 4.979 | 0.9351373 |  | 3.58 | 10.43 |  | 4.168355 | 15.16 | 17.38 | 24.26 |  | 4.080648 | 14.42 | 16.1 | 21.4 |  | 3.7432574 | 13.92 | 15.58 | 21.3 |  | 3.197537 | 17.62 | 20.12 | 31.8 |  | 2.929878 | 22.54 | 30.4 | 65.12
BS-LSBAT-S240629-0461 |  |  |  |  | BS-LSBAT-S240629-0461 | 70.529 | 70.4 | 70.38 | 70.37 | 70.38 | 70.4 | 70.37 | 21.22 | 21.17 | 21.13 | 21.1 |  | BS-LSBAT-S240629-0461 |  | 3.46 | 11.17 |  | 4.18 | 10.34 |  | 2.93 | 10.63 |  |  |  |  | 3.588 | 10.24 | [25 empty] | S12-4 (JIAT) | JIAT
BS-LSBAT-S240629-0462 |  |  |  |  | BS-LSBAT-S240629-0462 | 70.548 | 70.47 | 70.45 | 70.38 | 70.28 | 70.47 | 70.28 | 21.25 | 21.2 | 21.15 | 21.1 |  | BS-LSBAT-S240629-0462 |  | 3.46 | 11.01 |  | 4.178 | 10.37 |  | 2.94 | 10.52 | 5.0448 | 4.9959 | 0.9693149 |  | 3.581 | 10.33 |  | 4.169856 | 15.14 | 17.34 | 24.18 |  | 4.080671 | 14.4 | 16.06 | 21.32 |  | 3.7407655 | 13.84 | 15.46 | 21.12 |  | 3.1883007 | 17.34 | 19.82 | 31.52 |  | 2.916124 | 22.3 | 30.98 | 68.44
BS-LSBAT-S240629-0463 |  |  |  |  | BS-LSBAT-S240629-0463 | 70.481 | 70.4 | 70.52 | 70.48 | 70.47 | 70.52 | 70.4 | 21.22 | 21.17 | 21.13 | 21.1 |  | BS-LSBAT-S240629-0463 |  | 3.46 | 11.52 |  | 4.179 | 10.69 |  | 2.952 | 11.04 | 5.0259 | 4.9744 | 1.024692 |  | 3.58 | 10.48 |  | 4.16806045 | 15.08 | 17.32 | 24.22 |  | 4.0811692 | 14.46 | 16.16 | 21.48 |  | 3.74369415 | 13.96 | 15.62 | 21.38 |  | 3.197717 | 17.68 | 20.18 | 31.92 |  | 2.927327 | 22.64 | 30.64 | 65.94
BS-LSBAT-S240629-0464 |  |  |  |  | BS-LSBAT-S240629-0464 | 70.521 | 70.43 | 70.47 | 70.51 | 70.52 | 70.52 | 70.43 | 21.23 | 21.16 | 21.13 | 21.09 |  | BS-LSBAT-S240629-0464 |  | 3.46 | 11.78 |  | 4.178 | 10.46 |  | 2.974 | 11.37 | 5.0013 | 4.9748 | 0.5298622 |  | 3.58 | 10.37 |  | 4.168413 | 14.98 | 17.2 | 24.1 |  | 4.08185005 | 14.42 | 16.14 | 21.42 |  | 3.74462855 | 13.96 | 15.62 | 21.36 |  | 3.1985357 | 18.1 | 20.62 | 32.42 |  | 2.92474335 | 23.06 | 30.96 | 66.58
BS-LSBAT-S240629-0465 |  |  |  |  | BS-LSBAT-S240629-0465 | 70.586 | 70.39 | 70.37 | 70.46 | 70.44 | 70.46 | 70.37 | 21.21 | 21.16 | 21.12 | 21.08 |  | BS-LSBAT-S240629-0465 |  | 3.46 | 11.48 |  | 4.18 | 10.17 |  | 2.965 | 10.71 | 5.0042 | 5.0038 | 0.007993286 |  | 3.579 | 10.2 |  | 4.16786365 | 14.56 | 16.86 | 23.84 |  | 4.081705 | 14.22 | 15.94 | 21.32 |  | 3.738439 | 13.74 | 15.42 | 21.22 |  | 3.198447 | 17.38 | 20.02 | 32.08 |  | 2.9690595 | 22.48 | 31.7 | 67.5
BS-LSBAT-S240629-0466 |  |  |  |  | BS-LSBAT-S240629-0466 | 70.425 | 70.31 | 70.34 | 70.43 | 70.35 | 70.43 | 70.31 | 21.22 | 21.17 | 21.14 | 21.11 |  | BS-LSBAT-S240629-0466 |  | 3.46 | 10.94 |  | 4.179 | 10.28 |  | 2.942 | 10.65 | 5.0036 | 4.9956 | 0.1598849 |  | 3.579 | 10.28 |  | 4.168396 | 14.82 | 17.08 | 24.06 |  | 4.081028 | 14.3 | 16.02 | 21.46 |  | 3.736431 | 13.8 | 15.48 | 21.32 |  | 3.1921854 | 17.48 | 20.14 | 32.38 |  | 2.9645051 | 22.42 | 32.18 | 69.08
BS-LSBAT-S240629-0467 |  |  |  |  | BS-LSBAT-S240629-0467 | 70.452 | 70.34 | 70.46 | 70.44 | 70.33 | 70.46 | 70.33 | 21.23 | 21.16 | 21.15 | 21.09 |  | BS-LSBAT-S240629-0467 |  | 3.46 | 11.73 |  | 4.18 | 10.62 |  | 2.955 | 11.39 | 5.0122 | 5.001 | 0.2234548 |  | 3.578 | 10.43 |  | 4.167532 | 15.04 | 17.32 | 24.28 |  | 4.080273 | 14.34 | 16.08 | 21.48 |  | 3.736237 | 13.9 | 15.6 | 21.44 |  | 3.1974972 | 17.9 | 20.58 | 32.82 |  | 2.971211 | 23 | 32.54 | 68.44
BS-LSBAT-S240629-0468 |  |  |  |  | BS-LSBAT-S240629-0468 | 70.464 | 70.4 | 70.44 | 70.44 | 70.49 | 70.49 | 70.4 | 21.21 | 21.16 | 21.13 | 21.09 |  | BS-LSBAT-S240629-0468 |  | 3.46 | 11.56 |  | 4.181 | 10.43 |  | 2.947 | 10.83 | 5.0243 | 5.0099 | 0.2866071 |  | 3.579 | 10.44 |  | 4.168862 | 15.1 | 17.36 | 24.32 |  | 4.080248 | 14.34 | 16.06 | 21.48 |  | 3.7352502 | 13.86 | 15.52 | 21.34 |  | 3.191194 | 17.54 | 20.2 | 32.4 |  | 2.96412595 | 22.6 | 32.3 | 69.16
BS-LSBAT-S240629-0469 |  |  |  |  | BS-LSBAT-S240629-0469 | 70.53 | 70.45 | 70.39 | 70.44 | 70.36 | 70.45 | 70.36 | 21.16 | 21.15 | 21.12 | 21.08 |  | BS-LSBAT-S240629-0469 |  | 3.46 | 11.61 |  | 4.18 | 10.92 |  | 2.965 | 11.32 | 5.0009 | 4.9989 | 0.0399928 |  | 3.578 | 10.68 |  | 4.168221 | 15.04 | 17.3 | 24.32 |  | 4.080605 | 14.3 | 16.04 | 21.46 |  | 3.737481 | 13.88 | 15.58 | 21.44 |  | 3.198291 | 17.98 | 20.7 | 32.9 |  | 2.968954 | 23.18 | 32.58 | 68.7
BS-LSBAT-S240629-0470 |  |  |  |  | BS-LSBAT-S240629-0470 | 70.5 | 70.38 | 70.45 | 70.44 | 70.47 | 70.47 | 70.38 | 21.2 | 21.17 | 21.13 | 21.1 |  | BS-LSBAT-S240629-0470 |  | 3.46 | 11.89 |  | 4.18 | 10.89 |  | 2.969 | 11.49 | 4.9992 | 4.998 | 0.02400384 |  | 3.579 | 10.4 |  | 4.168197 | 15.04 | 17.32 | 24.36 |  | 4.080929 | 14.42 | 16.18 | 21.62 |  | 3.737488 | 13.94 | 15.64 | 21.54 |  | 3.19806595 | 17.82 | 20.48 | 32.66 |  | 2.969214 | 22.92 | 32.42 | 68.62
BS-LSBAT-S240629-0471 |  |  |  |  | BS-LSBAT-S240629-0471 | 70.527 | 70.37 | 70.4 | 70.47 | 70.44 | 70.47 | 70.37 | 21.2 | 21.17 | 21.15 | 21.11 |  | BS-LSBAT-S240629-0471 |  | 3.46 | 11.39 |  | 4.18 | 10.38 |  | 2.957 | 10.78 | 5.0111 | 5.0044 | 0.1337032 |  | 3.579 | 10.27 |  | 4.169407 | 14.96 | 17.22 | 24.22 |  | 4.0814423 | 14.38 | 16.1 | 21.52 |  | 3.736372 | 13.88 | 15.54 | 21.38 |  | 3.192107 | 17.54 | 20.26 | 32.54 |  | 2.964131 | 22.5 | 33.28 | 72.14
BS-LSBAT-S240629-0472 |  |  |  |  | BS-LSBAT-S240629-0472 | 70.541 | 70.4 | 70.42 | 70.38 | 70.39 | 70.42 | 70.38 | 21.22 | 21.18 | 21.13 | 21.11 |  | BS-LSBAT-S240629-0472 |  | 3.46 | 11.45 |  | 4.18 | 10.29 |  | 2.96 | 10.64 | 5.0139 | 5.0046 | 0.1854844 |  | 3.579 | 10.17 |  | 4.169008 | 15.04 | 17.28 | 24.28 |  | 4.080226 | 14.32 | 16.04 | 21.44 |  | 3.735465 | 13.8 | 15.48 | 21.3 |  | 3.19241155 | 17.48 | 20.16 | 32.36 |  | 2.96893 | 22.58 | 32.76 | 70.48
BS-LSBAT-S240629-0473 |  |  |  |  | BS-LSBAT-S240629-0473 | 70.57 | 70.38 | 70.46 | 70.4 | 70.37 | 70.46 | 70.37 | 21.16 | 21.14 | 21.13 | 21.11 |  | BS-LSBAT-S240629-0473 |  | 3.46 | 11.83 |  | 4.181 | 10.46 |  | 2.935 | 11.22 | 5.0443 | 5.0031 | 0.8167635 |  | 3.579 | 10.29 |  | 4.16805285 | 15 | 17.28 | 24.3 |  | 4.08070525 | 14.34 | 16.06 | 21.48 |  | 3.73724695 | 13.88 | 15.58 | 21.42 |  | 3.1984224 | 17.64 | 20.3 | 32.42 |  | 2.974213 | 22.8 | 32.2 | 68.28
BS-LSBAT-S240629-0474 |  |  |  |  | BS-LSBAT-S240629-0474 | 70.488 | 70.39 | 70.48 | 70.48 | 70.47 | 70.48 | 70.39 | 21.23 | 21.15 | 21.14 | 21.11 |  | BS-LSBAT-S240629-0474 |  | 3.46 | 11.78 |  | 4.181 | 10.53 |  | 2.955 | 11.26 | 4.9908 | 4.9885 | 0.0460848 |  | 3.578 | 10.3 |  | 4.168118 | 14.86 | 17.14 | 24.16 |  | 4.08195255 | 14.4 | 16.16 | 21.56 |  | 3.739017 | 13.94 | 15.64 | 21.48 |  | 3.19922355 | 17.74 | 20.42 | 32.6 |  | 2.971945 | 22.84 | 32.32 | 68.68
BS-LSBAT-S240629-0475 |  |  |  |  | BS-LSBAT-S240629-0475 | 70.535 | 70.39 | 70.41 | 70.45 | 70.47 | 70.47 | 70.39 | 21.22 | 21.16 | 21.16 | 21.14 |  | BS-LSBAT-S240629-0475 |  | 3.46 | 11.7 |  | 4.182 | 10.64 |  | 2.944 | 11.34 | 5.0225 | 5.0024 | 0.4001991 |  | 3.579 | 10.42 |  | 4.167788 | 14.76 | 17.04 | 24.06 |  | 4.081842 | 14.34 | 16.08 | 21.5 |  | 3.738449 | 13.88 | 15.56 | 21.42 |  | 3.19892575 | 17.76 | 20.44 | 32.66 |  | 2.970963 | 23.06 | 32.48 | 69.02
BS-LSBAT-S240629-0476 |  |  |  |  | BS-LSBAT-S240629-0476 | 70.391 | 70.47 | 70.4 | 70.5 | 70.48 | 70.382 | 70.4 | 21.25 | 21.16 | 21.14 | 21.11 |  | BS-LSBAT-S240629-0476 |  | 3.46 | 11.66 |  | 4.18 | 10.39 |  | 2.938 | 11.3 | 5.0031 | 4.9945 | 0.1718934 |  | 3.578 | 10.3 |  | 4.169064 | 14.94 | 17.2 | 24.22 |  | 4.081179 | 14.34 | 16.1 | 21.54 |  | 3.73659825 | 13.86 | 15.56 | 21.4 |  | 3.1920848 | 17.66 | 20.36 | 32.68 |  | 2.961785 | 22.82 | 32.78 | 70.68
BS-LSBAT-S240629-0477 | 옆면 흠집 |  |  |  | BS-LSBAT-S240629-0477 | 70.347 | 70.48 | 70.51 | 70.51 | 70.44 | 70.51 | 70.44 | 21.23 | 21.19 | 21.13 | 21.1 |  | BS-LSBAT-S240629-0477 |  | 3.46 | 11.39 |  | 4.181 | 10.27 |  | 2.936 | 10.87 |  |  |  |  | 3.589 | 10.43 | [25 empty] | 파손 | 파손
BS-LSBAT-S240629-0478 |  |  |  |  | BS-LSBAT-S240629-0478 | 70.45 | 70.43 | 70.49 | 70.46 | 70.42 | 70.49 | 70.42 | 21.27 | 21.17 | 21.14 | 21.1 |  | BS-LSBAT-S240629-0478 |  | 3.46 | 11.06 |  | 4.179 | 10.38 |  | 2.946 | 10.72 |  |  |  |  | 3.578 | 10.29 |  | 4.168508 | 14.74 | 17.02 | 24 |  | 4.08188 | 14.32 | 16.06 | 21.5 |  | 3.737307 | 13.86 | 15.54 | 21.38 |  | 3.1938228 | 17.56 | 20.26 | 32.52 |  | 2.9656704 | 22.72 | 32.5 | 70.02 | 파손 | 파손
BS-LSBAT-S240629-0479 |  |  |  |  | BS-LSBAT-S240629-0479 | 70.537 | 70.45 | 70.43 | 70.38 | 70.4 | 70.45 | 70.38 | 21.19 | 21.17 | 21.16 | 21.11 |  | BS-LSBAT-S240629-0479 |  | 3.46 | 11.16 |  | 4.18 | 10.3 |  | 2.963 | 10.76 | 5.0039 | 5 | 0.07793921 |  | 3.579 | 10.25 |  | 4.168183 | 14.5 | 16.78 | 23.8 |  | 4.08269485 | 14.26 | 15.98 | 21.4 |  | 3.739435 | 13.8 | 15.48 | 21.32 |  | 3.199547 | 17.56 | 20.2 | 32.36 |  | 2.9673659 | 22.8 | 32.36 | 69.4
BS-LSBAT-S240629-0480 |  |  |  |  | BS-LSBAT-S240629-0480 | 70.522 | 70.4 | 70.39 | 70.47 | 70.48 | 70.48 | 70.39 | 21.22 | 21.17 | 21.15 | 21.11 |  | BS-LSBAT-S240629-0480 |  | 3.46 | 11.67 |  | 4.179 | 10.56 |  | 2.962 | 11.29 |  |  |  |  | 3.587 | 10.88 | [25 empty] | PM | PM
BS-LSBAT-S240629-0481 |  |  |  |  | BS-LSBAT-S240629-0481 | 70.49 | 70.38 | 70.44 | 70.37 | 70.41 | 70.44 | 70.37 | 21.22 | 21.17 | 21.14 | 21.1 |  | BS-LSBAT-S240629-0481 |  | 3.46 | 11.54 |  | 4.177 | 10.48 |  | 2.94 | 10.8 | 5.0341 | 4.9866 | 0.9435649 |  | 3.58 | 10.41 |  | 4.1691124 | 15.18 | 17.36 | 24.2 |  | 4.08060205 | 14.48 | 16.16 | 21.48 |  | 3.741131 | 13.96 | 15.62 | 21.36 |  | 3.190154 | 17.56 | 20.1 | 31.82 |  | 2.918709 | 22.58 | 30.86 | 67.28
BS-LSBAT-S240629-0482 |  |  |  |  | BS-LSBAT-S240629-0482 | 70.53 | 70.36 | 70.41 | 70.4 | 70.38 | 70.41 | 70.36 | 21.26 | 21.19 | 21.16 | 21.12 |  | BS-LSBAT-S240629-0482 |  | 3.46 | 11.16 |  | 4.177 | 10.43 |  | 2.929 | 10.53 | 5.0473 | 4.9906 | 1.123373 |  | 3.58 | 10.4 |  | 4.16916615 | 15.06 | 17.26 | 24.08 |  | 4.080766 | 14.42 | 16.06 | 21.38 |  | 3.740764 | 13.9 | 15.52 | 21.28 |  | 3.188833 | 17.54 | 19.98 | 31.74 |  | 2.916897 | 22.58 | 30.86 | 67.4
BS-LSBAT-S240629-0483 |  |  |  |  | BS-LSBAT-S240629-0483 | 70.544 | 70.47 | 70.39 | 70.48 | 70.39 | 70.48 | 70.39 | 21.23 | 21.19 | 21.15 | 21.12 |  | BS-LSBAT-S240629-0483 |  | 3.46 | 11.6 |  | 4.177 | 10.71 |  | 3.032 | 11.12 | 4.9334 | 4.9848 | -1.041878 |  | 3.579 | 10.68 |  | 4.167918 | 15.02 | 17.22 | 24.08 |  | 4.082263 | 14.6 | 16.3 | 21.62 |  | 3.744297 | 14.16 | 15.84 | 21.62 |  | 3.1985319 | 18.28 | 20.8 | 32.62 |  | 2.92739125 | 23.34 | 31.2 | 66.1
BS-LSBAT-S240629-0484 |  |  |  |  | BS-LSBAT-S240629-0484 | 70.556 | 70.39 | 70.44 | 70.45 | 70.38 | 70.45 | 70.38 | 21.2 | 21.18 | 21.16 | 21.1 |  | BS-LSBAT-S240629-0484 |  | 3.46 | 11.89 |  | 4.178 | 10.83 |  | 2.944 | 11.48 |  |  |  |  | 3.587 | 11.21 | [25 empty] | PM | PM
BS-LSBAT-S240629-0485 |  |  |  |  | BS-LSBAT-S240629-0485 | 70.522 | 70.41 | 70.38 | 70.47 | 70.4 | 70.47 | 70.38 | 21.23 | 21.21 | 21.17 | 21.13 |  | BS-LSBAT-S240629-0485 |  | 3.46 | 11.72 |  | 4.177 | 10.84 |  | 2.931 | 11.38 |  |  |  |  | 3.587 | 11.02 | [25 empty] | PM | PM
BS-LSBAT-S240629-0486 |  |  |  |  | BS-LSBAT-S240629-0486 | 70.412 | 70.43 | 70.46 | 70.36 | 70.3 | 70.46 | 70.3 | 21.24 | 21.17 | 21.16 | 21.12 |  | BS-LSBAT-S240629-0486 |  | 3.46 | 11.62 |  | 4.176 | 10.34 |  | 2.929 | 10.88 | 5.0331 | 4.9739 | 1.176213 |  | 3.58 | 10.47 |  | 4.1687921 | 14.88 | 17.08 | 23.88 |  | 4.081848 | 14.48 | 16.16 | 21.48 |  | 3.74291355 | 13.98 | 15.62 | 21.38 |  | 3.1927078 | 17.64 | 20.12 | 31.84 |  | 2.914843 | 22.62 | 30.6 | 67.24
BS-LSBAT-S240629-0487 |  |  |  |  | BS-LSBAT-S240629-0487 | 70.403 | 70.44 | 70.49 | 70.43 | 70.38 | 70.49 | 70.38 | 21.22 | 21.18 | 21.14 | 21.1 |  | BS-LSBAT-S240629-0487 |  | 3.46 | 11.75 |  | 4.176 | 10.59 |  | 2.945 | 11.39 |  |  |  |  | 3.587 | 11.25 | [25 empty] | PM | PM
BS-LSBAT-S240629-0488 |  |  |  |  | BS-LSBAT-S240629-0488 | 70.41 | 70.42 | 70.41 | 70.49 | 70.41 | 70.49 | 70.41 | 21.23 | 21.18 | 21.14 | 21.12 |  | BS-LSBAT-S240629-0488 |  | 3.46 | 11.4 |  | 4.176 | 10.4 |  | 2.925 | 10.85 | 5.0415 | 4.9773 | 1.273431 |  | 3.58 | 10.56 |  | 4.169236 | 15.02 | 17.22 | 24.08 |  | 4.08149 | 14.5 | 16.18 | 21.54 |  | 3.741921 | 14.06 | 15.7 | 21.46 |  | 3.189945 | 17.8 | 20.32 | 32.18 |  | 2.9074809 | 23 | 31.14 | 69.38
BS-LSBAT-S240629-0489 |  |  |  |  | BS-LSBAT-S240629-0489 | 70.385 | 70.38 | 70.44 | 70.47 | 70.44 | 70.47 | 70.38 | 21.23 | 21.15 | 21.17 | 21.13 |  | BS-LSBAT-S240629-0489 |  | 3.46 | 11.64 |  | 4.178 | 10.99 |  | 2.948 | 11.38 |  |  |  |  | 3.587 | 11.16 | [25 empty] | PM | PM
BS-LSBAT-S240629-0490 |  |  |  |  | BS-LSBAT-S240629-0490 | 70.526 | 70.48 | 70.43 | 70.44 | 70.43 | 70.48 | 70.43 | 21.21 | 21.19 | 21.18 | 21.15 |  | BS-LSBAT-S240629-0490 |  | 3.46 | 11.69 |  | 4.178 | 10.81 |  | 2.942 | 11.49 | 5.0296 | 4.9701 | 1.182997 |  | 3.579 | 10.71 |  | 4.16812325 | 14.84 | 17.06 | 23.92 |  | 4.0824609 | 14.48 | 16.18 | 21.48 |  | 3.74515015 | 14.06 | 15.72 | 21.48 |  | 3.199879 | 18.3 | 20.82 | 32.68 |  | 2.927288 | 23.44 | 31.22 | 66.58
BS-LSBAT-S240629-0491 |  |  |  |  | BS-LSBAT-S240629-0491 | 70.483 | 70.4 | 70.43 | 70.35 | 70.4 | 70.43 | 70.35 | 21.22 | 21.19 | 21.14 | 21.11 |  | BS-LSBAT-S240629-0491 |  | 3.46 | 11.29 |  | 4.178 | 10.41 |  | 2.921 | 10.76 |  |  |  |  | 3.587 | 10.37 | [25 empty] | S12-5 (JIAT) | JIAT
BS-LSBAT-S240629-0492 |  |  |  |  | BS-LSBAT-S240629-0492 | 70.47 | 70.47 | 70.4 | 70.42 | 70.41 | 70.47 | 70.4 | 21.21 | 21.19 | 21.14 | 21.11 |  | BS-LSBAT-S240629-0492 |  | 3.46 | 11.42 |  | 4.177 | 10.47 |  | 2.921 | 10.77 |  |  |  |  | 3.588 | 10.49 | [25 empty] | S12-6 (JIAT) | JIAT
BS-LSBAT-S240629-0493 |  |  |  |  | BS-LSBAT-S240629-0493 | 70.273 | 70.49 | 70.45 | 70.45 | 70.47 | 70.49 | 70.45 | 21.25 | 21.18 | 21.13 | 21.11 |  | BS-LSBAT-S240629-0493 |  | 3.46 | 11.61 |  | 4.178 | 10.34 |  | 2.915 | 10.86 |  |  |  |  | 3.588 | 10.54 | [25 empty] | S12-7 (JIAT) | JIAT
BS-LSBAT-S240629-0494 |  |  |  |  | BS-LSBAT-S240629-0494 | 70.54 | 70.44 | 70.33 | 70.37 | 70.46 | 70.46 | 70.33 | 21.22 | 21.17 | 21.17 | 21.1 |  | BS-LSBAT-S240629-0494 |  | 3.46 | 11.71 |  | 4.177 | 10.39 |  | 2.933 | 11.03 | 5.0476 | 4.9924 | 1.093589 |  | 3.58 | 10.64 |  | 4.168221 | 14.74 | 16.94 | 23.82 |  | 4.083019 | 14.54 | 16.22 | 21.54 |  | 3.74455225 | 14.08 | 15.76 | 21.52 |  | 3.1971389 | 18.12 | 20.62 | 32.42 |  | 2.919207 | 23.22 | 31.16 | 67.52
BS-LSBAT-S240629-0495 |  |  |  |  | BS-LSBAT-S240629-0495 | 70.541 | 70.38 | 70.48 | 70.4 | 70.36 | 70.48 | 70.36 | 21.21 | 21.15 | 21.14 | 21.1 |  | BS-LSBAT-S240629-0495 |  | 3.46 | 11.67 |  | 4.177 | 10.57 |  | 2.949 | 11.09 | 5.0374 | 4.9898 | 0.9449319 |  | 3.58 | 10.58 |  | 4.16806 | 15 | 17.22 | 24.1 |  | 4.082435 | 14.64 | 16.32 | 21.7 |  | 3.743853 | 14.14 | 15.82 | 21.64 |  | 3.198084 | 18.02 | 20.5 | 32.26 |  | 2.92788355 | 22.88 | 30.86 | 65.82
BS-LSBAT-S240629-0496 |  |  |  |  | BS-LSBAT-S240629-0496 | 70.41 | 70.48 | 70.43 | 70.46 | 70.39 | 70.48 | 70.39 | 21.2 | 21.18 | 21.14 | 21.1 |  | BS-LSBAT-S240629-0496 |  | 3.46 | 11.82 |  | 4.176 | 10.65 |  | 2.946 | 11.36 | 5.0269 | 4.9749 | 1.034435 |  | 3.579 | 10.7 |  | 4.167547 | 15.28 | 17.48 | 24.3 |  | 4.080459 | 14.58 | 16.26 | 21.6 |  | 3.741938 | 14.16 | 15.82 | 21.62 |  | 3.196983 | 18.26 | 20.76 | 32.54 |  | 2.9250884 | 23.22 | 31.16 | 66
BS-LSBAT-S240629-0497 |  |  |  |  | BS-LSBAT-S240629-0497 | 70.407 | 70.37 | 70.38 | 70.38 | 70.38 | 70.38 | 70.37 | 21.23 | 21.17 | 21.15 | 21.11 |  | BS-LSBAT-S240629-0497 |  | 3.46 | 11.13 |  | 4.178 | 10.45 |  | 2.931 | 10.65 | 5.045 | 4.9903 | 1.084242 |  | 3.58 | 10.46 |  | 4.1682855 | 15 | 17.18 | 24.02 |  | 4.081116 | 14.5 | 16.18 | 21.52 |  | 3.741377 | 14 | 15.64 | 21.42 |  | 3.191351 | 17.68 | 20.16 | 31.96 |  | 2.919672 | 22.6 | 30.64 | 66.82
BS-LSBAT-S240629-0498 |  |  |  |  | BS-LSBAT-S240629-0498 | 70.455 | 70.39 | 70.39 | 70.4 | 70.41 | 70.41 | 70.39 | 21.22 | 21.2 | 21.12 | 21.1 |  | BS-LSBAT-S240629-0498 |  | 3.46 | 11.38 |  | 4.178 | 10.41 |  | 2.909 | 10.72 |  |  |  |  | 3.587 | 10.36 | [25 empty] | S12-8 (JIAT) | JIAT
BS-LSBAT-S240629-0499 |  |  |  |  | BS-LSBAT-S240629-0499 | 70.484 | 70.4 | 70.43 | 70.39 | 70.38 | 70.43 | 70.38 | 21.21 | 21.17 | 21.16 | 21.1 |  | BS-LSBAT-S240629-0499 |  | 3.46 | 11.71 |  | 4.178 | 10.74 |  | 2.934 | 11.08 | 5.0512 | 4.9837 | 1.336316 |  | 3.579 | 10.66 |  | 4.16778695 | 15.56 | 17.78 | 24.68 |  | 4.080154 | 14.72 | 16.44 | 21.82 |  | 3.741973 | 14.28 | 15.94 | 21.78 |  | 3.1958403 | 18.44 | 20.96 | 32.78 |  | 2.92336635 | 23.54 | 31.52 | 66.94
BS-LSBAT-S240629-0500 |  |  |  |  | BS-LSBAT-S240629-0500 | 70.489 | 70.44 | 70.46 | 70.45 | 70.43 | 70.46 | 70.43 | 21.23 | 21.18 | 21.14 | 21.11 |  | BS-LSBAT-S240629-0500 |  | 3.46 | 11.69 |  | 4.178 | 10.79 |  | 2.93 | 11.46 |  |  |  |  | 3.587 | 11.06 | [25 empty] | PM | PM
BS-LSBAT-S240629-0501 |  |  |  |  | BS-LSBAT-S240629-0501 | 70.524 | 70.46 | 70.45 | 70.47 | 70.42 | 70.47 | 70.42 | 21.18 | 21.14 | 21.13 | 21.08 |  | BS-LSBAT-S240629-0501 |  | 3.46 | 11.5 |  | 4.179 | 10.43 |  | 2.921 | 10.7 |  |  |  |  | 3.588 | 10.38 | [25 empty] | S13-1 (JIAT) | JIAT
BS-LSBAT-S240629-0502 |  |  |  |  | BS-LSBAT-S240629-0502 | 70.495 | 70.45 | 70.33 | 70.49 | 70.37 | 70.49 | 70.33 | 21.21 | 21.15 | 21.11 | 21.09 |  | BS-LSBAT-S240629-0502 |  | 3.46 | 11.65 |  | 4.178 | 10.42 |  | 2.919 | 10.61 |  |  |  |  | 3.586 | 10.5 | [25 empty] | S13-2 (JIAT) | JIAT
BS-LSBAT-S240629-0503 |  |  |  |  | BS-LSBAT-S240629-0503 | 70.524 | 70.41 | 70.41 | 70.4 | 70.41 | 70.41 | 70.4 | 21.19 | 21.14 | 21.16 | 21.09 |  | BS-LSBAT-S240629-0503 |  | 3.46 | 11.37 |  | 4.178 | 10.28 |  | 2.921 | 10.59 |  |  |  |  | 3.587 | 10.35 | [25 empty] | S13-3 (JIAT) | JIAT
BS-LSBAT-S240629-0504 |  |  |  |  | BS-LSBAT-S240629-0504 | 70.549 | 70.44 | 70.49 | 70.44 | 70.4 | 70.49 | 70.4 | 21.2 | 21.15 | 21.14 | 21.08 |  | BS-LSBAT-S240629-0504 |  | 3.46 | 11.73 |  | 4.179 | 10.89 |  | 2.928 | 11.22 |  |  |  |  | 3.587 | 10.9 | [25 empty] | PM | PM
BS-LSBAT-S240629-0505 |  |  |  |  | BS-LSBAT-S240629-0505 | 70.534 | 70.44 | 70.48 | 70.42 | 70.48 | 70.48 | 70.42 | 21.22 | 21.17 | 21.12 | 21.08 |  | BS-LSBAT-S240629-0505 |  | 3.46 | 11.62 |  | 4.179 | 10.53 |  | 2.932 | 10.83 | 5.0499 | 4.9843 | 1.299036 |  | 3.579 | 10.44 |  | 4.167801 | 15.06 | 17.26 | 24.14 |  | 4.08162115 | 14.54 | 16.24 | 21.58 |  | 3.74325685 | 14.08 | 15.74 | 21.54 |  | 3.1972667 | 17.8 | 20.26 | 31.98 |  | 2.928474 | 22.72 | 30.52 | 65.18
BS-LSBAT-S240629-0506 |  |  |  |  | BS-LSBAT-S240629-0506 | 70.555 | 70.35 | 70.4 | 70.42 | 70.35 | 70.42 | 70.35 | 21.2 | 21.16 | 21.15 | 21.09 |  | BS-LSBAT-S240629-0506 |  | 3.46 | 11.16 |  | 4.18 | 10.47 |  | 2.907 | 10.78 |  |  |  |  | 3.588 | 10.56 | [25 empty] | S13-4 (JIAT) | JIAT
BS-LSBAT-S240629-0507 |  |  |  |  | BS-LSBAT-S240629-0507 | 70.508 | 70.4 | 70.33 | 70.33 | 70.46 | 70.46 | 70.33 | 21.2 | 21.19 | 21.13 | 21.11 |  | BS-LSBAT-S240629-0507 |  | 3.46 | 11.85 |  | 4.179 | 10.87 |  | 2.939 | 11.27 |  |  |  |  | 3.587 | 10.93 | [25 empty] | PM | PM
BS-LSBAT-S240629-0508 |  |  |  |  | BS-LSBAT-S240629-0508 | 70.344 | 70.48 | 70.41 | 70.44 | 70.46 | 70.48 | 70.41 | 21.22 | 21.18 | 21.14 | 21.11 |  | BS-LSBAT-S240629-0508 |  | 3.46 | 11.39 |  | 4.179 | 10.47 |  | 2.922 | 10.72 |  |  |  |  | 3.588 | 10.43 | [25 empty] | S13-5 (JIAT) | JIAT
BS-LSBAT-S240629-0509 |  |  |  |  | BS-LSBAT-S240629-0509 | 70.552 | 70.41 | 70.37 | 70.42 | 70.4 | 70.42 | 70.37 | 21.2 | 21.17 | 21.13 | 21.09 |  | BS-LSBAT-S240629-0509 |  | 3.46 | 11.76 |  | 4.18 | 10.56 |  | 2.921 | 11.1 | 5.0679 | 4.989 | 1.556858 |  | 3.58 | 10.45 |  | 4.1682498 | 15.26 | 17.46 | 24.34 |  | 4.0806067 | 14.58 | 16.26 | 21.58 |  | 3.742182 | 14.08 | 15.74 | 21.54 |  | 3.1959257 | 17.9 | 20.36 | 32.08 |  | 2.926852 | 22.72 | 30.8 | 65.78
BS-LSBAT-S240629-0510 |  |  |  |  | BS-LSBAT-S240629-0510 | 70.518 | 70.45 | 70.45 | 70.4 | 70.33 | 70.45 | 70.33 | 21.18 | 21.15 | 21.13 | 21.09 |  | BS-LSBAT-S240629-0510 |  | 3.46 | 11.7 |  | 4.178 | 10.79 |  | 2.936 | 11.31 |  |  |  |  | 3.587 | 10.91 | [25 empty] | PM | PM
BS-LSBAT-S240629-0511 |  |  |  |  | BS-LSBAT-S240629-0511 | 70.551 | 70.46 | 70.43 | 70.38 | 70.43 | 70.46 | 70.38 | 21.2 | 21.15 | 21.13 | 21.09 |  | BS-LSBAT-S240629-0511 |  | 3.46 | 11.38 |  | 4.178 | 10.4 |  | 2.911 | 10.69 |  |  |  |  | 3.587 | 10.42 | [25 empty] | S13-6 (JIAT) | JIAT
BS-LSBAT-S240629-0512 |  |  |  |  | BS-LSBAT-S240629-0512 | 70.294 | 70.46 | 70.47 | 70.49 | 70.42 | 70.49 | 70.42 | 21.22 | 21.17 | 21.13 | 21.11 |  | BS-LSBAT-S240629-0512 |  | 3.46 | 11.3 |  | 4.177 | 10.49 |  | 2.933 | 10.66 | 5.0409 | 4.9894 | 1.021643 |  | 3.58 | 10.4 |  | 4.1687775 | 15.2 | 17.38 | 24.24 |  | 4.0804637 | 14.5 | 16.18 | 21.52 |  | 3.740665 | 14 | 15.64 | 21.44 |  | 3.189886 | 17.64 | 20.14 | 31.9 |  | 2.919238 | 22.62 | 31.1 | 67.76
BS-LSBAT-S240629-0513 |  |  |  |  | BS-LSBAT-S240629-0513 | 70.508 | 70.45 | 70.38 | 70.4 | 70.38 | 70.45 | 70.38 | 21.2 | 21.17 | 21.12 | 21.1 |  | BS-LSBAT-S240629-0513 |  | 3.46 | 11.35 |  | 4.179 | 10.31 |  | 2.926 | 10.63 | 5.0482 | 4.9849 | 1.253912 |  | 3.58 | 10.3 |  | 4.168663 | 15.2 | 17.38 | 24.24 |  | 4.08083 | 14.56 | 16.24 | 21.6 |  | 3.74123105 | 14.04 | 15.7 | 21.48 |  | 3.19016205 | 17.7 | 20.2 | 32.02 |  | 2.921612 | 22.62 | 31.12 | 67.7
BS-LSBAT-S240629-0514 |  |  |  |  | BS-LSBAT-S240629-0514 | 70.545 | 70.42 | 70.4 | 70.49 | 70.46 | 70.49 | 70.4 | 21.18 | 21.16 | 21.14 | 21.11 |  | BS-LSBAT-S240629-0514 |  | 3.46 | 11.57 |  | 4.179 | 10.72 |  | 2.938 | 11.26 |  |  |  |  | 3.587 | 10.83 | [25 empty] | PM | PM
BS-LSBAT-S240629-0515 |  |  |  |  | BS-LSBAT-S240629-0515 | 70.486 | 70.37 | 70.3 | 70.38 | 70.43 | 70.43 | 70.3 | 21.2 | 21.19 | 21.15 | 21.1 |  | BS-LSBAT-S240629-0515 |  | 3.46 | 11.94 |  | 4.178 | 10.76 |  | 2.948 | 11.54 |  |  |  |  | 3.587 | 11.05 | [25 empty] | PM | PM
BS-LSBAT-S240629-0516 |  |  |  |  | BS-LSBAT-S240629-0516 | 70.371 | 70.43 | 70.4 | 70.44 | 70.41 | 70.44 | 70.4 | 21.19 | 21.17 | 21.13 | 21.12 |  | BS-LSBAT-S240629-0516 |  | 3.45 | 11.79 |  | 4.179 | 10.87 |  | 2.938 | 11.35 |  |  |  |  | 3.587 | 11.2 | [25 empty] | PM | PM
BS-LSBAT-S240629-0517 |  |  |  |  | BS-LSBAT-S240629-0517 | 70.478 | 70.34 | 70.42 | 70.34 | 70.34 | 70.42 | 70.34 | 21.2 | 21.15 | 21.15 | 21.11 |  | BS-LSBAT-S240629-0517 |  | 3.46 | 11.15 |  | 4.179 | 10.27 |  | 2.921 | 10.57 | 5.0391 | 4.9881 | 1.012085 |  | 3.58 | 10.39 |  | 4.1684189 | 15.24 | 17.42 | 24.28 |  | 4.080524 | 14.58 | 16.24 | 21.58 |  | 3.740806 | 14.02 | 15.68 | 21.48 |  | 3.190122 | 17.72 | 20.2 | 31.98 |  | 2.9201466 | 22.58 | 30.74 | 66.78
BS-LSBAT-S240629-0518 |  |  |  |  | BS-LSBAT-S240629-0518 | 70.325 | 70.32 | 70.49 | 70.5 | 70.36 | 70.5 | 70.32 | 21.25 | 21.15 | 21.14 | 21.1 |  | BS-LSBAT-S240629-0518 |  | 3.46 | 11.35 |  | 4.178 | 10.33 |  | 2.935 | 11.01 |  |  |  |  | 3.587 | 10.53 | [25 empty] | S13-7 (JIAT) | JIAT
BS-LSBAT-S240629-0519 |  |  |  |  | BS-LSBAT-S240629-0519 | 70.489 | 70.39 | 70.48 | 70.42 | 70.48 | 70.48 | 70.39 | 21.2 | 21.16 | 21.15 | 21.09 |  | BS-LSBAT-S240629-0519 |  | 3.46 | 11.55 |  | 4.179 | 10.49 |  | 2.94 | 11.13 | 5.0373 | 4.9855 | 1.028329 |  | 3.58 | 10.54 |  | 4.1680488 | 15.06 | 17.28 | 24.18 |  | 4.081353 | 14.54 | 16.24 | 21.58 |  | 3.742919 | 14.06 | 15.72 | 21.56 |  | 3.195704 | 18.02 | 20.52 | 32.34 |  | 2.9280338 | 23.02 | 30.9 | 65.96
BS-LSBAT-S240629-0520 |  |  |  |  | BS-LSBAT-S240629-0520 | 70.493 | 70.51 | 70.45 | 70.41 | 70.33 | 70.51 | 70.33 | 21.21 | 21.16 | 21.14 | 21.1 |  | BS-LSBAT-S240629-0520 |  | 3.46 | 11.53 |  | 4.179 | 10.46 |  | 2.936 | 11.17 | 5.0441 | 4.9777 | 1.316389 |  | 3.579 | 10.56 |  | 4.167776 | 15.08 | 17.3 | 24.22 |  | 4.082416 | 14.66 | 16.36 | 21.74 |  | 3.74443115 | 14.16 | 15.84 | 21.7 |  | 3.198712 | 18.12 | 20.66 | 32.52 |  | 2.93015 | 23.14 | 31 | 66.08
BS-LSBAT-S240629-0521 |  |  |  |  | BS-LSBAT-S240629-0521 | 70.209 | 70.27 | 70.33 | 70.37 | 70.38 | 70.38 | 70.27 | 21.2 | 21.16 | 21.12 | 21.1 |  | BS-LSBAT-S240629-0521 |  | 3.456 | 11.04 |  | 4.179 | 10.34 |  | 2.938 | 10.78 | 5.0317 | 4.9762 | 1.103007 |  | 3.58 | 10.59 |  | 4.167851 | 14.98 | 17.18 | 24.1 |  | 4.08164 | 14.5 | 16.18 | 21.54 |  | 3.7434381 | 14.02 | 15.68 | 21.52 |  | 3.195171 | 17.98 | 20.54 | 32.44 |  | 2.930304 | 23.1 | 30.9 | 66.02
BS-LSBAT-S240629-0522 |  |  |  |  | BS-LSBAT-S240629-0522 | 70.752 | 70.3 | 70.31 | 70.4 | 70.38 | 70.4 | 70.3 | 21.21 | 21.17 | 21.14 | 21.1 |  | BS-LSBAT-S240629-0522 |  | 3.456 | 10.93 |  | 4.179 | 10.41 |  | 2.919 | 10.67 | 5.0428 | 4.9759 | 1.326644 |  | 3.58 | 10.44 |  | 4.1690941 | 15.2 | 17.46 | 24.5 |  | 4.081612 | 14.68 | 16.36 | 21.76 |  | 3.743829 | 14.12 | 15.82 | 21.64 |  | 3.190512 | 17.82 | 20.3 | 32.12 |  | 2.927971 | 22.86 | 30.84 | 66.52
BS-LSBAT-S240629-0523 |  |  |  |  | BS-LSBAT-S240629-0523 | 70.255 | 70.26 | 70.25 | 70.25 | 70.26 | 70.26 | 70.25 | 21.17 | 21.16 | 21.12 | 21.09 |  | BS-LSBAT-S240629-0523 |  | 3.456 | 11.61 |  | 4.179 | 10.59 |  | 2.937 | 11.02 | 5.035 | 4.9701 | 1.288977 |  | 3.579 | 10.61 |  | 4.16799 | 15.36 | 17.6 | 24.6 |  | 4.081506 | 14.86 | 16.58 | 21.98 |  | 3.74365135 | 14.36 | 16.08 | 21.94 |  | 3.19748825 | 18.1 | 20.62 | 32.46 |  | 2.92280625 | 23.2 | 31.34 | 68
BS-LSBAT-S240629-0524 |  |  |  |  | BS-LSBAT-S240629-0524 | 70.242 | 70.24 | 70.28 | 70.29 | 70.29 | 70.29 | 70.24 | 21.22 | 21.17 | 21.12 | 21.1 |  | BS-LSBAT-S240629-0524 |  | 3.456 | 11.67 |  | 4.179 | 10.57 |  | 2.941 | 10.97 | 5.0218 | 4.9622 | 1.186825 |  | 3.58 | 10.72 |  | 4.16756 | 14.86 | 17.1 | 24.04 |  | 4.082981 | 14.7 | 16.4 | 21.78 |  | 3.7456822 | 14.22 | 15.88 | 21.7 |  | 3.200082 | 18.06 | 20.58 | 32.38 |  | 2.932883 | 22.94 | 30.88 | 65.92
BS-LSBAT-S240629-0525 |  |  |  |  | BS-LSBAT-S240629-0525 | 70.353 | 70.29 | 70.29 | 70.3 | 70.32 | 70.32 | 70.29 | 21.17 | 21.16 | 21.12 | 21.1 |  | BS-LSBAT-S240629-0525 |  | 3.456 | 11.59 |  | 4.179 | 10.84 |  | 2.947 | 11.22 | 5.0107 | 4.9518 | 1.175484 |  | 3.579 | 10.79 |  | 4.167507 | 15.26 | 17.52 | 24.5 |  | 4.082013 | 14.86 | 16.6 | 22.02 |  | 3.744526 | 14.4 | 16.1 | 21.98 |  | 3.199784 | 18.46 | 21 | 32.92 |  | 2.936234 | 23.48 | 31.52 | 66.6
BS-LSBAT-S240629-0526 |  |  |  |  | BS-LSBAT-S240629-0526 | 70.359 | 70.2 | 70.26 | 70.26 | 70.28 | 70.28 | 70.2 | 21.2 | 21.18 | 21.13 | 21.09 |  | BS-LSBAT-S240629-0526 |  | 3.456 | 11.34 |  | 4.178 | 10.51 |  | 2.93 | 10.89 | 5.0427 | 4.973 | 1.382196 |  | 3.58 | 10.62 |  | 4.168439 | 15.68 | 17.94 | 24.98 |  | 4.07955405 | 14.82 | 16.54 | 21.98 |  | 3.741705 | 14.32 | 16.02 | 21.92 |  | 3.1920393 | 18.16 | 20.64 | 32.5 |  | 2.9309122 | 23.12 | 31.22 | 66.36
BS-LSBAT-S240629-0527 |  |  |  |  | BS-LSBAT-S240629-0527 | 70.465 | 70.32 | 70.36 | 70.23 | 70.24 | 70.36 | 70.23 | 21.22 | 21.18 | 21.11 | 21.09 |  | BS-LSBAT-S240629-0527 |  | 3.456 | 11.6 |  | 4.178 | 10.54 |  | 2.947 | 11.21 | 5.014 | 4.9495 | 1.286398 |  | 3.579 | 10.56 |  | 4.167017 | 15.48 | 17.78 | 24.82 |  | 4.08130645 | 14.9 | 16.66 | 22.14 |  | 3.7454572 | 14.44 | 16.18 | 22.16 |  | 3.200273 | 18.38 | 20.92 | 32.84 |  | 2.93418 | 23.48 | 31.24 | 66.38
BS-LSBAT-S240629-0528 |  |  |  |  | BS-LSBAT-S240629-0528 | 70.42 | 70.26 | 70.29 | 70.29 | 70.35 | 70.35 | 70.26 | 21.2 | 21.18 | 21.11 | 21.08 |  | BS-LSBAT-S240629-0528 |  | 3.456 | 10.95 |  | 4.177 | 10.4 |  | 2.938 | 10.87 | 5.0403 | 4.982 | 1.156677 |  | 3.58 | 10.53 |  | 4.16819285 | 15.84 | 18.12 | 25.16 |  | 4.078798 | 14.8 | 16.5 | 21.96 |  | 3.740469 | 14.32 | 15.96 | 21.88 |  | 3.190329 | 18.12 | 20.62 | 32.5 |  | 2.930726 | 23.06 | 31.14 | 66.18
BS-LSBAT-S240629-0529 |  |  |  |  | BS-LSBAT-S240629-0529 | 70.411 | 70.26 | 70.27 | 70.3 | 70.23 | 70.3 | 70.23 | 21.22 | 21.18 | 21.13 | 21.09 |  | BS-LSBAT-S240629-0529 |  | 3.456 | 10.91 |  | 4.173 | 10.7 |  | 2.944 | 10.81 | 5.0248 | 4.9816 | 0.8597357 |  | 3.58 | 10.58 |  | 4.168181 | 15.62 | 17.86 | 24.9 |  | 4.080481 | 14.84 | 16.58 | 22.04 |  | 3.742069 | 14.42 | 16.08 | 22 |  | 3.19172535 | 18.22 | 20.76 | 32.64 |  | 2.930979 | 23.22 | 31.26 | 66.32
BS-LSBAT-S240629-0530 |  |  |  |  | BS-LSBAT-S240629-0530 | 70.552 | 70.26 | 70.27 | 70.28 | 70.28 | 70.28 | 70.26 | 21.2 | 21.15 | 21.13 | 21.08 |  | BS-LSBAT-S240629-0530 |  | 3.455 | 11.45 |  | 4.174 | 10.62 |  | 2.926 | 11.08 | 5.0347 | 4.971 | 1.265219 |  | 3.58 | 10.48 |  | 4.168213 | 15.12 | 17.32 | 24.24 |  | 4.081653 | 14.64 | 16.3 | 21.62 |  | 3.744063 | 14.16 | 15.8 | 21.56 |  | 3.196345 | 18.1 | 20.62 | 32.38 |  | 2.930031 | 22.94 | 30.94 | 66.06
BS-LSBAT-S240629-0531 |  |  |  |  | BS-LSBAT-S240629-0531 | 70.812 | 70.34 | 70.41 | 70.41 | 70.34 | 70.41 | 70.34 | 21.2 | 21.16 | 21.13 | 21.09 |  | BS-LSBAT-S240629-0531 |  | 3.456 | 10.84 |  | 4.174 | 10.58 |  | 2.935 | 10.69 | 5.0201 | 4.969 | 1.017908 |  | 3.58 | 10.45 |  | 4.169134 | 15.6 | 17.84 | 24.88 |  | 4.079686 | 14.72 | 16.42 | 21.84 |  | 3.742211 | 14.2 | 15.86 | 21.72 |  | 3.189855 | 17.94 | 20.44 | 32.16 |  | 2.920277 | 22.84 | 30.96 | 67.06
BS-LSBAT-S240629-0532 |  |  |  |  | BS-LSBAT-S240629-0532 | 70.659 | 70.27 | 70.28 | 70.29 | 70.23 | 70.29 | 70.23 | 21.17 | 21.16 | 21.13 | 21.09 |  | BS-LSBAT-S240629-0532 |  | 3.456 | 10.81 |  | 4.175 | 10.65 |  | 2.915 | 10.64 | 5.0413 | 4.9672 | 1.469859 |  | 3.579 | 10.46 |  | 4.168679 | 15.24 | 17.48 | 24.48 |  | 4.082361 | 14.8 | 16.5 | 21.94 |  | 3.744967 | 14.3 | 15.96 | 21.86 |  | 3.193879 | 17.92 | 20.42 | 32.18 |  | 2.9290646 | 22.86 | 30.84 | 66.14
BS-LSBAT-S240629-0533 |  |  |  |  | BS-LSBAT-S240629-0533 | 70.465 | 70.4 | 70.4 | 70.39 | 70.35 | 70.4 | 70.35 | 21.27 | 21.14 | 21.11 | 21.07 |  | BS-LSBAT-S240629-0533 |  | 3.456 | 11.52 |  | 4.174 | 10.74 |  | 2.927 | 11.15 | 5.0264 | 4.9603 | 1.315057 |  | 3.58 | 10.78 |  | 4.16761 | 15.1 | 17.32 | 24.3 |  | 4.08281215 | 14.84 | 16.56 | 21.98 |  | 3.745553 | 14.4 | 16.1 | 22.02 |  | 3.2000903 | 18.36 | 20.88 | 32.68 |  | 2.93063245 | 23.4 | 31.28 | 66.42
BS-LSBAT-S240629-0534 |  |  |  |  | BS-LSBAT-S240629-0534 | 70.44 | 70.45 | 70.29 | 70.43 | 70.4 | 70.45 | 70.29 | 21.21 | 21.15 | 21.13 | 21.11 |  | BS-LSBAT-S240629-0534 |  | 3.457 | 11.63 |  | 4.173 | 11.14 |  | 2.932 | 11.16 |  |  |  |  | 3.586 | 10.94 | [25 empty] | PM | PM
BS-LSBAT-S240629-0535 |  |  |  |  | BS-LSBAT-S240629-0535 | 70.459 | 70.3 | 70.48 | 70.35 | 70.38 | 70.48 | 70.3 | 21.21 | 21.17 | 21.15 | 21.1 |  | BS-LSBAT-S240629-0535 |  | 3.456 | 11.51 |  | 4.173 | 10.82 |  | 2.934 | 10.99 |  |  |  |  | 3.586 | 10.87 | [25 empty] | PM | PM
BS-LSBAT-S240629-0536 |  |  |  |  | BS-LSBAT-S240629-0536 | 70.422 | 70.45 | 70.46 | 70.44 | 70.48 | 70.48 | 70.44 | 21.22 | 21.17 | 21.13 | 21.11 |  | BS-LSBAT-S240629-0536 |  | 3.456 | 10.92 |  | 4.174 | 10.65 |  | 2.93 | 10.79 | 5.0454 | 4.9803 | 1.290284 |  | 3.58 | 10.56 |  | 4.168416 | 15.32 | 17.56 | 24.58 |  | 4.081637 | 14.82 | 16.52 | 21.98 |  | 3.7433766 | 14.34 | 16.02 | 21.94 |  | 3.193536 | 18.24 | 20.76 | 32.62 |  | 2.93020295 | 23.26 | 31.26 | 66.42
BS-LSBAT-S240629-0537 |  |  |  |  | BS-LSBAT-S240629-0537 | 70.366 | 70.44 | 70.41 | 70.43 | 70.39 | 70.44 | 70.39 | 21.19 | 21.17 | 21.14 | 21.09 |  | BS-LSBAT-S240629-0537 |  | 3.456 | 11.16 |  | 4.174 | 10.75 |  | 2.919 | 11.01 | 5.0461 | 4.966 | 1.587364 |  | 3.579 | 10.55 |  | 4.16831 | 15.5 | 17.78 | 24.82 |  | 4.081502 | 14.96 | 16.68 | 22.16 |  | 3.743947 | 14.46 | 16.16 | 22.12 |  | 3.195631 | 18.32 | 20.88 | 32.76 |  | 2.93488105 | 23.4 | 31.38 | 66.36
BS-LSBAT-S240629-0538 |  |  |  |  | BS-LSBAT-S240629-0538 | 70.398 | 70.44 | 70.39 | 70.44 | 70.43 | 70.44 | 70.39 | 21.22 | 21.16 | 21.1 | 21.09 |  | BS-LSBAT-S240629-0538 |  | 3.456 | 11.06 |  | 4.175 | 10.7 |  | 2.925 | 10.96 | 5.0427 | 4.9752 | 1.338569 |  | 3.58 | 10.49 |  | 4.168498 | 15.26 | 17.52 | 24.58 |  | 4.08268 | 14.9 | 16.64 | 22.1 |  | 3.744803 | 14.42 | 16.1 | 22.04 |  | 3.19516565 | 18.3 | 20.82 | 32.7 |  | 2.929994 | 23.26 | 31.54 | 67.48
BS-LSBAT-S240629-0539 |  |  |  |  | BS-LSBAT-S240629-0539 | 70.422 | 70.44 | 70.45 | 70.47 | 70.41 | 70.47 | 70.41 | 21.2 | 21.18 | 21.12 | 21.11 |  | BS-LSBAT-S240629-0539 |  | 3.456 | 11.22 |  | 4.175 | 10.8 |  | 2.926 | 11.08 | 5.0475 | 4.9822 | 1.29371 |  | 3.579 | 10.59 |  | 4.168291 | 15.6 | 17.84 | 24.88 |  | 4.0805902 | 14.88 | 16.6 | 22.06 |  | 3.742014 | 14.42 | 16.08 | 22.02 |  | 3.19159055 | 18.22 | 20.76 | 32.7 |  | 2.932337 | 23.08 | 31.22 | 66.12
BS-LSBAT-S240629-0540 |  |  |  |  | BS-LSBAT-S240629-0540 | 70.525 | 70.45 | 70.38 | 70.42 | 70.44 | 70.45 | 70.38 | 21.23 | 21.19 | 21.14 | 21.12 |  | BS-LSBAT-S240629-0540 |  | 3.456 | 11.16 |  | 4.174 | 10.81 |  | 2.922 | 11.05 | 5.044 | 4.9775 | 1.318398 |  | 3.58 | 10.5 |  | 4.168031 | 15.22 | 17.42 | 24.3 |  | 4.08078055 | 14.62 | 16.3 | 21.64 |  | 3.74281 | 14.14 | 15.78 | 21.56 |  | 3.19527955 | 17.82 | 20.32 | 32.06 |  | 2.929077 | 22.9 | 30.66 | 65.74
BS-LSBAT-S240629-0541 |  |  |  |  | BS-LSBAT-S240629-0541 | 70.788 | 70.33 | 70.5 | 70.4 | 70.27 | 70.5 | 70.27 | 21.22 | 21.17 | 21.13 | 21.1 |  | BS-LSBAT-S240629-0541 |  | 3.456 | 10.8 |  | 4.177 | 10.71 |  | 2.922 | 10.63 | 5.0319 | 4.9723 | 1.184443 |  | 3.58 | 10.48 |  | 4.16972545 | 15.48 | 17.78 | 24.86 |  | 4.0812889 | 14.88 | 16.58 | 22.04 |  | 3.744009 | 14.34 | 16.02 | 21.92 |  | 3.1903455 | 18.08 | 20.58 | 32.34 |  | 2.918432 | 23.28 | 31.54 | 68.84
BS-LSBAT-S240629-0542 |  |  |  |  | BS-LSBAT-S240629-0542 | 70.494 | 70.48 | 70.42 | 70.36 | 70.39 | 70.48 | 70.36 | 21.23 | 21.15 | 21.13 | 21.08 |  | BS-LSBAT-S240629-0542 |  | 3.455 | 10.8 |  | 4.174 | 10.62 |  | 2.912 | 10.7 |  |  |  |  | 3.586 | 10.36 | [25 empty] | S13-8 (JIAT) | JIAT
BS-LSBAT-S240629-0543 |  |  |  |  | BS-LSBAT-S240629-0543 | 70.206 | 70.4 | 70.3 | 70.31 | 70.45 | 70.45 | 70.3 | 21.21 | 21.15 | 21.15 | 21.11 |  | BS-LSBAT-S240629-0543 |  | 3.456 | 11.78 |  | 4.174 | 11.45 |  | 2.922 | 11.51 |  |  |  |  | 3.586 | 11.04 | [25 empty] | S#2 확인용 셀 시험
BS-LSBAT-S240629-0544 |  |  |  |  | BS-LSBAT-S240629-0544 | 70.562 | 70.38 | 70.27 | 70.41 | 70.43 | 70.43 | 70.27 | 21.19 | 21.16 | 21.12 | 21.1 |  | BS-LSBAT-S240629-0544 |  | 3.456 | 11.57 |  | 4.173 | 11.12 |  | 2.948 | 11.26 |  |  |  |  | 3.586 | 10.99 | [25 empty] | PM | PM
BS-LSBAT-S240629-0545 |  |  |  |  | BS-LSBAT-S240629-0545 | 70.537 | 70.3 | 70.37 | 70.34 | 70.43 | 70.43 | 70.3 | 21.22 | 21.17 | 21.13 | 21.1 |  | BS-LSBAT-S240629-0545 |  | 3.456 | 11.55 |  | 4.176 | 11.65 |  | 2.929 | 10.76 | 5.0026 | 4.9493 | 1.065446 |  | 3.578 | 10.77 |  | 4.167014 | 15.46 | 17.72 | 24.72 |  | 4.081651 | 15.14 | 16.88 | 22.38 |  | 3.745392 | 14.74 | 16.44 | 22.46 |  | 3.205737 | 18.52 | 21.08 | 32.9 |  | 2.9425397 | 23.56 | 31.42 | 65.58
BS-LSBAT-S240629-0546 |  |  |  |  | BS-LSBAT-S240629-0546 | 70.503 | 70.35 | 70.38 | 70.42 | 70.37 | 70.42 | 70.35 | 21.27 | 21.19 | 21.15 | 21.09 |  | BS-LSBAT-S240629-0546 |  | 3.456 | 11.12 |  | 4.176 | 10.75 |  | 2.943 | 10.89 | 5.0278 | 4.9759 | 1.032261 |  | 3.58 | 10.56 |  | 4.1684306 | 15.54 | 17.8 | 24.86 |  | 4.0811513 | 14.96 | 16.68 | 22.18 |  | 3.743262 | 14.54 | 16.2 | 22.18 |  | 3.193895 | 18.28 | 20.82 | 32.68 |  | 2.93231885 | 23.18 | 31.24 | 66.26
BS-LSBAT-S240629-0547 |  |  |  |  | BS-LSBAT-S240629-0547 | 70.402 | 70.37 | 70.39 | 70.4 | 70.41 | 70.41 | 70.37 | 21.24 | 21.17 | 21.12 | 21.1 |  | BS-LSBAT-S240629-0547 |  | 3.456 | 11.27 |  | 4.175 | 10.72 |  | 2.945 | 11.33 | 5.0373 | 4.9688 | 1.359855 |  | 3.579 | 10.42 |  | 4.1688889 | 15.06 | 17.38 | 24.54 |  | 4.0826066 | 14.68 | 16.46 | 22.06 |  | 3.744814 | 14.18 | 15.92 | 21.96 |  | 3.194342 | 17.88 | 20.5 | 32.54 |  | 2.9356502 | 23.18 | 31.72 | 68.58
BS-LSBAT-S240629-0548 |  |  |  |  | BS-LSBAT-S240629-0548 | 70.572 | 70.33 | 70.36 | 70.38 | 70.34 | 70.38 | 70.33 | 21.21 | 21.15 | 21.14 | 21.09 |  | BS-LSBAT-S240629-0548 |  | 3.456 | 11.35 |  | 4.176 | 10.86 |  | 2.93 | 11.18 | 5.0458 | 4.9627 | 1.646914 |  | 3.579 | 10.61 |  | 4.168061 | 15.54 | 17.78 | 24.7 |  | 4.08044035 | 14.76 | 16.46 | 21.84 |  | 3.743084 | 14.32 | 15.96 | 21.78 |  | 3.197054 | 18.1 | 20.62 | 32.34 |  | 2.928269 | 23.06 | 31.04 | 66.46
BS-LSBAT-S240629-0549 |  |  |  |  | BS-LSBAT-S240629-0549 | 70.496 | 70.41 | 70.37 | 70.43 | 70.36 | 70.43 | 70.36 | 21.2 | 21.18 | 21.12 | 21.1 |  | BS-LSBAT-S240629-0549 |  | 3.456 | 11.31 |  | 4.176 | 10.68 |  | 2.933 | 10.86 | 5.0437 | 4.9778 | 1.30658 |  | 3.579 | 10.47 |  | 4.168353 | 15.34 | 17.6 | 24.64 |  | 4.08225245 | 14.9 | 16.62 | 22.1 |  | 3.74401 | 14.42 | 16.1 | 22.08 |  | 3.194049 | 18.24 | 20.8 | 32.7 |  | 2.934021 | 23.36 | 31.36 | 66.6
BS-LSBAT-S240629-0550 |  |  |  |  | BS-LSBAT-S240629-0550 | 70.44 | 70.36 | 70.38 | 70.33 | 70.39 | 70.39 | 70.33 | 21.25 | 21.18 | 21.14 | 21.1 |  | BS-LSBAT-S240629-0550 |  | 3.456 | 10.99 |  | 4.175 | 10.82 |  | 2.944 | 10.99 | 5.0261 | 4.9667 | 1.181831 |  | 3.58 | 10.64 |  | 4.168488 | 15.5 | 17.74 | 24.8 |  | 4.081605 | 14.98 | 16.68 | 22.16 |  | 3.744032 | 14.48 | 16.16 | 22.1 |  | 3.194944 | 18.38 | 20.92 | 32.78 |  | 2.935027 | 23.38 | 31.52 | 66.7
BS-LSBAT-S240629-0551 |  |  |  |  | BS-LSBAT-S240629-0551 | 70.777 | 70.4 | 70.33 | 70.42 | 70.34 | 70.42 | 70.33 | 21.22 | 21.18 | 21.15 | 21.09 |  | BS-LSBAT-S240629-0551 |  | 3.456 | 10.86 |  | 4.177 | 10.68 |  | 2.919 | 10.98 | 5.0389 | 4.9701 | 1.365377 |  | 3.579 | 10.5 |  | 4.1691972 | 15.5 | 17.78 | 24.86 |  | 4.081956 | 15 | 16.7 | 22.16 |  | 3.744317 | 14.46 | 16.12 | 22.04 |  | 3.190275 | 18.2 | 20.76 | 32.6 |  | 2.9269041 | 23.28 | 31.48 | 67.5
BS-LSBAT-S240629-0552 |  |  |  |  | BS-LSBAT-S240629-0552 | 70.617 | 70.34 | 70.32 | 70.44 | 70.35 | 70.44 | 70.32 | 21.24 | 21.16 | 21.15 | 21.1 |  | BS-LSBAT-S240629-0552 |  | 3.456 | 11.02 |  | 4.176 | 10.73 |  | 2.945 | 10.96 | 5.0344 | 4.98 | 1.080566 |  | 3.578 | 10.68 |  | 4.1663649 | 16.22 | 18.54 | 25.88 |  | 4.080855 | 15.7 | 17.46 | 23.22 |  | 3.742136 | 15.34 | 17.06 | 23.32 |  | 3.1890776 | 19.78 | 22.52 | 35.14 |  | 2.945224 | 25.26 | 34.52 | 73.04
BS-LSBAT-S240629-0553 |  |  |  |  | BS-LSBAT-S240629-0553 | 70.5 | 70.4 | 70.43 | 70.42 | 70.39 | 70.43 | 70.39 | 21.23 | 21.17 | 21.13 | 21.11 |  | BS-LSBAT-S240629-0553 |  | 3.455 | 11.5 |  | 4.176 | 10.97 |  | 2.94 | 11.35 | 5.0344 | 4.9769 | 1.142142 |  | 3.578 | 10.75 |  | 4.1656881 | 16.36 | 18.62 | 25.9 |  | 4.080294 | 15.7 | 17.44 | 23.2 |  | 3.74019 | 15.4 | 17.08 | 23.4 |  | 3.190237 | 19.88 | 22.64 | 35.24 |  | 2.963776 | 25.16 | 34.04 | 69.76
BS-LSBAT-S240629-0554 |  |  |  |  | BS-LSBAT-S240629-0554 | 70.188 | 70.32 | 70.36 | 70.31 | 70.38 | 70.38 | 70.31 | 21.32 | 21.17 | 21.13 | 21.11 |  | BS-LSBAT-S240629-0554 |  | 3.456 | 11.76 |  | 4.177 | 11.22 |  | 2.95 | 11.44 |  |  |  |  | 3.586 | 11.28 | [25 empty] | S#2 확인용 셀 시험
BS-LSBAT-S240629-0555 |  |  |  |  | BS-LSBAT-S240629-0555 | 70.533 | 70.38 | 70.32 | 70.43 | 70.4 | 70.43 | 70.32 | 21.22 | 21.18 | 21.14 | 21.09 |  | BS-LSBAT-S240629-0555 |  | 3.456 | 11.6 |  | 4.177 | 11.49 |  | 2.96 | 11.62 |  |  |  |  | 3.585 | 11.15 | [25 empty] | S#2 확인용 셀 시험
BS-LSBAT-S240629-0556 |  |  |  |  | BS-LSBAT-S240629-0556 | 70.47 | 70.36 | 70.34 | 70.43 | 70.4 | 70.43 | 70.34 | 21.18 | 21.17 | 21.13 | 21.1 |  | BS-LSBAT-S240629-0556 |  | 3.456 | 11.4 |  | 4.176 | 10.77 |  | 2.946 | 11.07 | 5.0292 | 4.9904 | 0.7714945 |  | 3.578 | 10.66 |  | 4.16664305 | 16.52 | 18.82 | 26.18 |  | 4.080102 | 15.8 | 17.54 | 23.36 |  | 3.739537 | 15.44 | 17.14 | 23.5 |  | 3.184304 | 19.86 | 22.62 | 35.28 |  | 2.95837715 | 25.18 | 33.92 | 69.8
BS-LSBAT-S240629-0557 |  |  |  |  | BS-LSBAT-S240629-0557 | 70.458 | 70.37 | 70.31 | 70.4 | 70.36 | 70.4 | 70.31 | 21.32 | 21.15 | 21.13 | 21.09 |  | BS-LSBAT-S240629-0557 |  | 3.456 | 10.83 |  | 4.178 | 10.56 |  | 2.943 | 10.93 | 5.0333 | 4.986 | 0.9397413 |  | 3.578 | 10.49 |  | 4.1665732 | 16.36 | 18.66 | 26 |  | 4.080299 | 15.7 | 17.42 | 23.22 |  | 3.7398095 | 15.34 | 17.02 | 23.36 |  | 3.18428795 | 19.72 | 22.44 | 35.06 |  | 2.9595228 | 25 | 33.62 | 69.16
BS-LSBAT-S240629-0558 |  |  |  |  | BS-LSBAT-S240629-0558 | 70.472 | 70.32 | 70.3 | 70.36 | 70.33 | 70.36 | 70.3 | 21.23 | 21.16 | 21.16 | 21.1 |  | BS-LSBAT-S240629-0558 |  | 3.456 | 11.01 |  | 4.177 | 10.73 |  | 2.941 | 11.03 | 5.0421 | 4.9928 | 0.9777672 |  | 3.578 | 10.56 |  | 4.16669595 | 16.3 | 18.58 | 25.9 |  | 4.08101 | 15.74 | 17.48 | 23.26 |  | 3.740386 | 15.44 | 17.12 | 23.42 |  | 3.185227 | 19.76 | 22.48 | 35.08 |  | 2.960093 | 25.04 | 33.74 | 69.42
BS-LSBAT-S240629-0559 |  |  |  |  | BS-LSBAT-S240629-0559 | 70.507 | 70.41 | 70.39 | 70.37 | 70.35 | 70.41 | 70.35 | 21.21 | 21.18 | 21.16 | 21.12 |  | BS-LSBAT-S240629-0559 |  | 3.456 | 11.19 |  | 4.175 | 10.76 |  | 2.941 | 11.05 | 5.0442 | 5.0012 | 0.8524642 |  | 3.578 | 10.7 |  | 4.166372 | 16.42 | 18.7 | 26.04 |  | 4.080115 | 15.72 | 17.48 | 23.28 |  | 3.73916885 | 15.36 | 17.06 | 23.4 |  | 3.183924 | 19.8 | 22.52 | 35.18 |  | 2.959198 | 25.02 | 33.68 | 69.24
BS-LSBAT-S240629-0560 |  |  |  |  | BS-LSBAT-S240629-0560 | 70.436 | 70.3 | 70.39 | 70.4 | 70.37 | 70.4 | 70.3 | 21.19 | 21.16 | 21.13 | 21.1 |  | BS-LSBAT-S240629-0560 |  | 3.456 | 11.35 |  | 4.175 | 10.83 |  | 2.945 | 10.96 | 5.0249 | 4.9836 | 0.8219069 |  | 3.578 | 10.56 |  | 4.1666455 | 16.32 | 18.6 | 25.94 |  | 4.08105965 | 15.8 | 17.54 | 23.34 |  | 3.74065585 | 15.44 | 17.14 | 23.48 |  | 3.186219 | 19.9 | 22.64 | 35.3 |  | 2.961359 | 25.16 | 33.92 | 69.62
BS-LSBAT-S240629-0561 |  |  |  |  | BS-LSBAT-S240629-0561 | 70.786 | 70.35 | 70.31 | 70.36 | 70.4 | 70.4 | 70.31 | 21.23 | 21.14 | 21.14 | 21.09 |  | BS-LSBAT-S240629-0561 |  | 3.456 | 10.74 |  | 4.178 | 10.41 |  | 2.929 | 10.76 | 5.0241 | 4.9801 | 0.8757787 |  | 3.578 | 10.48 |  | 4.166938 | 16.12 | 18.4 | 25.8 |  | 4.08114 | 15.6 | 17.36 | 23.14 |  | 3.74149 | 15.24 | 16.92 | 23.22 |  | 3.18299 | 19.54 | 22.26 | 34.82 |  | 2.9506246 | 24.84 | 33.64 | 70.18
BS-LSBAT-S240629-0562 |  |  |  |  | BS-LSBAT-S240629-0562 | 70.495 | 70.3 | 70.33 | 70.38 | 70.41 | 70.41 | 70.3 | 21.2 | 21.17 | 21.12 | 21.1 |  | BS-LSBAT-S240629-0562 |  | 3.456 | 11.48 |  | 4.177 | 10.86 |  | 2.943 | 10.89 | 5.0177 | 4.9754 | 0.8430157 |  | 3.578 | 10.77 |  | 4.165471 | 16.02 | 18.28 | 25.6 |  | 4.082479 | 15.84 | 17.58 | 23.38 |  | 3.742415 | 15.56 | 17.26 | 23.62 |  | 3.191801 | 20 | 22.74 | 35.38 |  | 2.96332395 | 25.34 | 34.18 | 70.12
BS-LSBAT-S240629-0563 |  |  |  |  | BS-LSBAT-S240629-0563 | 70.514 | 70.34 | 70.41 | 70.38 | 70.29 | 70.41 | 70.29 | 21.22 | 21.19 | 21.13 | 21.11 |  | BS-LSBAT-S240629-0563 |  | 3.456 | 11.51 |  | 4.177 | 10.61 |  | 2.945 | 11.33 | 5.0135 | 4.9734 | 0.7998404 |  | 3.578 | 10.83 |  | 4.165252 | 16.2 | 18.44 | 25.72 |  | 4.079811 | 15.54 | 17.28 | 23.04 |  | 3.740061 | 15.24 | 16.92 | 23.22 |  | 3.189365 | 19.74 | 22.5 | 35.06 |  | 2.957217 | 25.08 | 33.52 | 68.7
BS-LSBAT-S240629-0564 |  |  |  |  | BS-LSBAT-S240629-0564 | 70.492 | 70.4 | 70.37 | 70.38 | 70.36 | 70.4 | 70.36 | 21.21 | 21.17 | 21.13 | 21.09 |  | BS-LSBAT-S240629-0564 |  | 3.456 | 11.39 |  | 4.177 | 10.54 |  | 2.944 | 10.93 | 5.0139 | 4.9703 | 0.8695826 |  | 3.578 | 10.71 |  | 4.165254 | 16.22 | 18.48 | 25.76 |  | 4.079654 | 15.56 | 17.3 | 23.04 |  | 3.740033 | 15.28 | 16.98 | 23.28 |  | 3.189204 | 19.42 | 22.14 | 34.66 |  | 2.954101 | 24.66 | 32.86 | 67.86
BS-LSBAT-S240629-0565 |  |  |  |  | BS-LSBAT-S240629-0565 | 70.283 | 70.37 | 70.3 | 70.36 | 70.38 | 70.38 | 70.3 | 21.22 | 21.18 | 21.12 | 21.1 |  | BS-LSBAT-S240629-0565 |  | 3.456 | 11.75 |  | 4.177 | 11.07 |  | 2.948 | 11.33 | 5.0171 | 4.9667 | 1.004564 |  | 3.578 | 10.65 |  | 4.1655539 | 16.44 | 18.7 | 26.02 |  | 4.079754 | 15.74 | 17.5 | 23.34 |  | 3.740535 | 15.46 | 17.18 | 23.56 |  | 3.19131825 | 19.72 | 22.44 | 35 |  | 2.95888 | 25.12 | 33.88 | 69.6
BS-LSBAT-S240629-0566 |  |  |  |  | BS-LSBAT-S240629-0566 | 70.465 | 70.3 | 70.32 | 70.34 | 70.37 | 70.37 | 70.3 | 21.2 | 21.18 | 21.14 | 21.1 |  | BS-LSBAT-S240629-0566 |  | 3.456 | 11.13 |  | 4.176 | 10.56 |  | 2.936 | 11.05 | 5.0356 | 4.9866 | 0.9730717 |  | 3.578 | 10.56 |  | 4.16640675 | 16.32 | 18.62 | 26 |  | 4.0804889 | 15.74 | 17.5 | 23.34 |  | 3.740354 | 15.4 | 17.1 | 23.5 |  | 3.185767 | 19.7 | 22.42 | 35.08 |  | 2.9558785 | 25.02 | 33.84 | 70.1
BS-LSBAT-S240629-0567 |  |  |  |  | BS-LSBAT-S240629-0567 | 70.501 | 70.27 | 70.39 | 70.36 | 70.3 | 70.39 | 70.27 | 21.2 | 21.16 | 21.15 | 21.08 |  | BS-LSBAT-S240629-0567 |  | 3.456 | 11.12 |  | 4.177 | 10.65 |  | 2.928 | 10.95 |  |  |  |  | 3.588 | 10.68 | [25 empty] | S14-1 (JIAT) | JIAT
BS-LSBAT-S240629-0568 |  |  |  |  | BS-LSBAT-S240629-0568 | 70.407 | 70.36 | 70.33 | 70.34 | 70.41 | 70.41 | 70.33 | 21.21 | 21.16 | 21.13 | 21.08 |  | BS-LSBAT-S240629-0568 |  | 3.456 | 11.52 |  | 4.178 | 10.73 |  | 2.932 | 10.92 | 5.0412 | 4.9814 | 1.186226 |  | 3.578 | 10.59 |  | 4.16632415 | 16.1 | 18.4 | 25.76 |  | 4.081534 | 15.76 | 17.5 | 23.32 |  | 3.74184835 | 15.4 | 17.08 | 23.44 |  | 3.187019 | 19.54 | 22.28 | 34.86 |  | 2.95789915 | 24.88 | 33.64 | 69.6
BS-LSBAT-S240629-0569 |  |  |  |  | BS-LSBAT-S240629-0569 | 70.566 | 70.42 | 70.38 | 70.36 | 70.39 | 70.42 | 70.36 | 21.2 | 21.15 | 21.13 | 21.1 |  | BS-LSBAT-S240629-0569 |  | 3.455 | 11.71 |  | 4.177 | 11.1 |  | 2.94 | 11.27 | 5.0322 | 4.9628 | 1.379118 |  | 3.577 | 10.55 |  | 4.164795 | 16.38 | 18.7 | 26.06 |  | 4.08104975 | 15.96 | 17.74 | 23.6 |  | 3.743145 | 15.64 | 17.38 | 23.84 |  | 3.194757 | 19.76 | 22.52 | 35.18 |  | 2.964322 | 25.14 | 33.52 | 68.84
BS-LSBAT-S240629-0570 |  |  |  |  | BS-LSBAT-S240629-0570 | 70.453 | 70.29 | 70.34 | 70.33 | 70.31 | 70.34 | 70.29 | 21.2 | 21.16 | 21.13 | 21.09 |  | BS-LSBAT-S240629-0570 |  | 3.456 | 11.34 |  | 4.178 | 10.71 |  | 2.938 | 11.01 | 5.0407 | 4.9911 | 0.9839903 |  | 3.578 | 10.59 |  | 4.16645835 | 16.48 | 18.78 | 26.14 |  | 4.079981 | 15.86 | 17.6 | 23.42 |  | 3.739438 | 15.54 | 17.22 | 23.6 |  | 3.1842865 | 19.7 | 22.44 | 35.08 |  | 2.9559831 | 25 | 33.76 | 69.7
BS-LSBAT-S240629-0571 |  |  |  |  | BS-LSBAT-S240629-0571 | 70.568 | 70.38 | 70.3 | 70.34 | 70.39 | 70.39 | 70.3 | 21.28 | 21.19 | 21.16 | 21.09 |  | BS-LSBAT-S240629-0571 |  | 3.455 | 10.92 |  | 4.178 | 10.53 |  | 2.921 | 10.88 |  |  |  |  | 3.588 | 10.6 | [25 empty] | S14-2 (JIAT) | JIAT
BS-LSBAT-S240629-0572 |  |  |  |  | BS-LSBAT-S240629-0572 | 70.516 | 70.34 | 70.39 | 70.4 | 70.44 | 70.44 | 70.34 | 21.2 | 21.16 | 21.13 | 21.1 |  | BS-LSBAT-S240629-0572 |  | 3.456 | 11.38 |  | 4.177 | 10.72 |  | 2.939 | 11.19 | 5.0251 | 4.9742 | 1.012915 |  | 3.578 | 10.55 |  | 4.165742 | 16.3 | 18.58 | 25.88 |  | 4.0801585 | 15.68 | 17.42 | 23.22 |  | 3.740522 | 15.4 | 17.08 | 23.4 |  | 3.18972625 | 19.64 | 22.36 | 34.92 |  | 2.9555 | 25 | 33.56 | 69.4
BS-LSBAT-S240629-0573 |  |  |  |  | BS-LSBAT-S240629-0573 | 70.455 | 70.3 | 70.34 | 70.33 | 70.42 | 70.42 | 70.3 | 21.21 | 21.18 | 21.16 | 21.11 |  | BS-LSBAT-S240629-0573 |  | 3.456 | 11.39 |  | 4.178 | 10.76 |  | 2.922 | 11.05 | 5.0414 | 4.9682 | 1.451978 |  | 3.578 | 10.59 |  | 4.165894 | 16.32 | 18.58 | 25.9 |  | 4.08023445 | 15.72 | 17.46 | 23.28 |  | 3.7399332 | 15.42 | 17.12 | 23.5 |  | 3.189719 | 19.66 | 22.42 | 35.06 |  | 2.9625347 | 24.98 | 33.62 | 69.48
BS-LSBAT-S240629-0574 |  |  |  |  | BS-LSBAT-S240629-0574 | 70.42 | 70.32 | 70.36 | 70.38 | 70.33 | 70.38 | 70.32 | 21.22 | 21.18 | 21.15 | 21.1 |  | BS-LSBAT-S240629-0574 |  | 3.456 | 11.47 |  | 4.179 | 10.98 |  | 2.94 | 11.26 | 5.0188 | 4.9656 | 1.060014 |  | 3.578 | 10.78 |  | 4.165865 | 16.3 | 18.62 | 25.98 |  | 4.080602 | 15.84 | 17.6 | 23.44 |  | 3.740459 | 15.58 | 17.32 | 23.72 |  | 3.189851 | 20.04 | 22.82 | 35.52 |  | 2.955112 | 25.48 | 34.44 | 71.5
BS-LSBAT-S240629-0575 |  |  |  |  | BS-LSBAT-S240629-0575 | 70.468 | 70.43 | 70.4 | 70.41 | 70.37 | 70.43 | 70.37 | 21.22 | 21.16 | 21.12 | 21.1 |  | BS-LSBAT-S240629-0575 |  | 3.456 | 11.72 |  | 4.178 | 10.98 |  | 2.94 | 11.44 | 5.0184 | 4.9618 | 1.12785 |  | 3.578 | 10.77 |  | 4.165623 | 16.18 | 18.48 | 25.78 |  | 4.08123 | 15.74 | 17.5 | 23.32 |  | 3.74188035 | 15.48 | 17.18 | 23.52 |  | 3.192076 | 19.96 | 22.7 | 35.34 |  | 2.962349 | 25.22 | 33.96 | 69.64
BS-LSBAT-S240629-0576 |  |  |  |  | BS-LSBAT-S240629-0576 | 70.445 | 70.36 | 70.3 | 70.41 | 70.34 | 70.41 | 70.3 | 21.22 | 21.18 | 21.15 | 21.1 |  | BS-LSBAT-S240629-0576 |  | 3.456 | 11.37 |  | 4.176 | 10.61 |  | 2.94 | 11.06 | 5.0285 | 4.9883 | 0.7994432 |  | 3.578 | 10.58 |  | 4.166501 | 16.46 | 18.8 | 26.14 |  | 4.080052 | 15.86 | 17.6 | 23.46 |  | 3.739662 | 15.54 | 17.24 | 23.64 |  | 3.184052 | 19.76 | 22.5 | 35.16 |  | 2.95183 | 25.12 | 34.08 | 70.82
BS-LSBAT-S240629-0577 |  |  |  |  | BS-LSBAT-S240629-0577 | 70.426 | 70.33 | 70.36 | 70.34 | 70.32 | 70.36 | 70.32 | 21.24 | 21.16 | 21.13 | 21.11 |  | BS-LSBAT-S240629-0577 |  | 3.456 | 10.87 |  | 4.177 | 10.68 |  | 2.964 | 10.56 | 5.0118 | 4.9909 | 0.4170158 |  | 3.578 | 10.45 |  | 4.1663 | 16.3 | 18.58 | 25.94 |  | 4.080096 | 15.7 | 17.44 | 23.26 |  | 3.740112 | 15.36 | 17.04 | 23.38 |  | 3.185303 | 19.6 | 22.32 | 34.94 |  | 2.965261 | 24.78 | 33.62 | 69.4
BS-LSBAT-S240629-0578 |  |  |  |  | BS-LSBAT-S240629-0578 | 70.47 | 70.33 | 70.31 | 70.32 | 70.36 | 70.36 | 70.31 | 21.21 | 21.18 | 21.14 | 21.1 |  | BS-LSBAT-S240629-0578 |  | 3.456 | 10.97 |  | 4.177 | 10.7 |  | 2.957 | 10.91 | 5.0214 | 4.9924 | 0.5775282 |  | 3.578 | 10.62 |  | 4.166199 | 16.18 | 18.48 | 25.84 |  | 4.081327 | 15.82 | 17.58 | 23.38 |  | 3.741065 | 15.48 | 17.18 | 23.52 |  | 3.185898 | 19.74 | 22.48 | 35.14 |  | 2.9649465 | 24.98 | 33.88 | 69.96
BS-LSBAT-S240629-0579 | 옆면 흠집 |  |  |  | BS-LSBAT-S240629-0579 | 70.501 | 70.43 | 70.46 | 70.39 | 70.44 | 70.46 | 70.39 | 21.2 | 21.17 | 21.16 | 21.1 |  | BS-LSBAT-S240629-0579 |  | 3.456 | 11.53 |  | 4.176 | 11.53 |  | 2.975 | 11.43 |  |  |  |  | 3.586 | 11.07 | [25 empty] | S#2 확인용 셀 시험
BS-LSBAT-S240629-0580 |  |  |  |  | BS-LSBAT-S240629-0580 | 70.42 | 70.32 | 70.36 | 70.38 | 70.31 | 70.38 | 70.31 | 21.23 | 21.19 | 21.14 | 21.1 |  | BS-LSBAT-S240629-0580 |  | 3.455 | 11.16 |  | 4.177 | 10.6 |  | 2.926 | 10.81 |  |  |  |  | 3.587 | 10.47 | [25 empty] | S14-3 (JIAT) | JIAT
BS-LSBAT-S240629-0581 |  |  |  |  | BS-LSBAT-S240629-0581 | 70.804 | 70.38 | 70.37 | 70.33 | 70.32 | 70.38 | 70.32 | 21.2 | 21.17 | 21.14 | 21.11 |  | BS-LSBAT-S240629-0581 |  | 3.456 | 10.77 |  | 4.178 | 10.5 |  | 2.919 | 10.61 |  |  |  |  | 3.587 | 10.5 | [25 empty] | S14-4 (JIAT) | JIAT
BS-LSBAT-S240629-0582 |  |  |  |  | BS-LSBAT-S240629-0582 | 70.495 | 70.41 | 70.39 | 70.4 | 70.43 | 70.43 | 70.39 | 21.2 | 21.16 | 21.16 | 21.11 |  | BS-LSBAT-S240629-0582 |  | 3.456 | 11.44 |  | 4.177 | 10.85 |  | 2.955 | 11.25 | 5.0089 | 4.9741 | 0.6947633 |  | 3.578 | 10.65 |  | 4.16542725 | 16.04 | 18.34 | 25.66 |  | 4.081336 | 15.72 | 17.48 | 23.26 |  | 3.7415888 | 15.44 | 17.16 | 23.5 |  | 3.190979 | 20.12 | 22.9 | 35.7 |  | 2.963691 | 25.34 | 34.16 | 70.54
BS-LSBAT-S240629-0583 |  |  |  |  | BS-LSBAT-S240629-0583 | 70.485 | 70.36 | 70.37 | 70.42 | 70.38 | 70.42 | 70.36 | 21.19 | 21.16 | 21.13 | 21.11 |  | BS-LSBAT-S240629-0583 |  | 3.456 | 11.47 |  | 4.177 | 10.95 |  | 2.954 | 10.92 |  |  |  |  | 3.586 | 10.7 | [25 empty] | S5-1 | PM
BS-LSBAT-S240629-0584 |  |  |  |  | BS-LSBAT-S240629-0584 | 70.451 | 70.35 | 70.31 | 70.36 | 70.33 | 70.36 | 70.31 | 21.22 | 21.17 | 21.15 | 21.13 |  | BS-LSBAT-S240629-0584 |  | 3.456 | 11.65 |  | 4.177 | 10.9 |  | 2.976 | 11.29 | 4.9787 | 4.9623 | 0.3294033 |  | 3.578 | 10.75 |  | 4.16558715 | 16.24 | 18.54 | 25.9 |  | 4.080818 | 15.78 | 17.54 | 23.34 |  | 3.741533 | 15.48 | 17.18 | 23.52 |  | 3.191172 | 20.06 | 22.82 | 35.5 |  | 2.96634855 | 25.46 | 34.26 | 70.36
BS-LSBAT-S240629-0585 |  |  |  |  | BS-LSBAT-S240629-0585 | 70.539 | 70.37 | 70.38 | 70.39 | 70.41 | 70.41 | 70.37 | 21.19 | 21.16 | 21.13 | 21.11 |  | BS-LSBAT-S240629-0585 |  | 3.456 | 11.4 |  | 4.178 | 10.65 |  | 2.944 | 11.05 | 5.029 | 4.9837 | 0.9007755 |  | 3.578 | 10.96 |  | 4.1653873 | 15.98 | 18.26 | 25.56 |  | 4.08145 | 15.7 | 17.44 | 23.2 |  | 3.741517 | 15.42 | 17.1 | 23.36 |  | 3.19011655 | 20.14 | 22.9 | 35.58 |  | 2.9606 | 25.44 | 34.46 | 70.72
BS-LSBAT-S240629-0586 |  |  |  |  | BS-LSBAT-S240629-0586 | 70.504 | 70.43 | 70.41 | 70.33 | 70.35 | 70.43 | 70.33 | 21.22 | 21.14 | 21.12 | 21.09 |  | BS-LSBAT-S240629-0586 |  | 3.456 | 10.84 |  | 4.178 | 10.6 |  | 2.946 | 10.87 | 5.0373 | 4.9968 | 0.8040021 |  | 3.578 | 10.48 |  | 4.166113 | 15.86 | 18.14 | 25.52 |  | 4.082064 | 15.7 | 17.42 | 23.22 |  | 3.74166695 | 15.36 | 17.02 | 23.38 |  | 3.1862383 | 19.6 | 22.32 | 34.98 |  | 2.968204 | 24.9 | 33.68 | 69.56
BS-LSBAT-S240629-0587 |  |  |  |  | BS-LSBAT-S240629-0587 | 70.471 | 70.42 | 70.4 | 70.38 | 70.35 | 70.42 | 70.35 | 21.2 | 21.18 | 21.15 | 21.11 |  | BS-LSBAT-S240629-0587 |  | 3.456 | 10.79 |  | 4.178 | 10.68 |  | 2.948 | 10.84 | 5.0388 | 4.9988 | 0.7938398 |  | 3.578 | 10.56 |  | 4.1660067 | 16.06 | 18.34 | 25.7 |  | 4.0814655 | 15.74 | 17.48 | 23.3 |  | 3.7410485 | 15.42 | 17.12 | 23.46 |  | 3.185512 | 19.8 | 22.54 | 35.24 |  | 2.967862 | 24.92 | 33.8 | 69.54
BS-LSBAT-S240629-0588 |  |  |  |  | BS-LSBAT-S240629-0588 | 70.489 | 70.36 | 70.43 | 70.33 | 70.35 | 70.43 | 70.33 | 21.21 | 21.16 | 21.13 | 21.1 |  | BS-LSBAT-S240629-0588 |  | 3.456 | 10.97 |  | 4.177 | 10.67 |  | 2.962 | 10.75 | 5.0171 | 4.9862 | 0.6158936 |  | 3.578 | 10.54 |  | 4.166178 | 16.44 | 18.74 | 26.12 |  | 4.079607 | 15.76 | 17.52 | 23.32 |  | 3.7396546 | 15.44 | 17.14 | 23.48 |  | 3.1852929 | 19.7 | 22.44 | 35.1 |  | 2.964778 | 24.84 | 33.8 | 69.86
BS-LSBAT-S240629-0589 |  |  |  |  | BS-LSBAT-S240629-0589 | 70.464 | 70.4 | 70.39 | 70.34 | 70.38 | 70.4 | 70.34 | 21.22 | 21.17 | 21.15 | 21.12 |  | BS-LSBAT-S240629-0589 |  | 3.456 | 10.94 |  | 4.178 | 10.62 |  | 2.953 | 10.71 | 5.028 | 4.9941 | 0.6742243 |  | 3.578 | 10.47 |  | 4.166175 | 16.22 | 18.52 | 25.88 |  | 4.080484 | 15.72 | 17.48 | 23.28 |  | 3.740318 | 15.42 | 17.1 | 23.44 |  | 3.185111 | 19.74 | 22.48 | 35.16 |  | 2.96523575 | 24.98 | 33.9 | 70.06
BS-LSBAT-S240629-0590 |  |  |  |  | BS-LSBAT-S240629-0590 | 70.464 | 70.32 | 70.42 | 70.29 | 70.34 | 70.42 | 70.29 | 21.21 | 21.18 | 21.14 | 21.12 |  | BS-LSBAT-S240629-0590 |  | 3.452 | 11.25 |  | 4.176 | 10.56 |  | 2.949 | 11 | 5.0399 | 5.0027 | 0.7381099 |  | 3.578 | 10.55 |  | 4.165977 | 16.52 | 18.82 | 26.18 |  | 4.079192 | 15.76 | 17.5 | 23.32 |  | 3.738133 | 15.48 | 17.18 | 23.52 |  | 3.1832803 | 19.94 | 22.72 | 35.5 |  | 2.96657605 | 25.14 | 34.08 | 69.82
BS-LSBAT-S240629-0591 |  |  |  |  | BS-LSBAT-S240629-0591 | 70.829 | 70.35 | 70.36 | 70.41 | 70.4 | 70.41 | 70.35 | 21.21 | 21.17 | 21.14 | 21.1 |  | BS-LSBAT-S240629-0591 |  | 3.456 | 10.72 |  | 4.177 | 10.58 |  | 2.947 | 10.79 | 5.0254 | 4.9881 | 0.7422295 |  | 3.577 | 10.42 |  | 4.1666119 | 16.28 | 18.64 | 25.94 |  | 4.08083 | 15.78 | 17.52 | 23.3 |  | 3.7411788 | 15.42 | 17.1 | 23.38 |  | 3.182872 | 19.64 | 22.42 | 35.02 |  | 2.95957075 | 24.78 | 33.84 | 70.22
BS-LSBAT-S240629-0592 |  |  |  |  | BS-LSBAT-S240629-0592 | 70.46 | 70.43 | 70.41 | 70.39 | 70.37 | 70.43 | 70.37 | 21.21 | 21.16 | 21.14 | 21.1 |  | BS-LSBAT-S240629-0592 |  | 3.456 | 11.23 |  | 4.176 | 10.86 |  | 2.982 | 11.19 | 4.9699 | 4.9621 | 0.1569448 |  | 3.578 | 10.69 |  | 4.16601985 | 16.42 | 18.7 | 26.04 |  | 4.079788 | 15.76 | 17.52 | 23.3 |  | 3.7405518 | 15.5 | 17.2 | 23.54 |  | 3.190667 | 20.08 | 22.84 | 35.46 |  | 2.964852 | 25.34 | 34.7 | 71.56
BS-LSBAT-S240629-0593 |  |  |  |  | BS-LSBAT-S240629-0593 | 70.445 | 70.36 | 70.39 | 70.41 | 70.37 | 70.41 | 70.36 | 21.23 | 21.21 | 21.13 | 21.12 |  | BS-LSBAT-S240629-0593 |  | 3.456 | 11.47 |  | 4.179 | 11.14 |  | 2.979 | 11.43 | 4.9728 | 4.9585 | 0.2875644 |  | 3.578 | 10.73 |  | 4.1655463 | 16.44 | 18.72 | 26.06 |  | 4.07986755 | 15.88 | 17.62 | 23.4 |  | 3.740806 | 15.64 | 17.34 | 23.68 |  | 3.1918553 | 20.18 | 22.92 | 35.56 |  | 2.970188 | 25.38 | 34.44 | 70.4
BS-LSBAT-S240629-0594 |  |  |  |  | BS-LSBAT-S240629-0594 | 70.434 | 70.37 | 70.35 | 70.36 | 70.38 | 70.38 | 70.35 | 21.22 | 21.15 | 21.13 | 21.1 |  | BS-LSBAT-S240629-0594 |  | 3.456 | 11.61 |  | 4.179 | 11.03 |  | 2.975 | 11.29 | 4.98 | 4.9591 | 0.4196787 |  | 3.578 | 10.85 |  | 4.165535 | 16.42 | 18.7 | 26.08 |  | 4.080284 | 15.9 | 17.66 | 23.48 |  | 3.740841 | 15.66 | 17.34 | 23.68 |  | 3.1904437 | 20.24 | 23 | 35.68 |  | 2.96664095 | 25.56 | 34.76 | 71.54
BS-LSBAT-S240629-0595 |  |  |  |  | BS-LSBAT-S240629-0595 | 70.505 | 70.33 | 70.34 | 70.42 | 70.38 | 70.42 | 70.33 | 21.19 | 21.16 | 21.14 | 21.11 |  | BS-LSBAT-S240629-0595 |  | 3.456 | 11.43 |  | 4.178 | 10.72 |  | 2.976 | 11.25 | 4.9794 | 4.9635 | 0.3193156 |  | 3.578 | 10.75 |  | 4.1654082 | 16.32 | 18.64 | 25.94 |  | 4.07981125 | 15.72 | 17.48 | 23.26 |  | 3.740465 | 15.46 | 17.16 | 23.46 |  | 3.190178 | 19.98 | 22.74 | 35.34 |  | 2.968017 | 25.16 | 33.66 | 68.82
BS-LSBAT-S240629-0596 |  |  |  |  | BS-LSBAT-S240629-0596 | 70.421 | 70.37 | 70.39 | 70.38 | 70.41 | 70.41 | 70.37 | 21.24 | 21.18 | 21.12 | 21.11 |  | BS-LSBAT-S240629-0596 |  | 3.455 | 11.59 |  | 4.179 | 11.54 |  | 2.986 | 11.67 | 4.9706 | 4.9393 | 0.6297027 |  | 3.576 | 11.22 |  | 4.1642419 | 17.24 | 19.66 | 27.22 |  | 4.08076925 | 16.82 | 18.7 | 24.74 |  | 3.74389075 | 16.62 | 18.46 | 25.08 |  | 3.196779 | 21.58 | 24.46 | 37.58 |  | 2.979426 | 26.92 | 35.42 | 70.74
BS-LSBAT-S240629-0597 |  |  |  |  | BS-LSBAT-S240629-0597 | 70.494 | 70.42 | 70.43 | 70.37 | 70.39 | 70.43 | 70.37 | 21.3 | 21.21 | 21.15 | 21.11 |  | BS-LSBAT-S240629-0597 |  | 3.456 | 11.01 |  | 4.179 | 10.55 |  | 2.96 | 10.86 | 5.0209 | 4.9929 | 0.5576689 |  | 3.578 | 10.51 |  | 4.1664471 | 16.12 | 18.44 | 25.82 |  | 4.0814522 | 15.74 | 17.48 | 23.3 |  | 3.741184 | 15.42 | 17.1 | 23.46 |  | 3.186131 | 19.96 | 22.72 | 35.46 |  | 2.96697 | 25.18 | 34.24 | 70.64
BS-LSBAT-S240629-0598 |  |  |  |  | BS-LSBAT-S240629-0598 | 70.449 | 70.4 | 70.38 | 70.39 | 70.36 | 70.4 | 70.36 | 21.2 | 21.17 | 21.14 | 21.09 |  | BS-LSBAT-S240629-0598 |  | 3.456 | 10.92 |  | 4.178 | 10.53 |  | 2.971 | 10.85 |  |  |  |  | 3.587 | 10.4 | [25 empty] | S5-2 | PM
BS-LSBAT-S240629-0599 |  |  |  |  | BS-LSBAT-S240629-0599 | 70.482 | 70.42 | 70.4 | 70.38 | 70.37 | 70.42 | 70.37 | 21.23 | 21.15 | 21.15 | 21.1 |  | BS-LSBAT-S240629-0599 |  | 3.455 | 11.1 |  | 4.178 | 10.6 |  | 2.958 | 10.92 | 5.0189 | 4.9875 | 0.6256351 |  | 3.578 | 10.46 |  | 4.166372 | 16.18 | 18.46 | 25.84 |  | 4.080803 | 15.7 | 17.46 | 23.26 |  | 3.740611 | 15.38 | 17.06 | 23.4 |  | 3.18560675 | 19.96 | 22.72 | 35.44 |  | 2.97114915 | 25 | 33.92 | 69.5
BS-LSBAT-S240629-0600 |  |  |  |  | BS-LSBAT-S240629-0600 | 70.494 | 70.44 | 70.35 | 70.34 | 70.38 | 70.44 | 70.34 | 21.2 | 21.16 | 21.17 | 21.1 |  | BS-LSBAT-S240629-0600 |  | 3.456 | 11.09 |  | 4.178 | 10.59 |  | 2.969 | 10.89 | 5.0192 | 4.9997 | 0.3885081 |  | 3.578 | 10.49 |  | 4.166347 | 16.18 | 18.48 | 25.84 |  | 4.080688 | 15.74 | 17.48 | 23.28 |  | 3.74031325 | 15.42 | 17.1 | 23.42 |  | 3.18503085 | 20 | 22.76 | 35.52 |  | 2.97091425 | 25.12 | 33.92 | 69.38
BS-LSBAT-S240629-0601 |  |  |  |  | BS-LSBAT-S240629-0601 | 70.845 | 70.32 | 70.41 | 70.35 | 70.36 | 70.41 | 70.32 | 21.19 | 21.15 | 21.13 | 21.08 |  | BS-LSBAT-S240629-0601 |  | 3.456 | 10.66 |  | 4.18 | 10.57 |  | 2.944 | 10.6 | 5.0314 | 4.9854 | 0.9142585 |  | 3.578 | 10.39 |  | 4.16635 | 16.1 | 18.38 | 25.78 |  | 4.08075445 | 15.7 | 17.42 | 23.22 |  | 3.741336 | 15.36 | 17.04 | 23.34 |  | 3.18471365 | 19.62 | 22.36 | 34.92 |  | 2.962169 | 24.88 | 33.8 | 70.22
BS-LSBAT-S240629-0602 |  |  |  |  | BS-LSBAT-S240629-0602 | 70.537 | 70.39 | 70.35 | 70.36 | 70.37 | 70.39 | 70.35 | 21.2 | 21.17 | 21.12 | 21.1 |  | BS-LSBAT-S240629-0602 |  | 3.456 | 10.92 |  | 4.18 | 10.62 |  | 2.968 | 10.97 | 5.0152 | 4.9804 | 0.6938906 |  | 3.578 | 10.66 |  | 4.16516 | 15.92 | 18.22 | 25.58 |  | 4.0822395 | 15.84 | 17.58 | 23.38 |  | 3.743689 | 15.52 | 17.2 | 23.54 |  | 3.193777 | 20.06 | 22.84 | 35.52 |  | 2.972457 | 25.38 | 34.82 | 71.82
BS-LSBAT-S240629-0603 |  |  |  |  | BS-LSBAT-S240629-0603 | 70.59 | 70.44 | 70.41 | 70.42 | 70.38 | 70.44 | 70.38 | 21.19 | 21.14 | 21.14 | 21.09 |  | BS-LSBAT-S240629-0603 |  | 3.456 | 11.27 |  | 4.179 | 10.55 |  | 2.934 | 11.18 | 5.05 | 4.9826 | 1.334653 |  | 3.578 | 10.54 |  | 4.16529395 | 15.98 | 18.26 | 25.56 |  | 4.081353 | 15.64 | 17.38 | 23.1 |  | 3.74193 | 15.3 | 16.98 | 23.22 |  | 3.191142 | 20.14 | 22.92 | 35.58 |  | 2.969025 | 25.46 | 34.66 | 71.3
BS-LSBAT-S240629-0604 |  |  |  |  | BS-LSBAT-S240629-0604 | 70.477 | 70.32 | 70.41 | 70.36 | 70.34 | 70.41 | 70.32 | 21.27 | 21.19 | 21.15 | 21.1 |  | BS-LSBAT-S240629-0604 |  | 3.456 | 11.52 |  | 4.179 | 10.96 |  | 2.978 | 11.4 | 4.9871 | 4.9623 | 0.497283 |  | 3.577 | 10.58 |  | 4.16536325 | 16.72 | 19.04 | 26.42 |  | 4.078873 | 15.98 | 17.74 | 23.56 |  | 3.739755 | 15.68 | 17.36 | 23.72 |  | 3.191446 | 20.58 | 23.34 | 36.08 |  | 2.9707046 | 26.04 | 35.44 | 72.7
BS-LSBAT-S240629-0605 |  |  |  |  | BS-LSBAT-S240629-0605 | 70.501 | 70.39 | 70.41 | 70.4 | 70.36 | 70.41 | 70.36 | 21.27 | 21.18 | 21.14 | 21.1 |  | BS-LSBAT-S240629-0605 |  | 3.456 | 11.19 |  | 4.18 | 10.72 |  | 2.968 | 10.99 |  |  |  |  | 3.588 | 10.76 | [25 empty] | S5-3 | PM
BS-LSBAT-S240629-0606 |  |  |  |  | BS-LSBAT-S240629-0606 | 70.502 | 70.37 | 70.41 | 70.43 | 70.4 | 70.43 | 70.37 | 21.2 | 21.17 | 21.16 | 21.12 |  | BS-LSBAT-S240629-0606 |  | 3.455 | 11.58 |  | 4.178 | 10.81 |  | 2.987 | 11.37 | 4.9757 | 4.9547 | 0.4220512 |  | 3.576 | 10.62 |  | 4.1642812 | 16.5 | 18.86 | 26.3 |  | 4.080559 | 16.04 | 17.84 | 23.74 |  | 3.743245 | 15.68 | 17.42 | 23.9 |  | 3.195776 | 20.7 | 23.5 | 36.36 |  | 2.980581 | 25.84 | 34.46 | 69.82
BS-LSBAT-S240629-0607 |  |  |  |  | BS-LSBAT-S240629-0607 | 70.47 | 70.38 | 70.43 | 70.36 | 70.39 | 70.43 | 70.36 | 21.24 | 21.17 | 21.14 | 21.1 |  | BS-LSBAT-S240629-0607 |  | 3.456 | 10.9 |  | 4.178 | 10.72 |  | 2.96 | 10.78 | 5.0217 | 4.9865 | 0.7009578 |  | 3.578 | 10.53 |  | 4.165643 | 16.92 | 19.22 | 26.66 |  | 4.078085 | 15.92 | 17.68 | 23.56 |  | 3.73786115 | 15.56 | 17.26 | 23.66 |  | 3.18327155 | 20.42 | 23.22 | 36.06 |  | 2.973968 | 25.54 | 34.42 | 69.94
BS-LSBAT-S240629-0608 |  |  |  |  | BS-LSBAT-S240629-0608 | 70.466 | 70.42 | 70.43 | 70.38 | 70.41 | 70.43 | 70.38 | 21.21 | 21.17 | 21.12 | 21.11 |  | BS-LSBAT-S240629-0608 |  | 3.456 | 10.98 |  | 4.177 | 10.49 |  | 2.959 | 10.82 | 5.0163 | 4.9851 | 0.6219724 |  | 3.578 | 10.49 |  | 4.165781 | 16.52 | 18.84 | 26.26 |  | 4.079749 | 15.86 | 17.62 | 23.48 |  | 3.739709 | 15.48 | 17.18 | 23.56 |  | 3.185636 | 20.4 | 23.18 | 36.04 |  | 2.976636 | 25.44 | 34.44 | 69.9
BS-LSBAT-S240629-0609 |  |  |  |  | BS-LSBAT-S240629-0609 | 70.486 | 70.4 | 70.36 | 70.42 | 70.39 | 70.42 | 70.36 | 21.22 | 21.17 | 21.13 | 21.11 |  | BS-LSBAT-S240629-0609 |  | 3.456 | 10.77 |  | 4.177 | 10.58 |  | 2.935 | 10.77 | 5.0434 | 4.9936 | 0.9874291 |  | 3.578 | 10.5 |  | 4.166142 | 16.16 | 18.58 | 26.06 |  | 4.080846 | 15.96 | 17.72 | 23.56 |  | 3.74038 | 15.58 | 17.28 | 23.66 |  | 3.185887 | 20.62 | 23.42 | 36.3 |  | 2.973533 | 25.78 | 34.66 | 70.26
BS-LSBAT-S240629-0610 |  |  |  |  | BS-LSBAT-S240629-0610 | 70.481 | 70.42 | 70.43 | 70.39 | 70.4 | 70.43 | 70.39 | 21.22 | 21.17 | 21.14 | 21.09 |  | BS-LSBAT-S240629-0610 |  | 3.456 | 11.03 |  | 4.177 | 10.63 |  | 2.933 | 10.82 | 5.0454 | 4.9843 | 1.211004 |  | 3.577 | 10.62 |  | 4.165804 | 16.86 | 19.16 | 26.62 |  | 4.078756 | 15.98 | 17.72 | 23.6 |  | 3.7384155 | 15.68 | 17.38 | 23.82 |  | 3.18531 | 20.5 | 23.26 | 36.02 |  | 2.9711272 | 25.86 | 35.06 | 71.28
BS-LSBAT-S240629-0611 |  |  |  |  | BS-LSBAT-S240629-0611 | 70.47 | 70.36 | 70.37 | 70.44 | 70.39 | 70.44 | 70.36 | 21.2 | 21.16 | 21.15 | 21.1 |  | BS-LSBAT-S240629-0611 |  | 3.456 | 11.08 |  | 4.176 | 10.48 |  | 2.936 | 10.66 | 5.0391 | 4.9793 | 1.18672 |  | 3.576 | 10.44 |  | 4.16472 | 16.32 | 18.62 | 26.06 |  | 4.0814031 | 15.96 | 17.72 | 23.66 |  | 3.741806 | 15.66 | 17.38 | 23.9 |  | 3.191102 | 20.7 | 23.5 | 36.38 |  | 2.983171 | 26.06 | 34.68 | 69.84
BS-LSBAT-S240629-0612 |  |  |  |  | BS-LSBAT-S240629-0612 | 70.444 | 70.38 | 70.31 | 70.37 | 70.36 | 70.38 | 70.31 | 21.27 | 21.18 | 21.12 | 21.1 |  | BS-LSBAT-S240629-0612 |  | 3.456 | 11.32 |  | 4.176 | 10.62 |  | 2.938 | 11.27 | 5.0225 | 4.9486 | 1.471379 |  | 3.576 | 10.65 |  | 4.164196 | 16.34 | 18.62 | 26.04 |  | 4.082051 | 16.08 | 17.88 | 23.8 |  | 3.743424 | 15.76 | 17.48 | 23.92 |  | 3.19726745 | 21.06 | 23.9 | 36.86 |  | 2.992602 | 26.4 | 35.64 | 71.6
BS-LSBAT-S240629-0613 |  |  |  |  | BS-LSBAT-S240629-0613 | 70.211 | 70.4 | 70.37 | 70.38 | 70.39 | 70.4 | 70.37 | 21.22 | 21.17 | 21.14 | 21.1 |  | BS-LSBAT-S240629-0613 |  | 3.456 | 11.34 |  | 4.177 | 11.18 |  | 2.943 | 11.2 | 5.0151 | 4.9543 | 1.212339 |  | 3.576 | 10.67 |  | 4.164864 | 16.56 | 18.86 | 26.3 |  | 4.081019 | 16.22 | 17.98 | 23.94 |  | 3.742161 | 15.92 | 17.62 | 24.1 |  | 3.1921611 | 21.28 | 24.12 | 37.06 |  | 2.98835855 | 26.56 | 35.54 | 70.88
BS-LSBAT-S240629-0614 |  |  |  |  | BS-LSBAT-S240629-0614 | 70.608 | 70.36 | 70.33 | 70.37 | 70.4 | 70.4 | 70.33 | 21.18 | 21.16 | 21.12 | 21.1 |  | BS-LSBAT-S240629-0614 |  | 3.456 | 10.98 |  | 4.176 | 10.43 |  | 2.945 | 10.79 | 5.0304 | 4.9743 | 1.115219 |  | 3.577 | 10.48 |  | 4.1648 | 16.48 | 18.74 | 26.16 |  | 4.08071 | 16.02 | 17.74 | 23.62 |  | 3.742254 | 15.56 | 17.24 | 23.64 |  | 3.192293 | 20.94 | 23.8 | 36.68 |  | 2.98629935 | 26.3 | 35.26 | 70.74
BS-LSBAT-S240629-0615 |  |  |  |  | BS-LSBAT-S240629-0615 | 70.462 | 70.32 | 70.33 | 70.36 | 70.34 | 70.36 | 70.32 | 21.2 | 21.15 | 21.16 | 21.09 |  | BS-LSBAT-S240629-0615 |  | 3.456 | 11.3 |  | 4.176 | 10.74 |  | 2.939 | 11.14 | 5.0154 | 4.9568 | 1.168401 |  | 3.577 | 10.65 |  | 4.164426 | 16.44 | 18.7 | 26.12 |  | 4.08191405 | 16.2 | 17.94 | 23.88 |  | 3.742561 | 15.8 | 17.5 | 23.98 |  | 3.194119 | 21.46 | 24.36 | 37.36 |  | 2.991157 | 26.86 | 35.86 | 71.28
BS-LSBAT-S240629-0616 |  |  |  |  | BS-LSBAT-S240629-0616 | 70.471 | 70.33 | 70.36 | 70.35 | 70.4 | 70.4 | 70.33 | 21.19 | 21.17 | 21.13 | 21.1 |  | BS-LSBAT-S240629-0616 |  | 3.456 | 11.29 |  | 4.176 | 11.12 |  | 2.953 | 11.16 |  |  |  |  | 3.586 | 10.8 | [25 empty] | S5-4
BS-LSBAT-S240629-0617 |  |  |  |  | BS-LSBAT-S240629-0617 | 70.602 | 70.37 | 70.34 | 70.35 | 70.37 | 70.37 | 70.34 | 21.21 | 21.16 | 21.13 | 21.09 |  | BS-LSBAT-S240629-0617 |  | 3.456 | 11.59 |  | 4.177 | 11.05 |  | 2.951 | 11.33 | 5.018 | 4.9522 | 1.311279 |  | 3.576 | 10.76 |  | 4.1633937 | 16.98 | 19.32 | 26.84 |  | 4.079939 | 16.34 | 18.16 | 24.18 |  | 3.742011 | 15.92 | 17.68 | 24.28 |  | 3.195572 | 22.02 | 24.9 | 38.06 |  | 2.9938555 | 27.32 | 36 | 71.04
BS-LSBAT-S240629-0618 |  |  |  |  | BS-LSBAT-S240629-0618 | 70.492 | 70.34 | 70.37 | 70.36 | 70.32 | 70.37 | 70.32 | 21.23 | 21.16 | 21.14 | 21.1 |  | BS-LSBAT-S240629-0618 |  | 3.456 | 11.07 |  | 4.178 | 10.63 |  | 2.935 | 10.88 | 5.0452 | 4.9862 | 1.169428 |  | 3.577 | 10.53 |  | 4.164973 | 16.8 | 19.12 | 26.62 |  | 4.079935 | 16.2 | 17.96 | 23.92 |  | 3.739558 | 15.8 | 17.5 | 24 |  | 3.18553005 | 21.48 | 24.38 | 37.46 |  | 2.985701 | 26.66 | 35.62 | 70.98
BS-LSBAT-S240629-0619 |  |  |  |  | BS-LSBAT-S240629-0619 | 70.465 | 70.39 | 70.35 | 70.36 | 70.37 | 70.39 | 70.35 | 21.21 | 21.16 | 21.14 | 21.09 |  | BS-LSBAT-S240629-0619 |  | 3.456 | 11.18 |  | 4.179 | 10.58 |  | 2.919 | 11.04 | 5.0673 | 4.9845 | 1.634006 |  | 3.576 | 10.63 |  | 4.1641994 | 17.42 | 19.74 | 27.4 |  | 4.08005375 | 16.64 | 18.42 | 24.54 |  | 3.7391445 | 16.42 | 18.12 | 24.8 |  | 3.186665 | 22.58 | 25.54 | 38.9 |  | 2.998913 | 28.26 | 37.88 | 74.68
BS-LSBAT-S240629-0620 |  |  |  |  | BS-LSBAT-S240629-0620 | 70.515 | 70.39 | 70.38 | 70.4 | 70.37 | 70.4 | 70.37 | 21.2 | 21.17 | 21.12 | 21.1 |  | BS-LSBAT-S240629-0620 |  | 3.456 | 11.38 |  | 4.177 | 10.87 |  | 2.937 | 11.29 | 5.0467 | 4.9764 | 1.392989 |  | 3.576 | 10.86 |  | 4.162996 | 16.88 | 19.16 | 26.66 |  | 4.0806197 | 16.26 | 18.2 | 24.32 |  | 3.74151545 | 16.34 | 18.06 | 24.72 |  | 3.192193 | 22.5 | 25.48 | 38.74 |  | 2.991079 | 28.14 | 36.6 | 71.36
BS-LSBAT-S240629-0621 |  |  |  |  | BS-LSBAT-S240629-0621 | 70.438 | 70.35 | 70.4 | 70.38 | 70.36 | 70.4 | 70.35 | 21.2 | 21.17 | 21.14 | 21.1 |  | BS-LSBAT-S240629-0621 |  | 3.455 | 11.2 |  | 4.178 | 10.67 |  | 2.931 | 10.93 | 5.0437 | 4.9722 | 1.41761 |  | 3.576 | 10.69 |  | 4.16418315 | 17.28 | 19.58 | 27.22 |  | 4.0800972 | 16.68 | 18.48 | 24.62 |  | 3.739917 | 16.38 | 18.1 | 24.82 |  | 3.18825 | 22.48 | 25.44 | 38.74 |  | 2.999481 | 28.1 | 37.58 | 73.96
BS-LSBAT-S240629-0622 |  |  |  |  | BS-LSBAT-S240629-0622 | 70.412 | 70.35 | 70.34 | 70.39 | 70.4 | 70.4 | 70.34 | 21.22 | 21.17 | 21.12 | 21.09 |  | BS-LSBAT-S240629-0622 |  | 3.456 | 11.57 |  | 4.177 | 10.88 |  | 2.945 | 11.42 | 4.9985 | 4.9355 | 1.260378 |  | 3.576 | 10.789 |  | 4.1631292 | 17.26 | 19.62 | 27.24 |  | 4.079888 | 16.72 | 18.54 | 24.66 |  | 3.740979 | 16.5 | 18.24 | 24.96 |  | 3.193345 | 22.68 | 25.7 | 39.1 |  | 3.0034146 | 28.36 | 37.96 | 74.5
BS-LSBAT-S240629-0623 |  |  |  |  | BS-LSBAT-S240629-0623 | 70.492 | 70.35 | 70.33 | 70.29 | 70.34 | 70.35 | 70.29 | 21.21 | 21.16 | 21.13 | 21.1 |  | BS-LSBAT-S240629-0623 |  | 3.456 | 11.62 |  | 4.177 | 10.7 |  | 2.938 | 11.13 | 5.0289 | 4.9533 | 1.503311 |  | 3.576 | 10.57 |  | 4.1625741 | 17.38 | 19.68 | 27.22 |  | 4.0791833 | 16.66 | 18.44 | 24.58 |  | 3.7394 | 16.42 | 18.14 | 24.84 |  | 3.19358575 | 22.74 | 25.8 | 39.22 |  | 3.0113335 | 28.54 | 38.06 | 74.54
BS-LSBAT-S240629-0624 |  |  |  |  | BS-LSBAT-S240629-0624 | 70.444 | 70.35 | 70.32 | 70.34 | 70.4 | 70.4 | 70.32 | 21.2 | 21.17 | 21.15 | 21.1 |  | BS-LSBAT-S240629-0624 |  | 3.456 | 11.69 |  | 4.176 | 10.72 |  | 2.956 | 11.41 |  |  |  |  | 3.586 | 11.15 | [25 empty] | PM | PM
BS-LSBAT-S240629-0625 |  |  |  |  | BS-LSBAT-S240629-0625 | 70.466 | 70.34 | 70.33 | 70.37 | 70.38 | 70.38 | 70.33 | 21.23 | 21.15 | 21.12 | 21.1 |  | BS-LSBAT-S240629-0625 |  | 3.456 | 11.3 |  | 4.178 | 11.02 |  | 2.956 | 11.52 | 4.9976 | 4.9484 | 0.9844725 |  | 3.575 | 10.72 |  | 4.162883 | 17.16 | 19.46 | 27.04 |  | 4.081006 | 16.8 | 18.56 | 24.7 |  | 3.741446 | 16.52 | 18.24 | 24.98 |  | 3.193854 | 22.96 | 26.02 | 39.44 |  | 3.007569 | 28.66 | 38.26 | 74.72
BS-LSBAT-S240629-0626 |  |  |  |  | BS-LSBAT-S240629-0626 | 70.588 | 70.41 | 70.4 | 70.36 | 70.39 | 70.41 | 70.36 | 21.27 | 21.19 | 21.14 | 21.09 |  | BS-LSBAT-S240629-0626 |  | 3.456 | 11.64 |  | 4.177 | 10.66 |  | 2.95 | 11.07 | 5.0171 | 4.952 | 1.297562 |  | 3.575 | 10.55 |  | 4.162067 | 17.3 | 19.62 | 27.3 |  | 4.08056835 | 16.8 | 18.62 | 24.82 |  | 3.742146 | 16.54 | 18.32 | 25.12 |  | 3.195379 | 22.88 | 25.9 | 39.38 |  | 3.006268 | 28.54 | 37.74 | 74.18
BS-LSBAT-S240629-0627 |  |  |  |  | BS-LSBAT-S240629-0627 | 70.558 | 70.41 | 70.36 | 70.38 | 70.39 | 70.41 | 70.36 | 21.26 | 21.17 | 21.14 | 21.11 |  | BS-LSBAT-S240629-0627 |  | 3.456 | 11.46 |  | 4.177 | 11.07 |  | 2.953 | 11.5 | 5.0113 | 4.9542 | 1.139425 |  | 3.575 | 10.74 |  | 4.16205395 | 17.54 | 19.9 | 27.56 |  | 4.080456 | 17.06 | 18.94 | 25.18 |  | 3.74175715 | 16.9 | 18.68 | 25.54 |  | 3.194195 | 23.5 | 26.56 | 40.12 |  | 3.00639475 | 29.02 | 38.3 | 74.22
BS-LSBAT-S240629-0628 |  |  |  |  | BS-LSBAT-S240629-0628 | 70.507 | 70.41 | 70.38 | 70.36 | 70.4 | 70.41 | 70.36 | 21.21 | 21.2 | 21.14 | 21.11 |  | BS-LSBAT-S240629-0628 |  | 3.456 | 11.05 |  | 4.178 | 10.8 |  | 2.942 | 11.14 | 5.012 | 4.954 | 1.157223 |  | 3.578 | 10.68 |  | 4.168887 | 15.2 | 17.48 | 24.42 |  | 4.081395 | 14.82 | 16.56 | 21.94 |  | 3.745536 | 14.34 | 16.08 | 21.96 |  | 3.198288 | 18.16 | 20.72 | 32.64 |  | 2.928505 | 23.3 | 31.08 | 66.64
BS-LSBAT-S240629-0629 |  |  |  |  | BS-LSBAT-S240629-0629 | 70.438 | 70.31 | 70.36 | 70.29 | 70.37 | 70.37 | 70.29 | 21.21 | 21.15 | 21.17 | 21.13 |  | BS-LSBAT-S240629-0629 |  | 3.455 | 11.32 |  | 4.178 | 10.61 |  | 2.932 | 10.88 | 5.0433 | 4.9902 | 1.052882 |  | 3.579 | 10.6 |  | 4.16977615 | 15.18 | 17.42 | 24.34 |  | 4.08081365 | 14.64 | 16.36 | 21.74 |  | 3.742348 | 14.2 | 15.88 | 21.7 |  | 3.1896216 | 18.02 | 20.54 | 32.46 |  | 2.928269 | 23.16 | 31.24 | 66.78
BS-LSBAT-S240629-0630 |  |  |  |  | BS-LSBAT-S240629-0630 | 70.554 | 70.39 | 70.35 | 70.36 | 70.4 | 70.4 | 70.35 | 21.3 | 21.19 | 21.13 | 21.11 |  | BS-LSBAT-S240629-0630 |  | 3.456 | 11.18 |  | 4.177 | 10.81 |  | 2.952 | 11.06 | 5.0159 | 4.9641 | 1.032716 |  | 3.577 | 10.59 |  | 4.168828 | 15.3 | 17.56 | 24.5 |  | 4.0808826 | 14.66 | 16.42 | 21.82 |  | 3.744552 | 14.26 | 15.96 | 21.84 |  | 3.19796 | 18.1 | 20.64 | 32.62 |  | 2.935333 | 23.12 | 30.94 | 65.82
BS-LSBAT-S240629-0631 |  |  |  |  | BS-LSBAT-S240629-0631 | 70.429 | 70.37 | 70.35 | 70.36 | 70.33 | 70.37 | 70.33 | 21.21 | 21.19 | 21.14 | 21.1 |  | BS-LSBAT-S240629-0631 |  | 3.456 | 11.09 |  | 4.177 | 10.67 |  | 2.934 | 10.99 | 5.0393 | 4.9892 | 0.9941857 |  | 3.579 | 10.65 |  | 4.17004715 | 15.26 | 17.52 | 24.46 |  | 4.08100195 | 14.68 | 16.4 | 21.78 |  | 3.742199 | 14.24 | 15.92 | 21.78 |  | 3.1888728 | 18.1 | 20.64 | 32.64 |  | 2.925447 | 23.24 | 31.48 | 67.64
BS-LSBAT-S240629-0632 |  |  |  |  | BS-LSBAT-S240629-0632 | 70.446 | 70.35 | 70.34 | 70.4 | 70.38 | 70.4 | 70.34 | 21.25 | 21.16 | 21.15 | 21.09 |  | BS-LSBAT-S240629-0632 |  | 3.455 | 11.03 |  | 4.178 | 10.75 |  | 2.942 | 11.14 | 5.0179 | 4.9676 | 1.002411 |  | 3.578 | 10.57 |  | 4.169317 | 14.94 | 17.18 | 24.04 |  | 4.081792 | 14.58 | 16.28 | 21.62 |  | 3.743347 | 14.14 | 15.82 | 21.62 |  | 3.195783 | 17.92 | 20.46 | 32.38 |  | 2.93536005 | 23.02 | 30.96 | 65.96
BS-LSBAT-S240629-0633 |  |  |  |  | BS-LSBAT-S240629-0633 | 70.492 | 70.34 | 70.36 | 70.38 | 70.37 | 70.38 | 70.34 | 21.21 | 21.17 | 21.14 | 21.1 |  | BS-LSBAT-S240629-0633 |  | 3.456 | 11.43 |  | 4.178 | 10.45 |  | 2.926 | 10.82 | 5.0515 | 4.9942 | 1.134317 |  | 3.578 | 10.46 |  | 4.169114 | 15.14 | 17.34 | 24.18 |  | 4.0806836 | 14.56 | 16.24 | 21.56 |  | 3.74109825 | 14.12 | 15.76 | 21.54 |  | 3.190666 | 17.92 | 20.46 | 32.36 |  | 2.9351029 | 23.06 | 31 | 65.78
BS-LSBAT-S240629-0634 |  |  |  |  | BS-LSBAT-S240629-0634 | 70.51 | 70.35 | 70.33 | 70.4 | 70.38 | 70.4 | 70.33 | 21.21 | 21.15 | 21.13 | 21.1 |  | BS-LSBAT-S240629-0634 |  | 3.457 | 10.74 |  | 4.178 | 10.55 |  | 2.952 | 11.47 |  |  |  |  | 3.586 | 11.01 | [25 empty] | S5-5 | PM
BS-LSBAT-S240629-0635 |  |  |  |  | BS-LSBAT-S240629-0635 | 70.612 | 70.32 | 70.37 | 70.38 | 70.31 | 70.38 | 70.31 | 21.18 | 21.17 | 21.15 | 21.1 |  | BS-LSBAT-S240629-0635 |  | 3.456 | 11.12 |  | 4.178 | 10.52 |  | 2.904 | 10.8 |  |  |  |  | 3.586 | 10.36 | [25 empty] | S14-5 (JIAT) | JIAT
BS-LSBAT-S240629-0636 |  |  |  |  | BS-LSBAT-S240629-0636 | 70.439 | 70.36 | 70.33 | 70.37 | 70.38 | 70.38 | 70.33 | 21.23 | 21.17 | 21.12 | 21.09 |  | BS-LSBAT-S240629-0636 |  | 3.456 | 11.4 |  | 4.178 | 10.6 |  | 2.933 | 10.87 | 5.0404 | 4.9836 | 1.126895 |  | 3.579 | 10.59 |  | 4.170108 | 15.04 | 17.26 | 24.18 |  | 4.081764 | 14.6 | 16.3 | 21.64 |  | 3.74339305 | 14.14 | 15.8 | 21.62 |  | 3.190945 | 17.94 | 20.48 | 32.4 |  | 2.93123805 | 23.16 | 31.28 | 66.9
BS-LSBAT-S240629-0637 |  |  |  |  | BS-LSBAT-S240629-0637 | 70.455 | 70.38 | 70.34 | 70.35 | 70.36 | 70.38 | 70.34 | 21.21 | 21.19 | 21.12 | 21.11 |  | BS-LSBAT-S240629-0637 |  | 3.455 | 11.46 |  | 4.179 | 11.2 |  | 2.949 | 11.29 | 5.0087 | 4.95 | 1.171961 |  | 3.578 | 10.76 |  | 4.1682802 | 15.22 | 17.52 | 24.5 |  | 4.0818052 | 14.9 | 16.68 | 22.08 |  | 3.745879 | 14.48 | 16.2 | 22.12 |  | 3.200328 | 18.46 | 21.04 | 33.08 |  | 2.939232 | 23.52 | 31.34 | 65.9
BS-LSBAT-S240629-0638 |  |  |  |  | BS-LSBAT-S240629-0638 | 70.541 | 70.37 | 70.36 | 70.38 | 70.39 | 70.39 | 70.36 | 21.23 | 21.18 | 21.14 | 21.11 |  | BS-LSBAT-S240629-0638 |  | 3.456 | 11.47 |  | 4.177 | 11.04 |  | 2.93 | 11.17 | 5.0424 | 4.9647 | 1.540933 |  | 3.578 | 10.62 |  | 4.167981 | 14.84 | 17.1 | 24.04 |  | 4.083226 | 14.82 | 16.58 | 21.98 |  | 3.7470823 | 14.44 | 16.16 | 22.08 |  | 3.201194 | 18.26 | 20.84 | 32.8 |  | 2.939608 | 23.42 | 31.18 | 66.02
BS-LSBAT-S240629-0639 |  |  |  |  | BS-LSBAT-S240629-0639 | 70.451 | 70.38 | 70.42 | 70.4 | 70.43 | 70.43 | 70.38 | 21.26 | 21.19 | 21.13 | 21.1 |  | BS-LSBAT-S240629-0639 |  | 3.456 | 11.14 |  | 4.177 | 10.93 |  | 2.938 | 11.22 | 5.0294 | 4.9715 | 1.151231 |  | 3.578 | 10.49 |  | 4.168648 | 15.02 | 17.26 | 24.1 |  | 4.080492 | 14.52 | 16.24 | 21.58 |  | 3.743465 | 14.18 | 15.82 | 21.66 |  | 3.194279 | 17.76 | 20.32 | 32.26 |  | 2.923588 | 22.78 | 30.02 | 64.52
BS-LSBAT-S240629-0640 |  |  |  |  | BS-LSBAT-S240629-0640 | 70.44 | 70.37 | 70.4 | 70.38 | 70.32 | 70.4 | 70.32 | 21.2 | 21.15 | 21.13 | 21.09 |  | BS-LSBAT-S240629-0640 |  | 3.456 | 11.13 |  | 4.176 | 10.54 |  | 2.937 | 10.87 | 5.0304 | 4.9842 | 0.918416 |  | 3.579 | 10.54 |  | 4.169536 | 15.28 | 17.5 | 24.42 |  | 4.080247 | 14.64 | 16.34 | 21.7 |  | 3.741708 | 14.2 | 15.86 | 21.68 |  | 3.1892608 | 18.04 | 20.58 | 32.46 |  | 2.92602 | 23.26 | 31.4 | 67.32
BS-LSBAT-S240629-0641 |  |  |  |  | BS-LSBAT-S240629-0641 | 70.523 | 70.41 | 70.37 | 70.42 | 70.4 | 70.42 | 70.37 | 21.23 | 21.16 | 21.15 | 21.1 |  | BS-LSBAT-S240629-0641 |  | 3.456 | 11.46 |  | 4.178 | 10.65 |  | 2.931 | 10.81 | 5.0479 | 4.9917 | 1.113334 |  | 3.579 | 10.56 |  | 4.169673 | 15.18 | 17.42 | 24.34 |  | 4.080345 | 14.58 | 16.28 | 21.62 |  | 3.741673 | 14.12 | 15.78 | 21.6 |  | 3.188382 | 17.88 | 20.42 | 32.3 |  | 2.923175 | 23.1 | 31.26 | 67.44
BS-LSBAT-S240629-0642 |  |  |  |  | BS-LSBAT-S240629-0642 | 70.473 | 70.42 | 70.37 | 70.39 | 70.41 | 70.42 | 70.37 | 21.21 | 21.15 | 21.14 | 21.09 |  | BS-LSBAT-S240629-0642 |  | 3.456 | 10.68 |  | 4.178 | 10.73 |  | 2.94 | 11.05 | 5.0223 | 4.9643 | 1.154849 |  | 3.578 | 10.76 |  | 4.168829 | 15.12 | 17.34 | 24.2 |  | 4.081115 | 14.62 | 16.32 | 21.64 |  | 3.743128 | 14.2 | 15.88 | 21.68 |  | 3.195568 | 18.28 | 20.82 | 32.74 |  | 2.933559 | 23.48 | 31.78 | 67.44
BS-LSBAT-S240629-0643 |  |  |  |  | BS-LSBAT-S240629-0643 | 70.845 | 70.42 | 70.38 | 70.35 | 70.33 | 70.42 | 70.33 | 21.23 | 21.17 | 21.14 | 21.09 |  | BS-LSBAT-S240629-0643 |  | 3.456 | 11.13 |  | 4.178 | 10.5 |  | 2.923 | 10.81 | 5.0452 | 4.9902 | 1.090145 |  | 3.579 | 10.45 |  | 4.1699927 | 14.86 | 17.1 | 24.02 |  | 4.082119 | 14.58 | 16.28 | 21.6 |  | 3.74405545 | 14.08 | 15.72 | 21.48 |  | 3.1875055 | 17.82 | 20.32 | 32.14 |  | 2.923521 | 22.84 | 31.16 | 67.6
BS-LSBAT-S240629-0644 |  |  |  |  | BS-LSBAT-S240629-0644 | 70.512 | 70.43 | 70.36 | 70.39 | 70.41 | 70.43 | 70.36 | 21.27 | 21.2 | 21.14 | 21.11 |  | BS-LSBAT-S240629-0644 |  | 3.456 | 11.42 |  | 4.178 | 10.67 |  | 2.925 | 11.04 | 5.0428 | 4.9738 | 1.368287 |  | 3.578 | 10.81 |  | 4.16876835 | 15.06 | 17.28 | 24.16 |  | 4.08162715 | 14.68 | 16.4 | 21.74 |  | 3.743215 | 14.26 | 15.94 | 21.74 |  | 3.194828 | 18.3 | 20.86 | 32.8 |  | 2.929548 | 23.54 | 31.74 | 67.64
BS-LSBAT-S240629-0645 |  |  |  |  | BS-LSBAT-S240629-0645 | 70.47 | 70.37 | 70.33 | 70.31 | 70.3 | 70.37 | 70.3 | 21.19 | 21.17 | 21.13 | 21.11 |  | BS-LSBAT-S240629-0645 |  | 3.456 | 10.9 |  | 4.179 | 10.69 |  | 2.949 | 11.18 |  |  |  |  | 3.587 | 10.78 | [25 empty] | S5-6 | PM
BS-LSBAT-S240629-0646 |  |  |  |  | BS-LSBAT-S240629-0646 | 70.49 | 70.39 | 70.34 | 70.35 | 70.31 | 70.39 | 70.31 | 21.22 | 21.18 | 21.11 | 21.09 |  | BS-LSBAT-S240629-0646 |  | 3.456 | 11.17 |  | 4.177 | 10.63 |  | 2.942 | 10.79 | 5.0301 | 4.9844 | 0.9085306 |  | 3.579 | 10.49 |  | 4.16961435 | 15.24 | 17.44 | 24.38 |  | 4.080607 | 14.58 | 16.28 | 21.64 |  | 3.742121 | 14.14 | 15.8 | 21.62 |  | 3.189087 | 17.92 | 20.46 | 32.4 |  | 2.9261313 | 23.12 | 31.34 | 67.42
BS-LSBAT-S240629-0647 |  |  |  |  | BS-LSBAT-S240629-0647 | 70.438 | 70.44 | 70.36 | 70.43 | 70.37 | 70.44 | 70.36 | 21.2 | 21.18 | 21.14 | 21.11 |  | BS-LSBAT-S240629-0647 |  | 3.456 | 11.16 |  | 4.178 | 10.66 |  | 2.937 | 10.91 | 5.0387 | 4.9863 | 1.039951 |  | 3.579 | 10.49 |  | 4.170099 | 15.28 | 17.5 | 24.4 |  | 4.08078605 | 14.66 | 16.34 | 21.68 |  | 3.7422989 | 14.2 | 15.88 | 21.66 |  | 3.18983405 | 17.92 | 20.44 | 32.32 |  | 2.929116 | 23.12 | 31.26 | 66.98
BS-LSBAT-S240629-0648 |  |  |  |  | BS-LSBAT-S240629-0648 | 70.486 | 70.36 | 70.37 | 70.41 | 70.31 | 70.41 | 70.31 | 21.22 | 21.18 | 21.12 | 21.1 |  | BS-LSBAT-S240629-0648 |  | 3.455 | 11.61 |  | 4.178 | 11.37 |  | 2.958 | 11.35 | 5.0057 | 4.9567 | 0.9788841 |  | 3.578 | 10.54 |  | 4.168847 | 15.36 | 17.64 | 24.58 |  | 4.081097 | 14.76 | 16.52 | 21.92 |  | 3.744993 | 14.36 | 16.08 | 21.98 |  | 3.19866055 | 18.28 | 20.86 | 32.86 |  | 2.934199 | 23.5 | 31.34 | 66.56
BS-LSBAT-S240629-0649 |  |  |  |  | BS-LSBAT-S240629-0649 | 70.486 | 70.38 | 70.43 | 70.4 | 70.38 | 70.44 | 70.38 | 21.19 | 21.15 | 21.13 | 21.1 |  | BS-LSBAT-S240629-0649 |  | 3.455 | 11.54 |  | 4.178 | 10.86 |  | 2.934 | 11.49 | 5.0365 | 4.9549 | 1.620173 |  | 3.578 | 10.94 |  | 4.1683454 | 15.3 | 17.56 | 24.5 |  | 4.0814202 | 14.76 | 16.52 | 21.94 |  | 3.74524365 | 14.32 | 16.06 | 21.96 |  | 3.199441 | 18.5 | 21.08 | 33.1 |  | 2.936419 | 23.72 | 31.56 | 66.52
BS-LSBAT-S240629-0650 |  |  |  |  | BS-LSBAT-S240629-0650 | 70.448 | 70.3 | 70.32 | 70.37 | 70.34 | 70.37 | 70.3 | 21.22 | 21.17 | 21.13 | 21.09 |  | BS-LSBAT-S240629-0650 |  | 3.455 | 11.48 |  | 4.179 | 10.65 |  | 2.936 | 10.9 | 5.0428 | 4.9891 | 1.064885 |  | 3.579 | 10.65 |  | 4.17014 | 15.02 | 17.26 | 24.16 |  | 4.081934 | 14.6 | 16.3 | 21.66 |  | 3.743286 | 14.16 | 15.84 | 21.66 |  | 3.19067725 | 17.96 | 20.5 | 32.4 |  | 2.928504 | 23.2 | 31.36 | 67.26
BS-LSBAT-S240629-0651 |  |  |  |  | BS-LSBAT-S240629-0651 | 70.172 | 70.39 | 70.38 | 70.4 | 70.41 | 70.41 | 70.38 | 21.21 | 21.14 | 21.12 | 21.09 |  | BS-LSBAT-S240629-0651 |  | 3.457 | 11.23 |  | 4.179 | 10.8 |  | 2.929 | 11.05 | 5.0469 | 4.9803 | 1.319622 |  | 3.578 | 10.72 |  | 4.1691878 | 14.94 | 17.18 | 24.02 |  | 4.08081305 | 14.4 | 16.1 | 21.38 |  | 3.74267035 | 14.04 | 15.68 | 21.4 |  | 3.192882 | 18.06 | 20.6 | 32.56 |  | 2.9348914 | 23.16 | 31.22 | 66.36
BS-LSBAT-S240629-0652 |  |  |  |  | BS-LSBAT-S240629-0652 | 70.133 | 70.38 | 70.4 | 70.31 | 70.35 | 70.4 | 70.31 | 21.18 | 21.15 | 21.12 | 21.09 |  | BS-LSBAT-S240629-0652 |  | 3.457 | 11.61 |  | 4.179 | 11.16 |  | 2.948 | 11.34 | 5.0143 | 4.9664 | 0.9552679 |  | 3.578 | 10.95 |  | 4.169152 | 15.1 | 17.36 | 24.22 |  | 4.08107745 | 14.7 | 16.42 | 21.74 |  | 3.743542 | 14.36 | 16.04 | 21.82 |  | 3.193853 | 18.14 | 20.7 | 32.74 |  | 2.93421315 | 23.18 | 30.96 | 65.8
BS-LSBAT-S240629-0653 |  |  |  |  | BS-LSBAT-S240629-0653 | 70.059 | 70.41 | 70.4 | 70.37 | 70.38 | 70.41 | 70.37 | 21.2 | 21.15 | 21.12 | 21.08 |  | BS-LSBAT-S240629-0653 |  | 3.457 | 11.47 |  | 4.179 | 11.42 |  | 2.945 | 11.26 | 5.0112 | 4.9545 | 1.131466 |  | 3.578 | 10.75 |  | 4.169151 | 15.04 | 17.28 | 24.16 |  | 4.082396 | 14.72 | 16.44 | 21.76 |  | 3.745306 | 14.34 | 16.02 | 21.8 |  | 3.196017 | 18.16 | 20.7 | 32.7 |  | 2.937919 | 23.24 | 31.32 | 66.58
BS-LSBAT-S240629-0654 |  |  |  |  | BS-LSBAT-S240629-0654 | 70.655 | 70.37 | 70.39 | 70.4 | 70.35 | 70.4 | 70.35 | 21.21 | 21.17 | 21.13 | 21.07 |  | BS-LSBAT-S240629-0654 |  | 3.453 | 11.47 |  | 4.178 | 10.74 |  | 2.946 | 11.15 | 5.0254 | 4.9805 | 0.8934612 |  | 3.579 | 10.61 |  | 4.16897415 | 14.74 | 16.96 | 23.76 |  | 4.08211695 | 14.48 | 16.2 | 21.48 |  | 3.744869 | 14.08 | 15.74 | 21.48 |  | 3.195705 | 18.02 | 20.54 | 32.34 |  | 2.92390185 | 23.16 | 31.04 | 66.8
BS-LSBAT-S240629-0655 |  |  |  |  | BS-LSBAT-S240629-0655 | 70.615 | 70.36 | 70.39 | 70.33 | 70.37 | 70.39 | 70.33 | 21.21 | 21.16 | 21.13 | 21.1 |  | BS-LSBAT-S240629-0655 |  | 3.456 | 11.26 |  | 4.178 | 10.62 |  | 2.934 | 10.92 | 5.0411 | 4.9755 | 1.301303 |  | 3.578 | 10.74 |  | 4.169234 | 14.94 | 17.16 | 24 |  | 4.08174 | 14.54 | 16.24 | 21.54 |  | 3.74453945 | 14.12 | 15.78 | 21.56 |  | 3.1955903 | 18 | 20.54 | 32.36 |  | 2.924077 | 23.18 | 31.06 | 66.9
BS-LSBAT-S240629-0656 |  |  |  |  | BS-LSBAT-S240629-0656 | 70.146 | 70.36 | 70.35 | 70.34 | 70.4 | 70.4 | 70.34 | 21.2 | 21.17 | 21.12 | 21.09 |  | BS-LSBAT-S240629-0656 |  | 3.457 | 11.67 |  | 4.177 | 11.08 |  | 2.951 | 11.24 | 5.0121 | 4.9681 | 0.8778755 |  | 3.578 | 10.68 |  | 4.169185 | 14.8 | 17.02 | 23.88 |  | 4.082506 | 14.54 | 16.24 | 21.52 |  | 3.74499365 | 14.14 | 15.8 | 21.56 |  | 3.195843 | 18.2 | 20.56 | 32.52 |  | 2.93583 | 23.24 | 31.34 | 66.84
BS-LSBAT-S240629-0657 |  |  |  |  | BS-LSBAT-S240629-0657 | 70.671 | 70.43 | 70.39 | 70.4 | 70.36 | 70.43 | 70.36 | 21.21 | 21.18 | 21.11 | 21.09 |  | BS-LSBAT-S240629-0657 |  | 3.456 | 11.08 |  | 4.177 | 10.68 |  | 2.987 | 10.9 |  |  |  |  | 3.588 | 10.61 | [25 empty] | S5-7 | PM
BS-LSBAT-S240629-0658 |  |  |  |  | BS-LSBAT-S240629-0658 | 70.706 | 70.42 | 70.37 | 70.4 | 70.36 | 70.42 | 70.36 | 21.2 | 21.13 | 21.14 | 21.09 |  | BS-LSBAT-S240629-0658 |  | 3.455 | 11.27 |  | 4.177 | 10.46 |  | 2.974 | 10.91 |  |  |  |  | 3.588 | 10.55 | [25 empty] | S5-8 | PM
BS-LSBAT-S240629-0659 |  |  |  |  | BS-LSBAT-S240629-0659 | 70.484 | 70.34 | 70.36 | 70.39 | 70.4 | 70.4 | 70.34 | 21.21 | 21.15 | 21.11 | 21.09 |  | BS-LSBAT-S240629-0659 |  | 3.456 | 11.2 |  | 4.176 | 10.63 |  | 2.982 | 11.2 | 4.9655 | 4.9679 | -0.0483335 |  | 3.579 | 10.66 |  | 4.169556 | 14.68 | 16.94 | 23.88 |  | 4.082849 | 14.5 | 16.2 | 21.5 |  | 3.74620565 | 14 | 15.66 | 21.4 |  | 3.19396 | 17.84 | 20.36 | 32.24 |  | 2.932372 | 23.06 | 31.46 | 68.14
BS-LSBAT-S240629-0660 |  |  |  |  | BS-LSBAT-S240629-0660 | 70.665 | 70.39 | 70.4 | 70.43 | 70.34 | 70.43 | 70.34 | 21.2 | 21.16 | 21.12 | 21.09 |  | BS-LSBAT-S240629-0660 |  | 3.456 | 11.61 |  | 4.177 | 10.86 |  | 2.993 | 11.25 | 4.9668 | 4.9778 | -0.2214706 |  | 3.578 | 10.82 |  | 4.168963 | 14.72 | 16.98 | 23.82 |  | 4.082305 | 14.46 | 16.18 | 21.48 |  | 3.746129 | 14.06 | 15.74 | 21.5 |  | 3.19721225 | 18 | 20.52 | 32.34 |  | 2.933145 | 23.02 | 31.02 | 66.22
BS-LSBAT-S240629-0661 |  |  |  |  | BS-LSBAT-S240629-0661 | 70.167 | 70.42 | 70.39 | 70.44 | 70.4 | 70.44 | 70.39 | 21.22 | 21.17 | 21.12 | 21.11 |  | BS-LSBAT-S240629-0661 |  | 3.457 | 11.49 |  | 4.177 | 11.06 |  | 2.971 | 11.33 | 4.9855 | 4.9642 | 0.427239 |  | 3.578 | 10.78 |  | 4.168916 | 15.1 | 17.34 | 24.22 |  | 4.08042 | 14.5 | 16.2 | 21.48 |  | 3.743422 | 14.08 | 15.76 | 21.48 |  | 3.193834 | 17.98 | 20.5 | 32.44 |  | 2.941274 | 23.08 | 31.26 | 66.44
BS-LSBAT-S240629-0662 |  |  |  |  | BS-LSBAT-S240629-0662 | 70.111 | 70.37 | 70.36 | 70.41 | 70.38 | 70.41 | 70.36 | 21.21 | 21.14 | 21.12 | 21.1 |  | BS-LSBAT-S240629-0662 |  | 3.457 | 11.67 |  | 4.176 | 11.22 |  | 2.981 | 11.32 | 4.9678 | 4.963 | 0.09662225 |  | 3.578 | 10.87 |  | 4.168573 | 15.04 | 17.3 | 24.22 |  | 4.081258 | 14.7 | 16.4 | 21.74 |  | 3.7443561 | 14.28 | 15.98 | 21.74 |  | 3.194929 | 18.16 | 20.72 | 32.78 |  | 2.94132685 | 23.32 | 31.68 | 67.46
BS-LSBAT-S240629-0663 |  |  |  |  | BS-LSBAT-S240629-0663 | 70.139 | 70.4 | 70.37 | 70.42 | 70.38 | 70.42 | 70.37 | 21.2 | 21.16 | 21.13 | 21.09 |  | BS-LSBAT-S240629-0663 |  | 3.457 | 11.47 |  | 4.176 | 10.96 |  | 2.988 | 11.17 | 4.9598 | 4.9629 | -0.06250252 |  | 3.578 | 10.72 |  | 4.168831 | 15.3 | 17.54 | 24.42 |  | 4.0800014 | 14.66 | 16.38 | 21.7 |  | 3.743084 | 14.28 | 15.94 | 21.68 |  | 3.193276 | 18 | 20.52 | 32.52 |  | 2.939428 | 23.08 | 31.34 | 66.84
BS-LSBAT-S240629-0664 |  |  |  |  | BS-LSBAT-S240629-0664 | 70.721 | 70.39 | 70.42 | 70.36 | 70.38 | 70.42 | 70.36 | 21.2 | 21.17 | 21.14 | 21.11 |  | BS-LSBAT-S240629-0664 |  | 3.456 | 11.64 |  | 4.176 | 10.91 |  | 2.986 | 11.32 |  |  |  |  | 3.588 | 11.19 | [25 empty] | PM | PM
BS-LSBAT-S240629-0665 |  |  |  |  | BS-LSBAT-S240629-0665 | 70.7 | 70.39 | 70.41 | 70.37 | 70.43 | 70.43 | 70.37 | 21.22 | 21.19 | 21.14 | 21.12 |  | BS-LSBAT-S240629-0665 |  | 3.465 | 11.27 |  | 4.177 | 10.58 |  | 2.985 | 11.13 |  |  |  |  | 3.589 | 10.82 | [25 empty] | S6-1 | PM
BS-LSBAT-S240629-0666 |  |  |  |  | BS-LSBAT-S240629-0666 | 70.123 | 70.37 | 70.35 | 70.36 | 70.4 | 70.4 | 70.35 | 21.2 | 21.18 | 21.13 | 21.1 |  | BS-LSBAT-S240629-0666 |  | 3.457 | 11.5 |  | 4.178 | 10.69 |  | 2.983 | 11.19 | 4.9684 | 4.9635 | 0.0986233 |  | 3.578 | 10.71 |  | 4.169104 | 14.88 | 17.12 | 24 |  | 4.081528 | 14.5 | 16.18 | 21.44 |  | 3.74469 | 14.04 | 15.7 | 21.42 |  | 3.195144 | 18.04 | 20.58 | 32.56 |  | 2.943699 | 22.96 | 31.38 | 66.64
BS-LSBAT-S240629-0667 |  |  |  |  | BS-LSBAT-S240629-0667 | 70.661 | 70.39 | 70.4 | 70.42 | 70.37 | 70.42 | 70.37 | 21.2 | 21.18 | 21.15 | 21.11 |  | BS-LSBAT-S240629-0667 |  | 3.465 | 11.54 |  | 4.177 | 10.73 |  | 2.959 | 11.09 |  |  |  |  | 3.588 | 10.84 | [25 empty] | PM | PM
BS-LSBAT-S240629-0668 |  |  |  |  | BS-LSBAT-S240629-0668 | 70.756 | 70.38 | 70.36 | 70.39 | 70.37 | 70.39 | 70.36 | 21.25 | 21.15 | 21.15 | 21.1 |  | BS-LSBAT-S240629-0668 |  | 3.455 | 11.41 |  | 4.177 | 10.55 |  | 2.978 | 11.12 |  |  |  |  | 3.588 | 10.84 | [25 empty] | S6-2 | PM
BS-LSBAT-S240629-0669 |  |  |  |  | BS-LSBAT-S240629-0669 | 70.551 | 70.35 | 70.38 | 70.41 | 70.44 | 70.44 | 70.35 | 21.22 | 21.19 | 21.14 | 21.1 |  | BS-LSBAT-S240629-0669 |  | 3.456 | 11.07 |  | 4.178 | 10.53 |  | 2.977 | 10.85 |  |  |  |  | 3.589 | 10.69 | [25 empty] | S6-3 | PM
BS-LSBAT-S240629-0670 |  |  |  |  | BS-LSBAT-S240629-0670 | 70.661 | 70.41 | 70.39 | 70.4 | 70.38 | 70.41 | 70.38 | 21.23 | 21.15 | 21.13 | 21.09 |  | BS-LSBAT-S240629-0670 |  | 3.456 | 11.46 |  | 4.176 | 10.76 |  | 2.982 | 11.16 |  |  |  |  | 3.587 | 10.99 | [25 empty] | PM | PM
BS-LSBAT-S240629-0671 |  |  |  |  | BS-LSBAT-S240629-0671 | 70.25 | 70.38 | 70.36 | 70.4 | 70.42 | 70.42 | 70.36 | 21.19 | 21.14 | 21.12 | 21.1 |  | BS-LSBAT-S240629-0671 |  | 3.456 | 11.54 |  | 4.177 | 10.6 |  | 2.994 | 11.26 |  |  |  |  | 3.588 | 10.82 | [25 empty] | S6-4 | PM
BS-LSBAT-S240629-0672 |  |  |  |  | BS-LSBAT-S240629-0672 | 70.107 | 70.41 | 70.46 | 70.4 | 70.43 | 70.46 | 70.4 | 21.2 | 21.16 | 21.14 | 21.11 |  | BS-LSBAT-S240629-0672 |  | 3.457 | 11.48 |  | 4.176 | 11.19 |  | 2.982 | 11.26 | 4.9681 | 4.9622 | 0.1187577 |  | 3.578 | 10.97 |  | 4.169081 | 15.26 | 17.54 | 24.5 |  | 4.080478 | 14.62 | 16.34 | 21.66 |  | 3.744025 | 14.22 | 15.9 | 21.66 |  | 3.195454 | 18.24 | 20.78 | 32.8 |  | 2.941647 | 23.32 | 31.66 | 67.26
BS-LSBAT-S240629-0673 |  |  |  |  | BS-LSBAT-S240629-0673 | 70.125 | 70.42 | 70.34 | 70.37 | 70.36 | 70.42 | 70.34 | 21.2 | 21.16 | 21.13 | 21.09 |  | BS-LSBAT-S240629-0673 |  | 3.457 | 11.26 |  | 4.176 | 11.11 |  | 2.949 | 11.01 | 5.0099 | 4.9637 | 0.9221741 |  | 3.578 | 10.76 |  | 4.1690516 | 15.22 | 17.48 | 24.38 |  | 4.080784 | 14.68 | 16.4 | 21.74 |  | 3.743277 | 14.36 | 16.02 | 21.82 |  | 3.194565 | 18.24 | 20.78 | 32.78 |  | 2.937041 | 23.44 | 31.48 | 66.7
BS-LSBAT-S240629-0674 |  |  |  |  | BS-LSBAT-S240629-0674 | 70.612 | 70.38 | 70.37 | 70.34 | 70.39 | 70.39 | 70.34 | 21.26 | 21.17 | 21.15 | 21.1 |  | BS-LSBAT-S240629-0674 |  | 3.456 | 11.45 |  | 4.176 | 10.81 |  | 2.949 | 11.11 | 5.0218 | 4.9716 | 0.9996416 |  | 3.578 | 10.82 |  | 4.168937 | 15.2 | 17.46 | 24.32 |  | 4.08110615 | 14.7 | 16.42 | 21.78 |  | 3.744337 | 14.32 | 16 | 21.82 |  | 3.196833 | 18.2 | 20.72 | 32.54 |  | 2.9270938 | 23.36 | 31.14 | 66.44
BS-LSBAT-S240629-0675 |  |  |  |  | BS-LSBAT-S240629-0675 | 70.673 | 70.38 | 70.39 | 70.35 | 70.41 | 70.41 | 70.35 | 21.18 | 21.14 | 21.12 | 21.1 |  | BS-LSBAT-S240629-0675 |  | 3.456 | 11.44 |  | 4.176 | 10.7 |  | 2.957 | 11.06 |  |  |  |  | 3.586 | 11.13 | [25 empty] | PM | PM
BS-LSBAT-S240629-0676 |  |  |  |  | BS-LSBAT-S240629-0676 | 70.152 | 70.39 | 70.42 | 70.4 | 70.38 | 70.42 | 70.38 | 21.21 | 21.18 | 21.14 | 21.09 |  | BS-LSBAT-S240629-0676 |  | 3.457 | 11.55 |  | 4.176 | 11.23 |  | 2.948 | 11.41 |  |  |  |  | 3.587 | 11.31 | [25 empty] | S7-7 | PM
BS-LSBAT-S240629-0677 |  |  |  |  | BS-LSBAT-S240629-0677 | 70.667 | 70.35 | 70.37 | 70.41 | 70.36 | 70.41 | 70.35 | 21.19 | 21.14 | 21.14 | 21.1 |  | BS-LSBAT-S240629-0677 |  | 3.456 | 11.5 |  | 4.176 | 10.77 |  | 2.944 | 10.99 | 5.0316 | 4.9817 | 0.9917323 |  | 3.578 | 10.77 |  | 4.16915805 | 15.2 | 17.44 | 24.32 |  | 4.080893 | 14.62 | 16.34 | 21.68 |  | 3.7434533 | 14.18 | 15.88 | 21.7 |  | 3.194783 | 18.34 | 20.9 | 32.76 |  | 2.92493545 | 23.54 | 31.4 | 66.82
BS-LSBAT-S240629-0678 |  |  |  |  | BS-LSBAT-S240629-0678 | 70.449 | 70.39 | 70.41 | 70.38 | 70.3 | 70.41 | 70.3 | 21.2 | 21.15 | 21.11 | 21.08 |  | BS-LSBAT-S240629-0678 |  | 3.456 | 11.21 |  | 4.175 | 10.74 |  | 2.946 | 10.92 |  |  |  |  | 3.586 | 10.97 | [25 empty] | S6-5 | PM
BS-LSBAT-S240629-0679 |  |  |  |  | BS-LSBAT-S240629-0679 | 70.602 | 70.38 | 70.41 | 70.37 | 70.35 | 70.41 | 70.35 | 21.21 | 21.19 | 21.13 | 21.1 |  | BS-LSBAT-S240629-0679 |  | 3.456 | 11.13 |  | 4.176 | 10.64 |  | 2.934 | 10.82 | 5.0446 | 4.9797 | 1.286524 |  | 3.579 | 10.59 |  | 4.169058 | 15.02 | 17.26 | 24.14 |  | 4.08145 | 14.64 | 16.34 | 21.68 |  | 3.744368 | 14.18 | 15.86 | 21.68 |  | 3.196088 | 17.94 | 20.46 | 32.3 |  | 2.933962 | 23.06 | 31.04 | 66.2
BS-LSBAT-S240629-0680 |  |  |  |  | BS-LSBAT-S240629-0680 | 70.681 | 70.33 | 70.32 | 70.37 | 70.41 | 70.41 | 70.32 | 21.21 | 21.17 | 21.15 | 21.09 |  | BS-LSBAT-S240629-0680 |  | 3.456 | 11.19 |  | 4.176 | 10.69 |  | 2.955 | 10.96 | 5.0186 | 4.9824 | 0.7213167 |  | 3.578 | 10.68 |  | 4.169258 | 14.9 | 17.14 | 24.06 |  | 4.08254265 | 14.64 | 16.34 | 21.7 |  | 3.745154 | 14.22 | 15.88 | 21.7 |  | 3.196011 | 18.04 | 20.56 | 32.4 |  | 2.925887 | 23.24 | 31.02 | 66.6
BS-LSBAT-S240629-0681 |  |  |  |  | BS-LSBAT-S240629-0681 | 70.264 | 70.38 | 70.42 | 70.41 | 70.37 | 70.42 | 70.37 | 21.22 | 21.17 | 21.12 | 21.1 |  | BS-LSBAT-S240629-0681 |  | 3.456 | 11.53 |  | 4.176 | 10.83 |  | 2.956 | 11 | 5.0234 | 4.9829 | 0.8062269 |  | 3.578 | 10.65 |  | 4.168637 | 15.04 | 17.28 | 24.14 |  | 4.081813 | 14.6 | 16.34 | 21.7 |  | 3.743777 | 14.18 | 15.86 | 21.72 |  | 3.197397 | 18.42 | 20.98 | 32.92 |  | 2.937079 | 23.68 | 31.84 | 67.24
BS-LSBAT-S240629-0682 |  |  |  |  | BS-LSBAT-S240629-0682 | 70.114 | 70.37 | 70.41 | 70.35 | 70.34 | 70.41 | 70.34 | 21.2 | 21.17 | 21.15 | 21.11 |  | BS-LSBAT-S240629-0682 |  | 3.457 | 11.67 |  | 4.177 | 11.23 |  | 2.949 | 11.36 | 5.0114 | 4.9646 | 0.9338708 |  | 3.578 | 10.84 |  | 4.168801 | 15.1 | 17.34 | 24.24 |  | 4.081722 | 14.68 | 16.38 | 21.7 |  | 3.744135 | 14.3 | 15.98 | 21.78 |  | 3.19604225 | 18.3 | 20.84 | 32.88 |  | 2.940381 | 23.54 | 31.6 | 66.84
BS-LSBAT-S240629-0683 |  |  |  |  | BS-LSBAT-S240629-0683 | 70.121 | 70.43 | 70.38 | 70.35 | 70.36 | 70.43 | 70.35 | 21.18 | 21.15 | 21.15 | 21.1 |  | BS-LSBAT-S240629-0683 |  | 3.457 | 11.6 |  | 4.177 | 11.26 |  | 2.952 | 11.24 | 5.0113 | 4.9636 | 0.9518488 |  | 3.578 | 10.76 |  | 4.16861 | 15.14 | 17.38 | 24.3 |  | 4.081667 | 14.72 | 16.42 | 21.8 |  | 3.744337 | 14.32 | 15.98 | 21.8 |  | 3.196449 | 18.2 | 20.74 | 32.72 |  | 2.936314 | 23.44 | 31.64 | 67.42
BS-LSBAT-S240629-0684 |  | 양극 주변 셀 까짐 |  |  | BS-LSBAT-S240629-0684 | 70.667 | 70.34 | 70.37 | 70.39 | 70.43 | 70.43 | 70.34 | 21.23 | 21.16 | 21.15 | 21.1 |  | BS-LSBAT-S240629-0684 |  | 3.456 | 11.26 |  | 4.176 | 10.89 |  | 2.954 | 11.01 | 5.0223 | 4.9797 | 0.848217 |  | 3.578 | 10.88 |  | 4.16889025 | 14.72 | 16.96 | 23.82 |  | 4.083177 | 14.66 | 16.38 | 21.68 |  | 3.7461306 | 14.22 | 15.86 | 21.68 |  | 3.19814 | 18.3 | 20.82 | 32.62 |  | 2.9283516 | 23.4 | 31.3 | 66.86
BS-LSBAT-S240629-0685 |  |  |  |  | BS-LSBAT-S240629-0685 | 70.673 | 70.4 | 70.35 | 70.38 | 70.36 | 70.4 | 70.35 | 21.23 | 21.16 | 21.15 | 21.1 |  | BS-LSBAT-S240629-0685 |  | 3.456 | 11.58 |  | 4.177 | 10.81 |  | 2.951 | 10.9 | 5.0217 | 4.9743 | 0.9439035 |  | 3.578 | 10.81 |  | 4.1685771 | 14.88 | 17.12 | 23.98 |  | 4.082192 | 14.6 | 16.28 | 21.62 |  | 3.745129 | 14.22 | 15.88 | 21.68 |  | 3.19753 | 18.14 | 20.62 | 32.42 |  | 2.927992 | 23.16 | 31.12 | 66.64
BS-LSBAT-S240629-0686 |  |  |  |  | BS-LSBAT-S240629-0686 | 70.11 | 70.36 | 70.42 | 70.38 | 70.37 | 70.42 | 70.36 | 21.19 | 21.16 | 21.12 | 21.1 |  | BS-LSBAT-S240629-0686 |  | 3.457 | 11.62 |  | 4.177 | 10.92 |  | 2.954 | 11.18 | 5.0032 | 4.9586 | 0.8914295 |  | 3.578 | 10.81 |  | 4.168359 | 15.42 | 17.68 | 24.6 |  | 4.079732 | 14.8 | 16.5 | 21.86 |  | 3.74226875 | 14.4 | 16.08 | 21.94 |  | 3.194304 | 18.4 | 20.94 | 32.96 |  | 2.938267 | 23.34 | 31.56 | 66.62
BS-LSBAT-S240629-0687 |  |  |  |  | BS-LSBAT-S240629-0687 | 70.701 | 70.36 | 70.33 | 70.4 | 70.29 | 70.4 | 70.29 | 21.22 | 21.16 | 21.14 | 21.1 |  | BS-LSBAT-S240629-0687 |  | 3.456 | 11.44 |  | 4.176 | 10.88 |  | 2.943 | 10.79 | 5.0367 | 4.9777 | 1.171402 |  | 3.578 | 10.77 |  | 4.1683878 | 15.12 | 17.36 | 24.26 |  | 4.081377 | 14.68 | 16.4 | 21.82 |  | 3.7443504 | 14.4 | 16 | 21.84 |  | 3.19644905 | 18.42 | 20.96 | 32.9 |  | 2.92903 | 23.4 | 31.4 | 66.78
BS-LSBAT-S240629-0688 |  |  |  |  | BS-LSBAT-S240629-0688 | 70.517 | 70.37 | 70.42 | 70.39 | 70.36 | 70.42 | 70.36 | 21.19 | 21.14 | 21.16 | 21.12 |  | BS-LSBAT-S240629-0688 |  | 3.456 | 11.28 |  | 4.175 | 10.67 |  | 2.946 | 10.7 | 5.0106 | 4.9638 | 0.9340199 |  | 3.579 | 10.47 |  | 4.168933 | 15.6 | 17.84 | 24.84 |  | 4.078949 | 14.66 | 16.42 | 21.84 |  | 3.741514 | 14.24 | 15.94 | 21.8 |  | 3.1913648 | 18.06 | 20.6 | 32.52 |  | 2.926477 | 23.14 | 31.42 | 67.7
BS-LSBAT-S240629-0689 |  |  |  |  | BS-LSBAT-S240629-0689 | 70.644 | 70.4 | 70.36 | 70.39 | 70.35 | 70.4 | 70.35 | 21.21 | 21.18 | 21.14 | 21.1 |  | BS-LSBAT-S240629-0689 |  | 3.456 | 11.49 |  | 4.176 | 10.75 |  | 2.94 | 11.04 | 5.0331 | 4.9703 | 1.24774 |  | 3.578 | 10.79 |  | 4.168665 | 15.26 | 17.54 | 24.48 |  | 4.080735 | 14.66 | 16.44 | 21.88 |  | 3.743881 | 14.3 | 16 | 21.88 |  | 3.194305 | 18.14 | 20.7 | 32.56 |  | 2.916491 | 23.36 | 31.3 | 68.26
BS-LSBAT-S240629-0690 |  |  |  |  | BS-LSBAT-S240629-0690 | 70.768 | 70.44 | 70.4 | 70.39 | 70.41 | 70.44 | 70.39 | 21.22 | 21.16 | 21.15 | 21.1 |  | BS-LSBAT-S240629-0690 |  | 3.465 | 11.45 |  | 4.177 | 10.68 |  | 2.939 | 10.88 | 5.0364 | 4.9692 | 1.334286 |  | 3.578 | 10.51 |  | 4.168728 | 14.9 | 17.18 | 24.12 |  | 4.0817269 | 14.54 | 16.26 | 21.7 |  | 3.745055 | 14.1 | 15.8 | 21.64 |  | 3.1963289 | 17.92 | 20.44 | 32.26 |  | 2.921976 | 22.88 | 30.94 | 67.24
BS-LSBAT-S240629-0691 |  |  |  |  | BS-LSBAT-S240629-0691 | 70.232 | 70.34 | 70.38 | 70.44 | 70.36 | 70.44 | 70.34 | 21.19 | 21.16 | 21.12 | 21.09 |  | BS-LSBAT-S240629-0691 |  | 3.456 | 11.61 |  | 4.175 | 10.56 |  | 2.945 | 11.07 | 5.034 | 4.9671 | 1.328963 |  | 3.578 | 10.61 |  | 4.168533 | 15.54 | 17.84 | 24.84 |  | 4.079787 | 14.68 | 16.44 | 21.9 |  | 3.742421 | 14.22 | 15.94 | 21.88 |  | 3.195676 | 18.16 | 20.74 | 32.66 |  | 2.92870185 | 23.36 | 31.78 | 68.06
BS-LSBAT-S240629-0692 |  |  |  |  | BS-LSBAT-S240629-0692 | 70.142 | 70.4 | 70.41 | 70.45 | 70.38 | 70.45 | 70.38 | 21.19 | 21.16 | 21.15 | 21.09 |  | BS-LSBAT-S240629-0692 |  | 3.457 | 11.44 |  | 4.177 | 11.09 |  | 2.929 | 11.08 | 5.0336 | 4.9488 | 1.684679 |  | 3.577 | 10.87 |  | 4.1686448 | 15.08 | 17.36 | 24.34 |  | 4.082492 | 14.76 | 16.5 | 21.92 |  | 3.74571345 | 14.4 | 16.08 | 21.94 |  | 3.197099 | 18.18 | 20.74 | 32.72 |  | 2.933433 | 23.34 | 31.68 | 68.06
BS-LSBAT-S240629-0693 |  |  |  |  | BS-LSBAT-S240629-0693 | 70.16 | 70.36 | 70.39 | 70.41 | 70.34 | 70.41 | 70.34 | 21.19 | 21.15 | 21.13 | 21.09 |  | BS-LSBAT-S240629-0693 |  | 3.457 | 11.42 |  | 4.177 | 10.73 |  | 2.933 | 11.12 | 5.0292 | 4.9504 | 1.56685 |  | 3.578 | 10.61 |  | 4.16837475 | 14.7 | 16.98 | 23.96 |  | 4.082932 | 14.56 | 16.3 | 21.7 |  | 3.746251 | 14.14 | 15.82 | 21.66 |  | 3.19843 | 18 | 20.54 | 32.48 |  | 2.935987 | 23.18 | 31.34 | 67.4
BS-LSBAT-S240629-0694 |  |  |  |  | BS-LSBAT-S240629-0694 | 70.719 | 70.32 | 70.35 | 70.38 | 70.33 | 70.38 | 70.32 | 21.2 | 21.16 | 21.14 | 21.1 |  | BS-LSBAT-S240629-0694 |  | 3.456 | 11.59 |  | 4.176 | 10.71 |  | 3.035 | 10.97 | 4.9162 | 4.9691 | -1.076034 |  | 3.578 | 10.76 |  | 4.168279 | 15.14 | 17.4 | 24.36 |  | 4.0818448 | 14.7 | 16.44 | 21.9 |  | 3.745323 | 14.26 | 15.96 | 21.84 |  | 3.197443 | 18.34 | 20.9 | 32.78 |  | 2.92271975 | 23.52 | 31.56 | 68
BS-LSBAT-S240629-0695 |  |  |  |  | BS-LSBAT-S240629-0695 | 70.739 | 70.39 | 70.43 | 70.41 | 70.34 | 70.43 | 70.34 | 21.22 | 21.16 | 21.13 | 21.09 |  | BS-LSBAT-S240629-0695 |  | 3.456 | 11.63 |  | 4.176 | 10.65 |  | 2.949 | 11.16 | 5.0212 | 4.9655 | 1.109297 |  | 3.578 | 10.65 |  | 4.1684683 | 15.16 | 17.44 | 24.4 |  | 4.081702 | 14.68 | 16.42 | 21.88 |  | 3.745444 | 14.22 | 15.92 | 21.82 |  | 3.197331 | 18.26 | 20.84 | 32.7 |  | 2.92396915 | 23.42 | 31.4 | 67.64
BS-LSBAT-S240629-0696 |  |  |  |  | BS-LSBAT-S240629-0696 | 70.141 | 70.33 | 70.38 | 70.37 | 70.34 | 70.38 | 70.33 | 21.19 | 21.17 | 21.12 | 21.11 |  | BS-LSBAT-S240629-0696 |  | 3.457 | 11.31 |  | 4.176 | 10.74 |  | 2.946 | 10.95 | 5.0204 | 4.9569 | 1.264839 |  | 3.578 | 10.61 |  | 4.168625 | 14.78 | 17.06 | 24.04 |  | 4.08287 | 14.56 | 16.3 | 21.72 |  | 3.745984 | 14.08 | 15.76 | 21.62 |  | 3.1972496 | 18.1 | 20.66 | 32.66 |  | 2.931561 | 23.3 | 31.64 | 68.42
BS-LSBAT-S240629-0697 |  |  |  |  | BS-LSBAT-S240629-0697 | 70.687 | 70.34 | 70.37 | 70.38 | 70.36 | 70.38 | 70.34 | 21.23 | 21.18 | 21.13 | 21.11 |  | BS-LSBAT-S240629-0697 |  | 3.456 | 11.23 |  | 4.177 | 10.84 |  | 2.941 | 11.21 |  |  |  |  | 3.589 | 10.65 | [25 empty] | S17-1
BS-LSBAT-S240629-0698 |  |  |  |  | BS-LSBAT-S240629-0698 | 70.55 | 70.34 | 70.32 | 70.35 | 70.3 | 70.35 | 70.3 | 21.22 | 21.16 | 21.14 | 21.1 |  | BS-LSBAT-S240629-0698 |  | 3.456 | 11.05 |  | 4.177 | 10.65 |  | 2.919 | 10.96 |  |  |  |  | 3.589 | 10.29 | [25 empty] | S14-6 (JIAT) | JIAT
BS-LSBAT-S240629-0699 |  |  |  |  | BS-LSBAT-S240629-0699 | 70.698 | 70.37 | 70.38 | 70.39 | 70.41 | 70.41 | 70.37 | 21.18 | 21.13 | 21.14 | 21.11 |  | BS-LSBAT-S240629-0699 |  | 3.456 | 11.29 |  | 4.176 | 10.64 |  | 2.926 | 11.05 | 5.0502 | 4.9688 | 1.611817 |  | 3.578 | 10.68 |  | 4.168503 | 15.24 | 17.5 | 24.48 |  | 4.0808801 | 14.62 | 16.34 | 21.8 |  | 3.74429 | 14.18 | 15.88 | 21.76 |  | 3.1951001 | 18.06 | 20.6 | 32.44 |  | 2.920737 | 23.2 | 31.18 | 67.44
BS-LSBAT-S240629-0700 |  |  |  |  | BS-LSBAT-S240629-0700 | 70.694 | 70.39 | 70.35 | 70.4 | 70.36 | 70.4 | 70.35 | 21.23 | 21.16 | 21.13 | 21.09 |  | BS-LSBAT-S240629-0700 |  | 3.456 | 11.37 |  | 4.176 | 10.7 |  | 2.949 | 11.27 | 5.0231 | 4.9645 | 1.16661 |  | 3.578 | 10.86 |  | 4.1682672 | 15.18 | 17.46 | 24.44 |  | 4.08088085 | 14.66 | 16.4 | 21.84 |  | 3.744359 | 14.24 | 15.92 | 21.84 |  | 3.196184 | 18.5 | 21.08 | 33.02 |  | 2.924083 | 23.7 | 31.68 | 67.78
BS-LSBAT-S240629-0701 |  |  |  |  | BS-LSBAT-S240629-0701 | 70.073 | 70.37 | 70.36 | 70.42 | 70.39 | 70.42 | 70.36 | 21.2 | 21.16 | 21.13 | 21.12 |  | BS-LSBAT-S240629-0701 |  | 3.457 | 11.69 |  | 4.178 | 11.18 |  | 2.94 | 11.41 | 5.0187 | 4.946 | 1.448582 |  | 3.578 | 10.79 |  | 4.168635 | 15.42 | 17.72 | 24.78 |  | 4.0813166 | 14.92 | 16.68 | 22.18 |  | 3.744726 | 14.54 | 16.24 | 22.18 |  | 3.196475 | 18.34 | 20.9 | 32.92 |  | 2.930199 | 23.52 | 31.88 | 68.66
BS-LSBAT-S240629-0702 |  |  |  |  | BS-LSBAT-S240629-0702 | 70.117 | 70.43 | 70.39 | 70.4 | 70.37 | 70.43 | 70.37 | 21.2 | 21.15 | 21.15 | 21.11 |  | BS-LSBAT-S240629-0702 |  | 3.457 | 11.63 |  | 4.177 | 11.08 |  | 2.942 | 11.21 | 5.0223 | 4.9524 | 1.391793 |  | 3.578 | 10.73 |  | 4.168254 | 15.22 | 17.52 | 24.54 |  | 4.081856 | 14.82 | 16.56 | 22.02 |  | 3.7453639 | 14.4 | 16.08 | 21.98 |  | 3.197985 | 18.26 | 20.82 | 32.8 |  | 2.9363378 | 23.42 | 31.68 | 67.62
BS-LSBAT-S240629-0703 |  |  |  |  | BS-LSBAT-S240629-0703 | 70.15 | 70.3 | 70.29 | 70.4 | 70.32 | 70.4 | 70.29 | 21.22 | 21.18 | 21.12 | 21.1 |  | BS-LSBAT-S240629-0703 |  | 3.457 | 11.31 |  | 4.176 | 10.98 |  | 2.916 | 10.95 | 5.0486 | 4.9474 | 2.004516 |  | 3.578 | 10.68 |  | 4.1682 | 15.2 | 17.48 | 24.48 |  | 4.081353 | 14.74 | 16.48 | 21.94 |  | 3.744764 | 14.32 | 16.02 | 21.92 |  | 3.19719535 | 18.26 | 20.8 | 32.78 |  | 2.936809 | 23.44 | 31.58 | 67.36
BS-LSBAT-S240629-0704 |  |  |  |  | BS-LSBAT-S240629-0704 | 70.705 | 70.3 | 70.36 | 70.31 | 70.34 | 70.36 | 70.3 | 21.23 | 21.18 | 21.14 | 21.11 |  | BS-LSBAT-S240629-0704 |  | 3.456 | 11.36 |  | 4.175 | 10.67 |  | 2.944 | 11.01 |  |  |  |  | 3.588 | 10.7 | [25 empty] | S17-2
BS-LSBAT-S240629-0705 |  |  |  |  | BS-LSBAT-S240629-0705 | 70.666 | 70.32 | 70.3 | 70.34 | 70.38 | 70.38 | 70.3 | 21.19 | 21.15 | 21.15 | 21.09 |  | BS-LSBAT-S240629-0705 |  | 3.456 | 11.39 |  | 4.177 | 10.54 |  | 2.951 | 11.13 | 5.0257 | 4.9707 | 1.094375 |  | 3.578 | 10.85 |  | 4.16795 | 15.34 | 17.58 | 24.54 |  | 4.080949 | 14.76 | 16.5 | 21.92 |  | 3.74430715 | 14.34 | 16.02 | 21.9 |  | 3.19749625 | 18.52 | 21.06 | 32.94 |  | 2.933425 | 23.58 | 31.76 | 67.36
BS-LSBAT-S240629-0706 |  |  |  |  | BS-LSBAT-S240629-0706 | 70.147 | 70.36 | 70.34 | 70.37 | 70.41 | 70.41 | 70.34 | 21.22 | 21.18 | 21.12 | 21.1 |  | BS-LSBAT-S240629-0706 |  | 3.457 | 11.45 |  | 4.178 | 10.81 |  | 2.934 | 11.16 | 5.0351 | 4.96 | 1.491529 |  | 3.578 | 10.62 |  | 4.167923 | 15.48 | 17.74 | 24.72 |  | 4.080251 | 14.78 | 16.5 | 21.92 |  | 3.743131 | 14.38 | 16.06 | 21.92 |  | 3.195558 | 18.44 | 21 | 33.02 |  | 2.946583 | 23.54 | 31.78 | 66.82
BS-LSBAT-S240629-0707 |  |  |  |  | BS-LSBAT-S240629-0707 | 70.727 | 70.35 | 70.37 | 70.36 | 70.38 | 70.38 | 70.35 | 21.23 | 21.16 | 21.15 | 21.09 |  | BS-LSBAT-S240629-0707 |  | 3.455 | 11.22 |  | 4.177 | 10.44 |  | 2.949 | 11.1 |  |  |  |  | 3.586 | 10.61 | [25 empty] | S17-3
BS-LSBAT-S240629-0708 |  |  |  |  | BS-LSBAT-S240629-0708 | 70.532 | 70.33 | 70.35 | 70.34 | 70.37 | 70.37 | 70.33 | 21.21 | 21.15 | 21.15 | 21.1 |  | BS-LSBAT-S240629-0708 |  | 3.456 | 11.22 |  | 4.177 | 10.48 |  | 2.955 | 11.05 |  |  |  |  | 3.587 | 10.52 | [25 empty] | S6-6 | PM
BS-LSBAT-S240629-0709 |  |  |  |  | BS-LSBAT-S240629-0709 | 70.677 | 70.36 | 70.33 | 70.37 | 70.34 | 70.37 | 70.33 | 21.2 | 21.18 | 21.14 | 21.11 |  | BS-LSBAT-S240629-0709 |  | 3.456 | 11.3 |  | 4.179 | 10.67 |  | 2.955 | 11.19 | 5.0137 | 4.9611 | 1.049125 |  | 3.578 | 10.8 |  | 4.168435 | 15.1 | 17.32 | 24.24 |  | 4.082292 | 14.74 | 16.44 | 21.84 |  | 3.746097 | 14.34 | 16 | 21.86 |  | 3.199914 | 18.42 | 20.94 | 32.8 |  | 2.9382778 | 23.4 | 31.5 | 66.76
BS-LSBAT-S240629-0710 |  |  |  |  | BS-LSBAT-S240629-0710 | 70.656 | 70.37 | 70.35 | 70.4 | 70.34 | 70.4 | 70.34 | 21.2 | 21.17 | 21.17 | 21.11 |  | BS-LSBAT-S240629-0710 |  | 3.456 | 11.22 |  | 4.177 | 10.6 |  | 2.954 | 10.96 | 5.0173 | 4.9708 | 0.9267933 |  | 3.578 | 10.58 |  | 4.167814 | 15.22 | 17.46 | 24.44 |  | 4.08150215 | 14.8 | 16.52 | 21.94 |  | 3.7447802 | 14.38 | 16.06 | 21.94 |  | 3.19814405 | 18.24 | 20.76 | 32.62 |  | 2.9343657 | 23.3 | 31.5 | 67.24
BS-LSBAT-S240629-0711 |  |  |  |  | BS-LSBAT-S240629-0711 | 70.083 | 70.4 | 70.37 | 70.35 | 70.42 | 70.42 | 70.35 | 21.18 | 21.16 | 21.13 | 21.1 |  | BS-LSBAT-S240629-0711 |  | 3.457 | 11.63 |  | 4.177 | 11.04 |  | 2.957 | 11.4 | 4.9987 | 4.9484 | 1.006262 |  | 3.577 | 10.68 |  | 4.168142 | 15.42 | 17.68 | 24.66 |  | 4.081809 | 15.02 | 16.76 | 22.2 |  | 3.745099 | 14.62 | 16.28 | 22.16 |  | 3.197179 | 18.36 | 20.94 | 33 |  | 2.94378885 | 23.4 | 31.42 | 66.64
BS-LSBAT-S240629-0712 |  |  |  |  | BS-LSBAT-S240629-0712 | 70.106 | 70.3 | 70.27 | 70.31 | 70.34 | 70.34 | 70.27 | 21.2 | 21.16 | 21.15 | 21.11 |  | BS-LSBAT-S240629-0712 |  | 3.457 | 11.46 |  | 4.177 | 11.08 |  | 2.972 | 11.42 | 4.9875 | 4.9739 | 0.2726817 |  | 3.578 | 10.93 |  | 4.170689 | 14.64 | 16.9 | 23.72 |  | 4.081448 | 14.3 | 16 | 21.16 |  | 3.743997 | 13.96 | 15.62 | 21.24 |  | 3.19335435 | 18.16 | 20.7 | 32.76 |  | 2.93305345 | 22.9 | 30.8 | 65.82
BS-LSBAT-S240629-0713 |  |  |  |  | BS-LSBAT-S240629-0713 | 70.143 | 70.37 | 70.33 | 70.38 | 70.39 | 70.39 | 70.33 | 21.26 | 21.17 | 21.12 | 21.09 |  | BS-LSBAT-S240629-0713 |  | 3.457 | 11.31 |  | 4.179 | 10.66 |  | 2.954 | 11.22 | 5.0099 | 4.9748 | 0.7006128 |  | 3.578 | 10.64 |  | 4.170311 | 14.72 | 16.96 | 23.74 |  | 4.081066 | 14.2 | 15.88 | 21.06 |  | 3.743433 | 13.8 | 15.46 | 21.08 |  | 3.19292835 | 17.92 | 20.44 | 32.46 |  | 2.933089 | 22.6 | 30.46 | 65.2
BS-LSBAT-S240629-0714 |  |  |  |  | BS-LSBAT-S240629-0714 | 70.715 | 70.3 | 70.35 | 70.32 | 70.33 | 70.35 | 70.3 | 21.21 | 21.17 | 21.16 | 21.1 |  | BS-LSBAT-S240629-0714 |  | 3.456 | 11.29 |  | 4.178 | 10.47 |  | 2.953 | 11.16 |  |  |  |  | 3.587 | 10.68 | [25 empty] | S17-4
BS-LSBAT-S240629-0715 |  |  |  |  | BS-LSBAT-S240629-0715 | 70.665 | 70.36 | 70.35 | 70.33 | 70.37 | 70.37 | 70.33 | 21.21 | 21.17 | 21.14 | 21.12 |  | BS-LSBAT-S240629-0715 |  | 3.455 | 11.46 |  | 4.179 | 10.82 |  | 2.956 | 11.1 | 5.0197 | 4.9871 | 0.6494412 |  | 3.578 | 10.94 |  | 4.17010935 | 14.96 | 17.2 | 23.94 |  | 4.080985 | 14.32 | 16.02 | 21.2 |  | 3.743368 | 13.96 | 15.6 | 21.24 |  | 3.194181 | 18 | 20.52 | 32.38 |  | 2.925809 | 22.68 | 30.3 | 64.82
BS-LSBAT-S240629-0716 |  |  |  |  | BS-LSBAT-S240629-0716 | 70.241 | 70.33 | 70.34 | 70.4 | 70.35 | 70.4 | 70.33 | 21.2 | 21.16 | 21.12 | 21.11 |  | BS-LSBAT-S240629-0716 |  | 3.456 | 11.56 |  | 4.178 | 11.03 |  | 2.968 | 11.32 | 5.0103 | 4.9842 | 0.5209269 |  | 3.578 | 10.83 |  | 4.17026 | 14.84 | 17.08 | 23.86 |  | 4.081271 | 14.3 | 16.02 | 21.22 |  | 3.74356385 | 14.06 | 15.74 | 21.42 |  | 3.19597 | 18.26 | 20.8 | 32.76 |  | 2.93410535 | 22.92 | 30.96 | 65.66
BS-LSBAT-S240629-0717 |  |  |  |  | BS-LSBAT-S240629-0717 | 70.688 | 70.35 | 70.32 | 70.3 | 70.31 | 70.35 | 70.3 | 21.24 | 21.17 | 21.13 | 21.11 |  | BS-LSBAT-S240629-0717 |  | 3.455 | 11.5 |  | 4.178 | 10.63 |  | 2.951 | 11.29 | 5.0282 | 4.99 | 0.7597152 |  | 3.579 | 10.94 |  | 4.17042535 | 14.78 | 17.02 | 23.78 |  | 4.081995 | 14.38 | 16.08 | 21.28 |  | 3.744643 | 13.98 | 15.66 | 21.3 |  | 3.194681 | 18.18 | 20.72 | 32.64 |  | 2.924271 | 22.88 | 30.58 | 65.46
BS-LSBAT-S240629-0718 |  |  |  |  | BS-LSBAT-S240629-0718 | 70.562 | 70.32 | 70.35 | 70.36 | 70.29 | 70.36 | 70.29 | 21.2 | 21.16 | 21.12 | 21.11 |  | BS-LSBAT-S240629-0718 |  | 3.456 | 11.07 |  | 4.177 | 10.6 |  | 2.949 | 11.01 | 5.0184 | 4.98 | 0.7651841 |  | 3.579 | 10.46 |  | 4.17061 | 14.82 | 17.06 | 23.84 |  | 4.080886 | 14.2 | 15.9 | 21.08 |  | 3.743713 | 13.82 | 15.46 | 21.1 |  | 3.193079 | 17.62 | 20.12 | 31.98 |  | 2.9270048 | 22.36 | 30.22 | 65.34
BS-LSBAT-S240629-0719 |  |  |  |  | BS-LSBAT-S240629-0719 | 70.668 | 70.3 | 70.36 | 70.35 | 70.34 | 70.36 | 70.3 | 21.24 | 21.17 | 21.15 | 21.1 |  | BS-LSBAT-S240629-0719 |  | 3.456 | 11.43 |  | 4.177 | 10.6 |  | 2.966 | 11.12 |  |  |  |  | 3.587 | 10.83 | [25 empty] | S6-7 | PM
BS-LSBAT-S240629-0720 |  |  |  |  | BS-LSBAT-S240629-0720 | 70.657 | 70.34 | 70.33 | 70.37 | 70.31 | 70.37 | 70.31 | 21.19 | 21.16 | 21.14 | 21.09 |  | BS-LSBAT-S240629-0720 |  | 3.456 | 11.46 |  | 4.177 | 10.79 |  | 2.988 | 11.34 | 4.9792 | 4.9805 | -0.02610861 |  | 3.578 | 10.75 |  | 4.170292 | 14.64 | 16.88 | 23.62 |  | 4.081919 | 14.22 | 15.94 | 21.12 |  | 3.745267 | 13.86 | 15.56 | 21.2 |  | 3.197024 | 17.96 | 20.48 | 32.34 |  | 2.926159 | 22.68 | 30.3 | 65.06
BS-LSBAT-S240629-0721 |  |  |  |  | BS-LSBAT-S240629-0721 | 70.18 | 70.33 | 70.31 | 70.35 | 70.37 | 70.37 | 70.31 | 21.18 | 21.15 | 21.12 | 21.1 |  | BS-LSBAT-S240629-0721 |  | 3.457 | 11.51 |  | 4.179 | 10.56 |  | 2.976 | 11.23 | 5.0265 | 4.9836 | 0.8534766 |  | 3.579 | 10.61 |  | 4.170164 | 14.56 | 16.76 | 23.5 |  | 4.0819173 | 14.18 | 15.86 | 21 |  | 3.743971 | 13.76 | 15.4 | 21 |  | 3.19423925 | 17.84 | 20.34 | 32.3 |  | 2.9310078 | 22.6 | 30.38 | 65.02
BS-LSBAT-S240629-0722 |  |  |  |  | BS-LSBAT-S240629-0722 | 70.122 | 70.36 | 70.33 | 70.39 | 70.4 | 70.4 | 70.33 | 21.2 | 21.18 | 21.13 | 21.1 |  | BS-LSBAT-S240629-0722 |  | 3.457 | 11.43 |  | 4.179 | 11.08 |  | 2.963 | 11.47 | 5.0339 | 4.9799 | 1.072727 |  | 3.578 | 10.75 |  | 4.170253 | 14.4 | 16.62 | 23.38 |  | 4.08339 | 14.34 | 16.02 | 21.18 |  | 3.745478 | 14.02 | 15.68 | 21.3 |  | 3.194458 | 17.96 | 20.48 | 32.48 |  | 2.9230279 | 22.66 | 30.98 | 67.82
BS-LSBAT-S240629-0723 |  |  |  |  | BS-LSBAT-S240629-0723 | 70.17 | 70.31 | 70.28 | 70.34 | 70.33 | 70.34 | 70.28 | 21.2 | 21.15 | 21.13 | 21.1 |  | BS-LSBAT-S240629-0723 |  | 3.457 | 11.4 |  | 4.179 | 10.96 |  | 2.976 | 11.47 | 5.019 | 4.9776 | 0.8248655 |  | 3.578 | 10.62 |  | 4.17033395 | 14.76 | 16.98 | 23.74 |  | 4.080771 | 14.3 | 15.98 | 21.14 |  | 3.742787 | 14 | 15.66 | 21.28 |  | 3.192358 | 17.9 | 20.44 | 32.4 |  | 2.92499345 | 22.62 | 30.64 | 66.28
BS-LSBAT-S240629-0724 |  |  |  |  | BS-LSBAT-S240629-0724 | 70.65 | 70.38 | 70.31 | 70.37 | 70.33 | 70.38 | 70.31 | 21.19 | 21.16 | 21.13 | 21.1 |  | BS-LSBAT-S240629-0724 |  | 3.456 | 11.68 |  | 4.178 | 10.88 |  | 2.973 | 11.58 | 5.0289 | 4.9842 | 0.8888624 |  | 3.578 | 10.86 |  | 4.169855 | 14.98 | 17.22 | 23.96 |  | 4.080563 | 14.34 | 16.06 | 21.24 |  | 3.74291905 | 14.02 | 15.7 | 21.36 |  | 3.1928533 | 18.16 | 20.68 | 32.54 |  | 2.91924625 | 22.88 | 30.48 | 65.44
BS-LSBAT-S240629-0725 |  |  |  |  | BS-LSBAT-S240629-0725 | 70.674 | 70.39 | 70.34 | 70.4 | 70.37 | 70.4 | 70.34 | 21.21 | 21.18 | 21.15 | 21.09 |  | BS-LSBAT-S240629-0725 |  | 3.455 | 11.32 |  | 4.179 | 10.67 |  | 2.981 | 11.25 | 5.0259 | 4.9881 | 0.7521041 |  | 3.579 | 10.7 |  | 4.170236 | 14.92 | 17.16 | 23.88 |  | 4.080662 | 14.32 | 16.02 | 21.2 |  | 3.7431318 | 13.96 | 15.62 | 21.26 |  | 3.1937864 | 17.82 | 20.34 | 32.1 |  | 2.914278 | 22.46 | 30.34 | 66.3
BS-LSBAT-S240629-0726 |  |  |  |  | BS-LSBAT-S240629-0726 | 70.212 | 70.36 | 70.31 | 70.4 | 70.39 | 70.4 | 70.31 | 21.21 | 21.16 | 21.12 | 21.1 |  | BS-LSBAT-S240629-0726 |  | 3.456 | 11.41 |  | 4.178 | 10.58 |  | 2.98 | 11.18 | 5.0209 | 4.9881 | 0.6532693 |  | 3.578 | 10.54 |  | 4.169633 | 14.74 | 16.96 | 23.7 |  | 4.081322 | 14.28 | 15.96 | 21.18 |  | 3.74295 | 13.88 | 15.56 | 21.26 |  | 3.1943686 | 17.76 | 20.3 | 32.16 |  | 2.92761545 | 22.5 | 30.28 | 64.92
BS-LSBAT-S240629-0727 |  |  |  |  | BS-LSBAT-S240629-0727 | 70.113 | 70.34 | 70.29 | 70.33 | 70.38 | 70.38 | 70.29 | 21.2 | 21.18 | 21.15 | 21.1 |  | BS-LSBAT-S240629-0727 |  | 3.457 | 11.56 |  | 4.178 | 11.31 |  | 2.963 | 11.59 | 5.0209 | 4.9646 | 1.121313 |  | 3.578 | 11.13 |  | 4.1701201 | 14.7 | 16.92 | 23.7 |  | 4.0823563 | 14.5 | 16.2 | 21.38 |  | 3.744914 | 14.24 | 15.9 | 21.58 |  | 3.195228 | 18.34 | 20.86 | 32.88 |  | 2.932673 | 23 | 30.9 | 65.66
BS-LSBAT-S240629-0728 |  |  |  |  | BS-LSBAT-S240629-0728 | 70.618 | 70.32 | 70.35 | 70.34 | 70.33 | 70.35 | 70.32 | 21.22 | 21.17 | 21.14 | 21.1 |  | BS-LSBAT-S240629-0728 |  | 3.456 | 11.58 |  | 4.178 | 10.77 |  | 2.982 | 11.46 | 5.0214 | 4.9801 | 0.8224798 |  | 3.578 | 10.8 |  | 4.170106 | 14.62 | 16.84 | 23.56 |  | 4.08190825 | 14.28 | 15.96 | 21.14 |  | 3.74504 | 13.9 | 15.56 | 21.22 |  | 3.1964139 | 18.14 | 20.64 | 32.46 |  | 2.919592 | 22.84 | 30.4 | 65.52
BS-LSBAT-S240629-0729 |  |  |  |  | BS-LSBAT-S240629-0729 | 70.71 | 70.35 | 70.34 | 70.38 | 70.32 | 70.38 | 70.32 | 21.23 | 21.16 | 21.14 | 21.09 |  | BS-LSBAT-S240629-0729 |  | 3.456 | 11.4 |  | 4.179 | 10.6 |  | 2.976 | 11.36 | 5.0364 | 4.9938 | 0.8458423 |  | 3.578 | 10.55 |  | 4.1698545 | 14.9 | 17.1 | 23.82 |  | 4.0808967 | 14.26 | 15.98 | 21.16 |  | 3.743052 | 13.88 | 15.56 | 21.22 |  | 3.192995 | 17.84 | 20.34 | 32.16 |  | 2.91830175 | 22.62 | 30.2 | 65.24
BS-LSBAT-S240629-0730 |  |  |  |  | BS-LSBAT-S240629-0730 | 70.698 | 70.37 | 70.43 | 70.41 | 70.31 | 70.43 | 70.31 | 21.21 | 21.17 | 21.13 | 21.1 |  | BS-LSBAT-S240629-0730 |  | 3.455 | 11.49 |  | 4.179 | 10.63 |  | 2.943 | 11.13 | 5.0621 | 4.9896 | 1.432212 |  | 3.579 | 10.73 |  | 4.170823 | 14.88 | 17.12 | 23.86 |  | 4.081189 | 14.28 | 16 | 21.2 |  | 3.743296 | 13.94 | 15.6 | 21.26 |  | 3.19263 | 17.98 | 20.5 | 32.38 |  | 2.9113074 | 22.88 | 30.6 | 67.14
BS-LSBAT-S240629-0731 |  |  |  |  | BS-LSBAT-S240629-0731 | 70.153 | 70.35 | 70.31 | 70.36 | 70.37 | 70.37 | 70.31 | 21.19 | 21.14 | 21.14 | 21.1 |  | BS-LSBAT-S240629-0731 |  | 3.457 | 11.47 |  | 4.179 | 11.01 |  | 2.953 | 11.18 | 5.0455 | 4.9805 | 1.288277 |  | 3.578 | 10.69 |  | 4.1707529 | 14.88 | 17.1 | 23.88 |  | 4.081301 | 14.34 | 16.04 | 21.22 |  | 3.743011 | 14.02 | 15.68 | 21.32 |  | 3.1925959 | 17.88 | 20.4 | 32.42 |  | 2.92442125 | 22.76 | 30.7 | 66.58
BS-LSBAT-S240629-0732 |  |  |  |  | BS-LSBAT-S240629-0732 | 70.158 | 70.36 | 70.32 | 70.35 | 70.38 | 70.38 | 70.32 | 21.21 | 21.16 | 21.13 | 21.1 |  | BS-LSBAT-S240629-0732 |  | 3.457 | 11.44 |  | 4.18 | 11.25 |  | 2.963 | 11.35 | 5.0354 | 4.9761 | 1.177662 |  | 3.578 | 10.88 |  | 4.1705651 | 14.74 | 16.96 | 23.7 |  | 4.08161925 | 14.34 | 16.04 | 21.18 |  | 3.743773 | 14.04 | 15.68 | 21.3 |  | 3.193793 | 18 | 20.52 | 32.48 |  | 2.928371 | 22.8 | 30.7 | 65.92
BS-LSBAT-S240629-0733 |  |  |  |  | BS-LSBAT-S240629-0733 | 70.3 | 70.34 | 70.38 | 70.37 | 70.32 | 70.38 | 70.32 | 21.21 | 21.17 | 21.14 | 21.1 |  | BS-LSBAT-S240629-0733 |  | 3.456 | 11.65 |  | 4.18 | 11.14 |  | 2.968 | 11.31 | 5.0497 | 4.9906 | 1.170367 |  | 3.578 | 10.62 |  | 4.170374 | 14.76 | 17 | 23.74 |  | 4.08239385 | 14.36 | 16.06 | 21.24 |  | 3.74422705 | 14.06 | 15.74 | 21.42 |  | 3.196871 | 18.08 | 20.62 | 32.52 |  | 2.92529835 | 23.06 | 31.22 | 67.18
BS-LSBAT-S240629-0734 |  |  |  |  | BS-LSBAT-S240629-0734 | 70.707 | 70.33 | 70.36 | 70.35 | 70.38 | 70.38 | 70.33 | 21.23 | 21.18 | 21.12 | 21.1 |  | BS-LSBAT-S240629-0734 |  | 3.455 | 11.36 |  | 4.18 | 10.62 |  | 2.957 | 11.29 | 5.0535 | 4.9984 | 1.090333 |  | 3.579 | 10.79 |  | 4.170186 | 14.76 | 16.98 | 23.7 |  | 4.081021 | 14.24 | 15.92 | 21.06 |  | 3.742857 | 13.84 | 15.5 | 21.1 |  | 3.192415 | 18.1 | 20.6 | 32.42 |  | 2.917485 | 22.88 | 30.56 | 65.7
BS-LSBAT-S240629-0735 |  |  |  |  | BS-LSBAT-S240629-0735 | 70.646 | 70.3 | 70.28 | 70.35 | 70.33 | 70.35 | 70.28 | 21.22 | 21.18 | 21.14 | 21.11 |  | BS-LSBAT-S240629-0735 |  | 3.456 | 11.09 |  | 4.179 | 10.55 |  | 2.959 | 11.13 |  |  |  |  | 3.587 | 10.56 | [25 empty] | S14-7 (JIAT) | JIAT
BS-LSBAT-S240629-0736 |  |  |  |  | BS-LSBAT-S240629-0736 | 70.256 | 70.35 | 70.33 | 70.36 | 70.37 | 70.37 | 70.33 | 21.21 | 21.18 | 21.15 | 21.09 |  | BS-LSBAT-S240629-0736 |  | 3.457 | 11.58 |  | 4.178 | 10.83 |  | 2.981 | 11.27 | 5.0289 | 4.9864 | 0.8451152 |  | 3.579 | 10.63 |  | 4.170362 | 14.78 | 17 | 23.76 |  | 4.081251 | 14.24 | 15.94 | 21.14 |  | 3.743311 | 13.88 | 15.54 | 21.24 |  | 3.194717 | 17.82 | 20.36 | 32.2 |  | 2.927401 | 22.66 | 30.46 | 65.16
BS-LSBAT-S240629-0737 |  |  |  |  | BS-LSBAT-S240629-0737 | 70.075 | 70.36 | 70.31 | 70.33 | 70.32 | 70.36 | 70.31 | 21.21 | 21.17 | 21.14 | 21.11 |  | BS-LSBAT-S240629-0737 |  | 3.457 | 11.36 |  | 4.179 | 11.05 |  | 2.941 | 11.07 | 5.0152 | 4.9644 | 1.012921 |  | 3.578 | 10.65 |  | 4.170357 | 14.56 | 16.78 | 23.5 |  | 4.08261385 | 14.32 | 15.98 | 21.14 |  | 3.745031 | 13.9 | 15.56 | 21.18 |  | 3.19494 | 17.62 | 20.12 | 32.04 |  | 2.930304 | 22.46 | 30.2 | 65.2
BS-LSBAT-S240629-0738 |  |  |  |  | BS-LSBAT-S240629-0738 | 70.623 | 70.3 | 70.27 | 70.33 | 70.35 | 70.35 | 70.27 | 21.22 | 21.15 | 21.14 | 21.1 |  | BS-LSBAT-S240629-0738 |  | 3.456 | 11.52 |  | 4.179 | 10.99 |  | 2.925 | 11.34 | 5.0524 | 4.9873 | 1.288497 |  | 3.578 | 10.9 |  | 4.169868 | 14.62 | 16.8 | 23.52 |  | 4.082346 | 14.32 | 16.02 | 21.18 |  | 3.74480425 | 14 | 15.66 | 21.32 |  | 3.194721 | 18.2 | 20.72 | 32.56 |  | 2.9184181 | 23.08 | 30.66 | 65.96
BS-LSBAT-S240629-0739 |  |  |  |  | BS-LSBAT-S240629-0739 | 70.629 | 70.3 | 70.31 | 70.39 | 70.36 | 70.39 | 70.3 | 21.23 | 21.17 | 21.13 | 21.11 |  | BS-LSBAT-S240629-0739 |  | 3.456 | 11.62 |  | 4.178 | 10.99 |  | 2.94 | 11.34 | 5.0349 | 4.982 | 1.050666 |  | 3.579 | 10.75 |  | 4.170291 | 14.74 | 16.98 | 23.7 |  | 4.08201 | 14.32 | 16.02 | 21.2 |  | 3.744921 | 13.96 | 15.64 | 21.28 |  | 3.195756 | 18.06 | 20.58 | 32.4 |  | 2.9175004 | 22.88 | 30.48 | 66.1
BS-LSBAT-S240629-0740 |  |  |  |  | BS-LSBAT-S240629-0740 | 70.681 | 70.3 | 70.36 | 70.33 | 70.34 | 70.36 | 70.3 | 21.23 | 21.16 | 21.14 | 21.1 |  | BS-LSBAT-S240629-0740 |  | 3.455 | 11.42 |  | 4.179 | 10.65 |  | 2.94 | 11.11 | 5.0334 | 4.9846 | 0.9695236 |  | 3.579 | 10.66 |  | 4.17053065 | 14.42 | 16.64 | 23.34 |  | 4.082798 | 14.12 | 15.82 | 20.98 |  | 3.745236 | 13.74 | 15.4 | 21.04 |  | 3.19514455 | 17.7 | 20.22 | 32.02 |  | 2.91630205 | 22.58 | 30.3 | 66.2
BS-LSBAT-S240629-0741 |  |  |  |  | BS-LSBAT-S240629-0741 | 70.068 | 70.39 | 70.34 | 70.38 | 70.37 | 70.39 | 70.34 | 21.22 | 21.18 | 21.15 | 21.11 |  | BS-LSBAT-S240629-0741 |  | 3.457 | 11.66 |  | 4.179 | 11.3 |  | 2.931 | 11.52 | 5.0289 | 4.9673 | 1.22492 |  | 3.578 | 10.89 |  | 4.170297 | 14.52 | 16.78 | 23.56 |  | 4.083474 | 14.38 | 16.08 | 21.28 |  | 3.745569 | 14.08 | 15.74 | 21.38 |  | 3.195283 | 18.1 | 20.64 | 32.7 |  | 2.92709125 | 23.04 | 31.14 | 67.34
BS-LSBAT-S240629-0742 |  |  |  |  | BS-LSBAT-S240629-0742 | 70.151 | 70.3 | 70.27 | 70.36 | 70.37 | 70.37 | 70.27 | 21.19 | 21.16 | 21.14 | 21.1 |  | BS-LSBAT-S240629-0742 |  | 3.457 | 11.59 |  | 4.178 | 10.88 |  | 2.928 | 11.09 | 5.0428 | 4.9785 | 1.275085 |  | 3.578 | 10.75 |  | 4.16998 | 14.54 | 16.76 | 23.48 |  | 4.082806 | 14.24 | 15.92 | 21.08 |  | 3.744854 | 13.86 | 15.52 | 21.12 |  | 3.195569 | 17.84 | 20.34 | 32.24 |  | 2.93261 | 22.62 | 30.4 | 65.04
BS-LSBAT-S240629-0743 |  |  |  |  | BS-LSBAT-S240629-0743 | 70.254 | 70.35 | 70.31 | 70.4 | 70.39 | 70.4 | 70.31 | 21.21 | 21.17 | 21.14 | 21.11 |  | BS-LSBAT-S240629-0743 |  | 3.456 | 11.7 |  | 4.178 | 11.04 |  | 2.936 | 11.24 | 5.0485 | 4.9796 | 1.364762 |  | 3.578 | 10.79 |  | 4.169659 | 15.1 | 17.32 | 24.08 |  | 4.0809607 | 14.46 | 16.16 | 21.38 |  | 3.743131 | 14.1 | 15.78 | 21.48 |  | 3.195951 | 18.1 | 20.66 | 32.52 |  | 2.92375745 | 23.08 | 31.1 | 66.7
BS-LSBAT-S240629-0744 |  |  |  |  | BS-LSBAT-S240629-0744 | 70.703 | 70.33 | 70.32 | 70.39 | 70.34 | 70.39 | 70.32 | 21.21 | 21.18 | 21.16 | 21.11 |  | BS-LSBAT-S240629-0744 |  | 3.455 | 11.77 |  | 4.179 | 10.91 |  | 2.932 | 11.29 | 5.045 | 4.9879 | 1.131814 |  | 3.579 | 11.07 |  | 4.169831 | 14.86 | 17.12 | 23.86 |  | 4.08170145 | 14.46 | 16.16 | 21.36 |  | 3.743793 | 14.18 | 15.84 | 21.52 |  | 3.193572 | 18.12 | 20.66 | 32.48 |  | 2.913016 | 22.96 | 30.78 | 67.1
BS-LSBAT-S240629-0745 |  |  |  |  | BS-LSBAT-S240629-0745 | 70.572 | 70.3 | 70.35 | 70.41 | 70.37 | 70.41 | 70.3 | 21.23 | 21.18 | 21.15 | 21.11 |  | BS-LSBAT-S240629-0745 |  | 3.456 | 11.19 |  | 4.179 | 10.43 |  | 2.93 | 10.96 | 5.0465 | 4.9834 | 1.250372 |  | 3.578 | 10.66 |  | 4.169835 | 14.98 | 17.18 | 23.92 |  | 4.080388 | 14.24 | 15.94 | 21.12 |  | 3.742738 | 13.84 | 15.5 | 21.14 |  | 3.1928 | 17.68 | 20.2 | 32 |  | 2.920258 | 22.66 | 30.48 | 66.06
BS-LSBAT-S240629-0746 |  |  |  |  | BS-LSBAT-S240629-0746 | 70.133 | 70.32 | 70.29 | 70.39 | 70.35 | 70.39 | 70.29 | 21.24 | 21.18 | 21.14 | 21.11 |  | BS-LSBAT-S240629-0746 |  | 3.457 | 11.4 |  | 4.18 | 11.12 |  | 2.931 | 11.21 | 5.037 | 4.9715 | 1.300377 |  | 3.578 | 10.69 |  | 4.169922 | 14.72 | 16.96 | 23.7 |  | 4.081999 | 14.44 | 16.14 | 21.32 |  | 3.7440853 | 14.16 | 15.84 | 21.48 |  | 3.194396 | 17.96 | 20.48 | 32.44 |  | 2.931548 | 22.82 | 30.62 | 65.4
BS-LSBAT-S240629-0747 |  |  |  |  | BS-LSBAT-S240629-0747 | 70.127 | 70.33 | 70.31 | 70.35 | 70.36 | 70.36 | 70.31 | 21.2 | 21.17 | 21.13 | 21.11 |  | BS-LSBAT-S240629-0747 |  | 3.457 | 11.59 |  | 4.179 | 11.13 |  | 2.92 | 11.38 | 5.0455 | 4.9709 | 1.478545 |  | 3.579 | 10.63 |  | 4.170337 | 15.02 | 17.26 | 24.06 |  | 4.081004 | 14.52 | 16.2 | 21.4 |  | 3.7431505 | 14.14 | 15.78 | 21.44 |  | 3.19302725 | 17.98 | 20.5 | 32.44 |  | 2.927829 | 22.68 | 30.62 | 65.76
BS-LSBAT-S240629-0748 |  |  |  |  | BS-LSBAT-S240629-0748 | 70.515 | 70.31 | 70.27 | 70.38 | 70.3 | 70.38 | 70.27 | 21.2 | 21.17 | 21.16 | 21.11 |  | BS-LSBAT-S240629-0748 |  | 3.456 | 10.91 |  | 4.18 | 10.47 |  | 2.93 | 10.99 | 5.0398 | 4.9767 | 1.252034 |  | 3.579 | 10.56 |  | 4.16982 | 14.82 | 17.06 | 23.86 |  | 4.080908 | 14.22 | 15.92 | 21.14 |  | 3.743726 | 13.84 | 15.52 | 21.2 |  | 3.194453 | 17.76 | 20.26 | 32.1 |  | 2.92239935 | 22.5 | 30.42 | 65.94
BS-LSBAT-S240629-0749 |  |  |  |  | BS-LSBAT-S240629-0749 | 70.73 | 70.32 | 70.29 | 70.38 | 70.4 | 70.4 | 70.29 | 21.21 | 21.19 | 21.15 | 21.11 |  | BS-LSBAT-S240629-0749 |  | 3.456 | 11.43 |  | 4.18 | 10.56 |  | 3.001 | 11.08 | 4.9662 | 4.9889 | -0.4570899 |  | 3.579 | 10.73 |  | 4.169864 | 14.86 | 17.08 | 23.84 |  | 4.081341 | 14.32 | 16.02 | 21.24 |  | 3.74381065 | 13.96 | 15.62 | 21.3 |  | 3.1943047 | 18.04 | 20.56 | 32.36 |  | 2.917515 | 22.86 | 30.5 | 65.94
BS-LSBAT-S240629-0750 |  |  |  |  | BS-LSBAT-S240629-0750 | 70.57 | 70.33 | 70.3 | 70.31 | 70.37 | 70.37 | 70.3 | 21.21 | 21.16 | 21.15 | 21.11 |  | BS-LSBAT-S240629-0750 |  | 3.456 | 11.14 |  | 4.179 | 10.62 |  | 2.916 | 11.05 | 5.041 | 4.9596 | 1.614759 |  | 3.579 | 10.54 |  | 4.170314 | 14.92 | 17.14 | 24 |  | 4.081193 | 14.26 | 15.98 | 21.22 |  | 3.7439669 | 13.86 | 15.52 | 21.24 |  | 3.19321235 | 17.74 | 20.28 | 32.14 |  | 2.922588 | 22.72 | 30.64 | 66.64
BS-LSBAT-S240629-0751 |  |  |  |  | BS-LSBAT-S240629-0751 | 70.08 | 70.36 | 70.3 | 70.35 | 70.37 | 70.37 | 70.3 | 21.22 | 21.17 | 21.15 | 21.11 |  | BS-LSBAT-S240629-0751 |  | 3.457 | 11.55 |  | 4.179 | 11.1 |  | 2.925 | 11.2 | 5.0386 | 4.9659 | 1.442861 |  | 3.578 | 10.95 |  | 4.170112 | 14.92 | 17.14 | 23.96 |  | 4.081804 | 14.52 | 16.2 | 21.42 |  | 3.74404995 | 14.24 | 15.88 | 21.56 |  | 3.19434 | 18.12 | 20.64 | 32.62 |  | 2.933427 | 22.9 | 30.86 | 65.7
BS-LSBAT-S240629-0752 |  |  |  |  | BS-LSBAT-S240629-0752 | 70.116 | 70.35 | 70.32 | 70.33 | 70.31 | 70.35 | 70.31 | 21.22 | 21.16 | 21.14 | 21.1 |  | BS-LSBAT-S240629-0752 |  | 3.457 | 11.31 |  | 4.178 | 10.86 |  | 2.941 | 11.15 | 5.0204 | 4.9701 | 1.001912 |  | 3.578 | 10.7 |  | 4.1701944 | 14.68 | 16.88 | 23.66 |  | 4.082809 | 14.36 | 16.02 | 21.22 |  | 3.744894 | 14.02 | 15.68 | 21.34 |  | 3.195037 | 17.92 | 20.44 | 32.38 |  | 2.934003 | 22.74 | 30.66 | 65.48
BS-LSBAT-S240629-0753 |  |  |  |  | BS-LSBAT-S240629-0753 | 70.263 | 70.32 | 70.38 | 70.36 | 70.41 | 70.41 | 70.32 | 21.23 | 21.16 | 21.13 | 21.11 |  | BS-LSBAT-S240629-0753 |  | 3.456 | 11.63 |  | 4.178 | 10.96 |  | 2.98 | 11.04 | 4.9914 | 4.9771 | 0.2864928 |  | 3.578 | 10.57 |  | 4.169807 | 14.74 | 16.98 | 23.78 |  | 4.081941 | 14.3 | 16.02 | 21.22 |  | 3.745047 | 13.96 | 15.64 | 21.32 |  | 3.199436 | 17.78 | 20.3 | 32.08 |  | 2.9346462 | 22.72 | 30.78 | 65.86
BS-LSBAT-S240629-0754 |  |  |  |  | BS-LSBAT-S240629-0754 | 70.079 | 70.36 | 70.34 | 70.38 | 70.4 | 70.4 | 70.34 | 21.21 | 21.18 | 21.15 | 21.11 |  | BS-LSBAT-S240629-0754 |  | 3.457 | 11.51 |  | 4.179 | 11.22 |  | 2.939 | 11.2 | 5.0278 | 4.9655 | 1.239111 |  | 3.578 | 10.86 |  | 4.170038 | 14.94 | 17.18 | 24 |  | 4.081764 | 14.52 | 16.24 | 21.44 |  | 3.744132 | 14.16 | 15.82 | 21.48 |  | 3.19336 | 17.96 | 20.5 | 32.52 |  | 2.936971 | 22.78 | 30.86 | 65.74
BS-LSBAT-S240629-0755 |  |  |  |  | BS-LSBAT-S240629-0755 | 70.573 | 70.32 | 70.31 | 70.25 | 70.28 | 70.32 | 70.25 | 21.21 | 21.19 | 21.14 | 21.13 |  | BS-LSBAT-S240629-0755 |  | 3.456 | 10.93 |  | 4.178 | 10.43 |  | 2.946 | 10.7 | 5.0353 | 4.9822 | 1.054555 |  | 3.578 | 10.34 |  | 4.169568 | 14.54 | 16.76 | 23.52 |  | 4.0816188 | 14.14 | 15.8 | 20.96 |  | 3.744653 | 13.7 | 15.34 | 20.96 |  | 3.195783 | 17.26 | 19.78 | 31.48 |  | 2.927861 | 22 | 29.98 | 65.24
BS-LSBAT-S240629-0756 |  |  |  |  | BS-LSBAT-S240629-0756 | 70.204 | 70.34 | 70.32 | 70.36 | 70.33 | 70.36 | 70.32 | 21.21 | 21.2 | 21.13 | 21.11 |  | BS-LSBAT-S240629-0756 |  | 3.457 | 11.52 |  | 4.178 | 10.79 |  | 2.971 | 11.19 | 5.0059 | 4.9754 | 0.609281 |  | 3.578 | 10.73 |  | 4.16915365 | 14.58 | 16.8 | 23.6 |  | 4.083212 | 14.44 | 16.14 | 21.38 |  | 3.746056 | 14.06 | 15.72 | 21.42 |  | 3.199679 | 18.18 | 20.74 | 32.62 |  | 2.93681275 | 23.08 | 31.28 | 66.34
BS-LSBAT-S240629-0757 |  |  |  |  | BS-LSBAT-S240629-0757 | 70.107 | 70.34 | 70.37 | 70.36 | 70.4 | 70.4 | 70.34 | 21.23 | 21.18 | 21.14 | 21.12 |  | BS-LSBAT-S240629-0757 |  | 3.457 | 11.36 |  | 4.179 | 11 |  | 2.966 | 11.19 | 4.9897 | 4.9591 | 0.6132633 |  | 3.578 | 10.65 |  | 4.169315 | 14.74 | 16.96 | 23.76 |  | 4.082262 | 14.5 | 16.22 | 21.42 |  | 3.7454471 | 14.16 | 15.82 | 21.5 |  | 3.19638765 | 17.9 | 20.44 | 32.38 |  | 2.93719 | 22.76 | 30.68 | 65.44
BS-LSBAT-S240629-0758 |  |  |  |  | BS-LSBAT-S240629-0758 | 70.657 | 70.29 | 70.38 | 70.33 | 70.37 | 70.38 | 70.29 | 21.23 | 21.17 | 21.14 | 21.11 |  | BS-LSBAT-S240629-0758 |  | 3.456 | 11.49 |  | 4.177 | 10.78 |  | 2.967 | 11.21 | 5.0007 | 4.9739 | 0.535925 |  | 3.578 | 10.33 |  | 4.169255 | 15.06 | 17.3 | 24.1 |  | 4.07973675 | 14.38 | 16.06 | 21.28 |  | 3.743231 | 13.96 | 15.64 | 21.32 |  | 3.19503955 | 17.92 | 20.44 | 32.2 |  | 2.92540405 | 22.7 | 30.42 | 65.2
BS-LSBAT-S240629-0759 |  |  |  |  | BS-LSBAT-S240629-0759 | 70.678 | 70.33 | 70.3 | 70.34 | 70.31 | 70.34 | 70.3 | 21.22 | 21.15 | 21.16 | 21.1 |  | BS-LSBAT-S240629-0759 |  | 3.456 | 11.5 |  | 4.178 | 10.63 |  | 2.975 | 11.12 |  |  |  |  | 3.587 | 10.82 | [25 empty] | S6-8 | PM
BS-LSBAT-S240629-0760 |  |  |  |  | BS-LSBAT-S240629-0760 | 70.438 | 70.28 | 70.34 | 70.36 | 70.32 | 70.36 | 70.28 | 21.21 | 21.17 | 21.14 | 21.1 |  | BS-LSBAT-S240629-0760 |  | 3.456 | 11.08 |  | 4.178 | 10.53 |  | 2.973 | 10.87 | 4.978 | 4.956 | 0.4419446 |  | 3.578 | 10.79 |  | 4.16973 | 14.82 | 17.08 | 23.96 |  | 4.08132795 | 14.3 | 16.02 | 21.28 |  | 3.74471835 | 13.88 | 15.56 | 21.26 |  | 3.194011 | 17.56 | 20.06 | 31.92 |  | 2.929671 | 22.52 | 30.52 | 66.22
BS-LSBAT-S240629-0761 |  |  |  |  | BS-LSBAT-S240629-0761 | 70.075 | 70.35 | 70.33 | 70.37 | 70.38 | 70.38 | 70.33 | 21.2 | 21.18 | 21.13 | 21.11 |  | BS-LSBAT-S240629-0761 |  | 3.457 | 11.76 |  | 4.179 | 10.97 |  | 2.967 | 11.08 | 4.9969 | 4.9616 | 0.706438 |  | 3.578 | 10.85 |  | 4.169344 | 15.4 | 17.64 | 24.48 |  | 4.07902 | 14.52 | 16.22 | 21.44 |  | 3.74185 | 14.18 | 15.82 | 21.5 |  | 3.192609 | 18.1 | 20.62 | 32.58 |  | 2.9349947 | 22.9 | 31 | 65.86
BS-LSBAT-S240629-0762 |  |  |  |  | BS-LSBAT-S240629-0762 | 70.138 | 70.4 | 70.39 | 70.37 | 70.38 | 70.4 | 70.37 | 21.2 | 21.18 | 21.15 | 21.11 |  | BS-LSBAT-S240629-0762 |  | 3.457 | 11.52 |  | 4.18 | 11.02 |  | 2.95 | 11.1 | 5.0205 | 4.9684 | 1.037745 |  | 3.578 | 10.77 |  | 4.169336 | 14.92 | 17.16 | 23.96 |  | 4.080725 | 14.32 | 16 | 21.2 |  | 3.743487 | 14.02 | 15.66 | 21.32 |  | 3.19406955 | 18.24 | 20.74 | 32.7 |  | 2.93398 | 23.18 | 31.26 | 66.38
BS-LSBAT-S240629-0763 |  |  |  |  | BS-LSBAT-S240629-0763 | 70.257 | 70.33 | 70.3 | 70.39 | 70.37 | 70.39 | 70.3 | 21.22 | 21.17 | 21.16 | 21.11 |  | BS-LSBAT-S240629-0763 |  | 3.456 | 11.81 |  | 4.178 | 10.93 |  | 2.942 | 11.01 | 5.0506 | 4.9922 | 1.156298 |  | 3.578 | 10.74 |  | 4.169173 | 15.12 | 17.36 | 24.18 |  | 4.08173 | 14.7 | 16.42 | 21.68 |  | 3.74358035 | 14.34 | 16.04 | 21.78 |  | 3.195254 | 18.4 | 20.98 | 32.9 |  | 2.932047 | 23.26 | 31.58 | 67.1
BS-LSBAT-S240629-0764 |  |  |  |  | BS-LSBAT-S240629-0764 | 70.065 | 70.3 | 70.29 | 70.32 | 70.34 | 70.34 | 70.29 | 21.19 | 21.17 | 21.14 | 21.1 |  | BS-LSBAT-S240629-0764 |  | 3.457 | 11.56 |  | 4.179 | 11.24 |  | 2.957 | 11.21 | 5.0011 | 4.9558 | 0.9058007 |  | 3.578 | 10.84 |  | 4.16946425 | 15.32 | 17.58 | 24.42 |  | 4.079845 | 14.58 | 16.3 | 21.54 |  | 3.742648 | 14.24 | 15.9 | 21.6 |  | 3.193365 | 18.02 | 20.52 | 32.5 |  | 2.933601 | 23.02 | 30.96 | 66.04
BS-LSBAT-S240629-0765 |  |  |  |  | BS-LSBAT-S240629-0765 | 70.589 | 70.36 | 70.33 | 70.34 | 70.35 | 70.36 | 70.33 | 21.19 | 21.16 | 21.14 | 21.11 |  | BS-LSBAT-S240629-0765 |  | 3.456 | 11.25 |  | 4.18 | 10.58 |  | 3.115 | 10.93 | 4.8087 | 4.9821 | -3.605964 |  | 3.577 | 10.61 |  | 4.169079 | 14.62 | 16.86 | 23.66 |  | 4.082456 | 14.3 | 16 | 21.22 |  | 3.74551 | 13.88 | 15.54 | 21.26 |  | 3.1970712 | 18.02 | 20.54 | 32.4 |  | 2.93307205 | 23.06 | 31.08 | 66.38
BS-LSBAT-S240629-0766 |  |  |  |  | BS-LSBAT-S240629-0766 | 70.086 | 70.33 | 70.3 | 70.37 | 70.32 | 70.37 | 70.3 | 21.21 | 21.17 | 21.14 | 21.1 |  | BS-LSBAT-S240629-0766 |  | 3.457 | 11.4 |  | 4.179 | 11 |  | 2.953 | 11.34 | 5.0142 | 4.9646 | 0.9891907 |  | 3.578 | 10.76 |  | 4.169029 | 14.68 | 16.94 | 23.8 |  | 4.08296095 | 14.62 | 16.32 | 21.58 |  | 3.7458884 | 14.26 | 15.92 | 21.62 |  | 3.19775 | 18.1 | 20.64 | 32.66 |  | 2.93616785 | 23.14 | 31.32 | 67.26
BS-LSBAT-S240629-0767 |  |  |  |  | BS-LSBAT-S240629-0767 | 70.154 | 70.35 | 70.32 | 70.38 | 70.34 | 70.38 | 70.32 | 21.21 | 21.17 | 21.13 | 21.12 |  | BS-LSBAT-S240629-0767 |  | 3.457 | 11.47 |  | 4.179 | 11 |  | 2.965 | 11.1 | 5.0022 | 4.9657 | 0.7296789 |  | 3.578 | 10.72 |  | 4.169254 | 14.74 | 17 | 23.82 |  | 4.08187715 | 14.38 | 16.08 | 21.28 |  | 3.7446894 | 14.08 | 15.72 | 21.4 |  | 3.195317 | 17.92 | 20.44 | 32.34 |  | 2.93585555 | 22.84 | 30.92 | 66.08
BS-LSBAT-S240629-0768 |  |  |  |  | BS-LSBAT-S240629-0768 | 70.729 | 70.28 | 70.31 | 70.32 | 70.29 | 70.32 | 70.28 | 21.24 | 21.19 | 21.14 | 21.1 |  | BS-LSBAT-S240629-0768 |  | 3.456 | 11.26 |  | 4.177 | 10.58 |  | 2.97 | 10.75 | 5.0028 | 4.9791 | 0.4737347 |  | 3.578 | 10.5 |  | 4.1691765 | 14.74 | 16.96 | 23.76 |  | 4.081592 | 14.28 | 15.98 | 21.22 |  | 3.74489575 | 13.9 | 15.56 | 21.24 |  | 3.196201 | 17.66 | 20.14 | 31.86 |  | 2.925712 | 22.66 | 30.42 | 65.66
BS-LSBAT-S240629-0769 |  |  |  |  | BS-LSBAT-S240629-0769 | 70.66 | 70.39 | 70.36 | 70.38 | 70.37 | 70.39 | 70.36 | 21.22 | 21.18 | 21.16 | 21.12 |  | BS-LSBAT-S240629-0769 |  | 3.456 | 11.06 |  | 4.178 | 10.61 |  | 2.979 | 10.87 | 5 | 4.983 | 0.34 |  | 3.578 | 10.73 |  | 4.16905655 | 14.7 | 16.96 | 23.78 |  | 4.08272755 | 14.48 | 16.2 | 21.46 |  | 3.74594 | 14.1 | 15.76 | 21.48 |  | 3.1972688 | 18 | 20.56 | 32.34 |  | 2.926454 | 22.98 | 30.98 | 66.8
BS-LSBAT-S240629-0770 |  |  |  |  | BS-LSBAT-S240629-0770 | 70.572 | 70.34 | 70.41 | 70.35 | 70.36 | 70.41 | 70.34 | 21.23 | 21.16 | 21.16 | 21.11 |  | BS-LSBAT-S240629-0770 |  | 3.456 | 11.11 |  | 4.178 | 10.44 |  | 2.974 | 10.76 | 5.0024 | 4.9752 | 0.543739 |  | 3.578 | 10.52 |  | 4.1689643 | 14.96 | 17.16 | 24 |  | 4.08062275 | 14.32 | 16 | 21.22 |  | 3.743913 | 13.88 | 15.52 | 21.2 |  | 3.194809 | 17.58 | 20.06 | 31.84 |  | 2.9296052 | 22.56 | 30.64 | 66.3
BS-LSBAT-S240629-0771 |  |  |  |  | BS-LSBAT-S240629-0771 | 70.089 | 70.31 | 70.27 | 70.34 | 70.33 | 70.34 | 70.27 | 21.23 | 21.18 | 21.15 | 21.11 |  | BS-LSBAT-S240629-0771 |  | 3.457 | 11.47 |  | 4.179 | 11.1 |  | 2.98 | 11.19 | 4.9783 | 4.9576 | 0.4158046 |  | 3.578 | 10.76 |  | 4.169274 | 14.94 | 17.18 | 24.08 |  | 4.08076905 | 14.42 | 16.12 | 21.36 |  | 3.743855 | 14.06 | 15.72 | 21.4 |  | 3.194237 | 17.94 | 20.48 | 32.48 |  | 2.9348604 | 23.02 | 31.28 | 67.12
BS-LSBAT-S240629-0772 |  |  |  |  | BS-LSBAT-S240629-0772 | 70.158 | 70.31 | 70.29 | 70.34 | 70.28 | 70.34 | 70.28 | 21.19 | 21.16 | 21.13 | 21.12 |  | BS-LSBAT-S240629-0772 |  | 3.457 | 11.42 |  | 4.179 | 10.86 |  | 2.974 | 11.3 | 5.0003 | 4.967 | 0.66596 |  | 3.578 | 10.61 |  | 4.169429 | 14.96 | 17.2 | 24.08 |  | 4.081226 | 14.44 | 16.14 | 21.4 |  | 3.7442439 | 14.04 | 15.7 | 21.38 |  | 3.195733 | 18.04 | 20.58 | 32.52 |  | 2.933799 | 23.14 | 31.46 | 67.6
BS-LSBAT-S240629-0773 |  |  |  |  | BS-LSBAT-S240629-0773 | 70.204 | 70.42 | 70.35 | 70.43 | 70.38 | 70.43 | 70.35 | 21.2 | 21.17 | 21.14 | 21.11 |  | BS-LSBAT-S240629-0773 |  | 3.456 | 11.51 |  | 4.179 | 10.66 |  | 2.972 | 11.07 | 5.0118 | 4.9762 | 0.7103236 |  | 3.578 | 10.64 |  | 4.168943 | 14.92 | 17.18 | 24.06 |  | 4.081807 | 14.5 | 16.22 | 21.52 |  | 3.744543 | 14.08 | 15.76 | 21.52 |  | 3.19739245 | 18.1 | 20.62 | 32.5 |  | 2.929489 | 23.34 | 31.84 | 68.7
BS-LSBAT-S240629-0774 |  |  |  |  | BS-LSBAT-S240629-0774 | 70.128 | 70.34 | 70.29 | 70.38 | 70.36 | 70.38 | 70.29 | 21.2 | 21.15 | 21.13 | 21.09 |  | BS-LSBAT-S240629-0774 |  | 3.457 | 11.52 |  | 4.178 | 11.03 |  | 2.975 | 11.38 | 4.9932 | 4.9629 | 0.6068253 |  | 3.578 | 10.78 |  | 4.169031 | 14.98 | 17.22 | 24.08 |  | 4.081273 | 14.54 | 16.22 | 21.48 |  | 3.744461 | 14.2 | 15.84 | 21.56 |  | 3.1962745 | 18.2 | 20.74 | 32.7 |  | 2.93839455 | 23.3 | 31.4 | 66.68
BS-LSBAT-S240629-0775 |  |  |  |  | BS-LSBAT-S240629-0775 | 70.728 | 70.33 | 70.28 | 70.35 | 70.34 | 70.35 | 70.28 | 21.22 | 21.17 | 21.12 | 21.1 |  | BS-LSBAT-S240629-0775 |  | 3.456 | 11 |  | 4.179 | 10.4 |  | 2.975 | 10.81 | 5.0057 | 4.9799 | 0.5154124 |  | 3.578 | 10.62 |  | 4.1690135 | 15 | 17.22 | 24.06 |  | 4.081105 | 14.44 | 16.16 | 21.4 |  | 3.744058 | 14.08 | 15.74 | 21.42 |  | 3.1953885 | 17.8 | 20.32 | 32.04 |  | 2.92612 | 22.8 | 30.74 | 66.3
BS-LSBAT-S240629-0776 |  |  |  |  | BS-LSBAT-S240629-0776 | 70.274 | 70.35 | 70.33 | 70.36 | 70.34 | 70.36 | 70.33 | 21.23 | 21.2 | 21.13 | 21.11 |  | BS-LSBAT-S240629-0776 |  | 3.456 | 11.66 |  | 4.178 | 10.92 |  | 2.984 | 11.29 | 5.0047 | 4.9801 | 0.491538 |  | 3.578 | 10.79 |  | 4.168728 | 15.44 | 17.68 | 24.52 |  | 4.0804302 | 14.72 | 16.44 | 21.74 |  | 3.743113 | 14.38 | 16.06 | 21.8 |  | 3.197166 | 18.18 | 20.72 | 32.52 |  | 2.933905 | 23.2 | 31.76 | 67.46
BS-LSBAT-S240629-0777 |  |  |  |  | BS-LSBAT-S240629-0777 | 70.158 | 70.38 | 70.32 | 70.41 | 70.37 | 70.41 | 70.32 | 21.21 | 21.18 | 21.13 | 21.12 |  | BS-LSBAT-S240629-0777 |  | 3.457 | 11.62 |  | 4.18 | 10.97 |  | 2.959 | 11.34 | 5.0179 | 4.9683 | 0.9884613 |  | 3.577 | 10.76 |  | 4.16913355 | 14.84 | 17.06 | 23.92 |  | 4.082463 | 14.42 | 16.12 | 21.38 |  | 3.745266 | 14.08 | 15.74 | 21.46 |  | 3.196343 | 18.06 | 20.6 | 32.56 |  | 2.939093 | 23 | 31.26 | 66.52
BS-LSBAT-S240629-0778 |  |  |  |  | BS-LSBAT-S240629-0778 | 70.655 | 70.36 | 70.32 | 70.41 | 70.35 | 70.41 | 70.32 | 21.23 | 21.15 | 21.13 | 21.1 |  | BS-LSBAT-S240629-0778 |  | 3.456 | 11.37 |  | 4.179 | 10.72 |  | 2.968 | 11.12 | 5.0158 | 4.9749 | 0.8154233 |  | 3.578 | 10.76 |  | 4.16906505 | 14.84 | 17.08 | 23.92 |  | 4.081703 | 14.42 | 16.12 | 21.36 |  | 3.745402 | 14.08 | 15.74 | 21.46 |  | 3.197938 | 18 | 20.52 | 32.28 |  | 2.92818905 | 23.02 | 30.94 | 66.42
BS-LSBAT-S240629-0779 |  |  |  |  | BS-LSBAT-S240629-0779 | 70.72 | 70.34 | 70.32 | 70.36 | 70.38 | 70.38 | 70.32 | 21.21 | 21.17 | 21.15 | 21.1 |  | BS-LSBAT-S240629-0779 |  | 3.456 | 11.56 |  | 4.179 | 10.56 |  | 2.954 | 10.99 | 5.0336 | 4.9813 | 1.039018 |  | 3.578 | 10.77 |  | 4.169527 | 14.94 | 17.18 | 24.04 |  | 4.082039 | 14.46 | 16.18 | 21.44 |  | 3.74489905 | 14.06 | 15.72 | 21.44 |  | 3.19563 | 18.26 | 20.78 | 32.64 |  | 2.9237014 | 23.54 | 31.62 | 68.34
BS-LSBAT-S240629-0780 |  |  |  |  | BS-LSBAT-S240629-0780 | 70.492 | 70.36 | 70.33 | 70.37 | 70.38 | 70.38 | 70.33 | 21.22 | 21.18 | 21.17 | 21.11 |  | BS-LSBAT-S240629-0780 |  | 3.456 | 11.68 |  | 4.179 | 11.05 |  | 2.981 | 11.16 | 4.9847 | 4.9716 | 0.2628042 |  | 3.578 | 10.8 |  | 4.170364 | 14.66 | 16.88 | 23.66 |  | 4.0813 | 14.26 | 15.96 | 21.12 |  | 3.744598 | 13.8 | 15.44 | 21.04 |  | 3.195436 | 17.7 | 20.2 | 32.06 |  | 2.927715 | 22.28 | 31 | 67.36
BS-LSBAT-S240629-0781 |  |  |  |  | BS-LSBAT-S240629-0781 | 70.455 | 70.39 | 70.41 | 70.44 | 70.37 | 70.44 | 70.37 | 21.19 | 21.17 | 21.13 | 21.11 |  | BS-LSBAT-S240629-0781 |  | 3.456 | 11.41 |  | 4.175 | 10.42 |  | 2.929 | 10.97 | 5.0508 | 5.0141 | 0.7266176 |  | 3.579 | 10.59 |  | 4.16978175 | 14.6 | 16.78 | 23.54 |  | 4.080827 | 14.16 | 15.84 | 21.04 |  | 3.74082385 | 13.7 | 15.34 | 20.98 |  | 3.188622 | 17.76 | 20.26 | 32.14 |  | 2.92176 | 22.86 | 30.88 | 66.76
BS-LSBAT-S240629-0782 |  |  |  |  | BS-LSBAT-S240629-0782 | 70.401 | 70.32 | 70.34 | 70.33 | 70.37 | 70.37 | 70.32 | 21.23 | 21.15 | 21.13 | 21.11 |  | BS-LSBAT-S240629-0782 |  | 3.456 | 11.63 |  | 4.176 | 10.56 |  | 2.93 | 10.91 | 5.0534 | 5.0132 | 0.795504 |  | 3.578 | 10.5 |  | 4.169912 | 14.78 | 16.98 | 23.74 |  | 4.080834 | 14.22 | 15.9 | 21.14 |  | 3.74078 | 13.78 | 15.42 | 21.1 |  | 3.1890834 | 17.68 | 20.18 | 32.08 |  | 2.923277 | 22.88 | 30.82 | 66.52
BS-LSBAT-S240629-0783 |  |  |  |  | BS-LSBAT-S240629-0783 | 70.263 | 70.37 | 70.36 | 70.34 | 70.39 | 70.39 | 70.34 | 21.22 | 21.18 | 21.14 | 21.11 |  | BS-LSBAT-S240629-0783 |  | 3.456 | 11.38 |  | 4.176 | 10.66 |  | 2.917 | 11.05 | 5.0629 | 5.0083 | 1.078433 |  | 3.578 | 10.57 |  | 4.170031 | 14.72 | 16.92 | 23.68 |  | 4.081145 | 14.28 | 15.94 | 21.16 |  | 3.74114 | 13.82 | 15.48 | 21.16 |  | 3.189023 | 17.86 | 20.38 | 32.28 |  | 2.92208 | 23.1 | 31.04 | 66.92
BS-LSBAT-S240629-0784 |  |  |  |  | BS-LSBAT-S240629-0784 | 70.392 | 70.36 | 70.34 | 70.4 | 70.32 | 70.4 | 70.32 | 21.21 | 21.19 | 21.16 | 21.1 |  | BS-LSBAT-S240629-0784 |  | 3.456 | 10.98 |  | 4.176 | 10.53 |  | 2.917 | 10.87 |  |  |  |  | 3.587 | 10.57 | [25 empty] | S14-8 (JIAT) | JIAT
BS-LSBAT-S240629-0785 |  |  |  |  | BS-LSBAT-S240629-0785 | 70.461 | 70.36 | 70.32 | 70.39 | 70.38 | 70.39 | 70.32 | 21.22 | 21.17 | 21.15 | 21.11 |  | BS-LSBAT-S240629-0785 |  | 3.456 | 11.36 |  | 4.177 | 10.44 |  | 2.92 | 10.8 |  |  |  |  | 3.587 | 10.65 | [25 empty] | S15-1 | PM
BS-LSBAT-S240629-0786 |  |  |  |  | BS-LSBAT-S240629-0786 | 70.554 | 70.28 | 70.31 | 70.38 | 70.3 | 70.38 | 70.28 | 21.2 | 21.17 | 21.14 | 21.12 |  | BS-LSBAT-S240629-0786 |  | 3.456 | 11.11 |  | 4.177 | 11.34 |  | 2.938 | 11.46 | 5.034 | 4.9846 | 0.981327 |  | 3.578 | 11.01 |  | 4.170218 | 14.74 | 16.98 | 23.68 |  | 4.08195885 | 14.42 | 16.12 | 21.3 |  | 3.744251 | 14.06 | 15.72 | 21.36 |  | 3.196125 | 18.26 | 20.8 | 32.7 |  | 2.928825 | 23.54 | 31.46 | 66.86
BS-LSBAT-S240629-0787 |  |  |  |  | BS-LSBAT-S240629-0787 | 70.49 | 70.33 | 70.36 | 70.35 | 70.31 | 70.36 | 70.31 | 21.2 | 21.17 | 21.14 | 21.12 |  | BS-LSBAT-S240629-0787 |  | 3.456 | 11.35 |  | 4.175 | 10.34 |  | 2.921 | 10.75 | 5.0596 | 5.0148 | 0.8854455 |  | 3.579 | 10.38 |  | 4.170136 | 14.58 | 16.76 | 23.5 |  | 4.0808062 | 14.04 | 15.7 | 20.9 |  | 3.740371 | 13.62 | 15.24 | 20.88 |  | 3.1873621 | 17.46 | 19.94 | 31.76 |  | 2.9205663 | 22.62 | 30.58 | 66.54
BS-LSBAT-S240629-0788 |  |  |  |  | BS-LSBAT-S240629-0788 | 70.447 | 70.32 | 70.29 | 70.35 | 70.36 | 70.36 | 70.29 | 21.21 | 21.19 | 21.14 | 21.11 |  | BS-LSBAT-S240629-0788 |  | 3.455 | 11.13 |  | 4.176 | 10.47 |  | 2.9 | 10.69 |  |  |  |  | 3.587 | 10.61 | [25 empty] | S15-2 | PM
BS-LSBAT-S240629-0789 |  |  |  |  | BS-LSBAT-S240629-0789 | 70.55 | 70.33 | 70.38 | 70.43 | 70.35 | 70.43 | 70.33 | 21.21 | 21.16 | 21.14 | 21.11 |  | BS-LSBAT-S240629-0789 |  | 3.456 | 11.26 |  | 4.176 | 10.53 |  | 2.941 | 11.46 | 5.0337 | 4.9885 | 0.8979478 |  | 3.578 | 10.43 |  | 4.1705109 | 14.66 | 16.88 | 23.62 |  | 4.081934 | 14.3 | 15.98 | 21.16 |  | 3.743936 | 13.84 | 15.48 | 21.08 |  | 3.19480635 | 18.12 | 20.62 | 32.5 |  | 2.92024005 | 23.54 | 31.72 | 68.58
BS-LSBAT-S240629-0790 |  |  |  |  | BS-LSBAT-S240629-0790 | 70.534 | 70.39 | 70.36 | 70.41 | 70.37 | 70.41 | 70.36 | 21.2 | 21.17 | 21.15 | 21.1 |  | BS-LSBAT-S240629-0790 |  | 3.455 | 11.59 |  | 4.177 | 10.96 |  | 2.931 | 11.2 | 5.0339 | 4.9789 | 1.092592 |  | 3.579 | 10.48 |  | 4.17008 | 14.54 | 16.74 | 23.46 |  | 4.081844 | 14.24 | 15.92 | 21.08 |  | 3.74428335 | 13.78 | 15.42 | 21.04 |  | 3.195308 | 17.58 | 20.08 | 31.84 |  | 2.922588 | 22.84 | 30.84 | 67.1
BS-LSBAT-S240629-0791 |  |  |  |  | BS-LSBAT-S240629-0791 | 70.437 | 70.32 | 70.28 | 70.36 | 70.33 | 70.36 | 70.28 | 21.21 | 21.17 | 21.15 | 21.11 |  | BS-LSBAT-S240629-0791 |  | 3.456 | 11.54 |  | 4.176 | 10.55 |  | 2.932 | 10.9 | 5.0438 | 5.0062 | 0.7454697 |  | 3.578 | 10.61 |  | 4.169617 | 14.16 | 16.34 | 23.06 |  | 4.08315 | 14.16 | 15.82 | 21 |  | 3.74346 | 13.7 | 15.34 | 20.98 |  | 3.19161475 | 17.64 | 20.14 | 32 |  | 2.92444 | 22.82 | 30.84 | 66.92
BS-LSBAT-S240629-0792 |  |  |  |  | BS-LSBAT-S240629-0792 | 70.5 | 70.38 | 70.3 | 70.35 | 70.36 | 70.38 | 70.3 | 21.22 | 21.19 | 21.15 | 21.1 |  | BS-LSBAT-S240629-0792 |  | 3.457 | 10.84 |  | 4.176 | 10.31 |  | 2.918 | 10.61 |  |  |  |  | 3.584 | 10.38 | [25 empty] | S15-3 | PM
BS-LSBAT-S240629-0793 |  |  |  |  | BS-LSBAT-S240629-0793 | 70.404 | 70.27 | 70.34 | 70.32 | 70.31 | 70.34 | 70.27 | 21.22 | 21.15 | 21.14 | 21.09 |  | BS-LSBAT-S240629-0793 |  | 3.456 | 11.24 |  | 4.177 | 10.55 |  | 2.934 | 10.97 | 5.0478 | 5.0091 | 0.7666706 |  | 3.579 | 10.53 |  | 4.1696807 | 14.66 | 16.86 | 23.62 |  | 4.080532 | 14.16 | 15.84 | 21.06 |  | 3.740533 | 13.72 | 15.38 | 21.04 |  | 3.189007 | 17.8 | 20.3 | 32.22 |  | 2.9201552 | 23.14 | 31.2 | 67.54
BS-LSBAT-S240629-0794 |  |  |  |  | BS-LSBAT-S240629-0794 | 70.47 | 70.35 | 70.39 | 70.38 | 70.33 | 70.39 | 70.33 | 21.21 | 21.17 | 21.12 | 21.11 |  | BS-LSBAT-S240629-0794 |  | 3.456 | 11.23 |  | 4.176 | 10.44 |  | 2.933 | 10.78 | 5.0509 | 5.0106 | 0.7978776 |  | 3.578 | 10.53 |  | 4.169465 | 14.66 | 16.82 | 23.54 |  | 4.080301 | 14.06 | 15.72 | 20.9 |  | 3.7404779 | 13.64 | 15.28 | 20.92 |  | 3.189656 | 17.68 | 20.18 | 32.02 |  | 2.924531 | 22.82 | 30.76 | 66.2
BS-LSBAT-S240629-0795 |  |  |  |  | BS-LSBAT-S240629-0795 | 70.457 | 70.36 | 70.31 | 70.38 | 70.33 | 70.38 | 70.31 | 21.22 | 21.19 | 21.16 | 21.11 |  | BS-LSBAT-S240629-0795 |  | 3.456 | 11.31 |  | 4.176 | 10.46 |  | 2.928 | 10.79 |  |  |  |  | 3.586 | 10.63 | [25 empty] | S15-4 | PM
BS-LSBAT-S240629-0796 |  |  |  |  | BS-LSBAT-S240629-0796 | 70.496 | 70.37 | 70.32 | 70.39 | 70.34 | 70.39 | 70.32 | 21.21 | 21.17 | 21.15 | 21.11 |  | BS-LSBAT-S240629-0796 |  | 3.456 | 11.66 |  | 4.175 | 11.14 |  | 2.958 | 11.3 | 5.0049 | 4.9776 | 0.5454654 |  | 3.578 | 10.76 |  | 4.169751 | 14.82 | 17.04 | 23.74 |  | 4.080528 | 14.26 | 15.94 | 21.12 |  | 3.74274905 | 13.84 | 15.48 | 21.12 |  | 3.195005 | 18.02 | 20.56 | 32.44 |  | 2.927784 | 23.3 | 31.18 | 66.5
BS-LSBAT-S240629-0797 |  |  |  |  | BS-LSBAT-S240629-0797 | 70.55 | 70.34 | 70.36 | 70.39 | 70.32 | 70.39 | 70.32 | 21.24 | 21.16 | 21.16 | 21.11 |  | BS-LSBAT-S240629-0797 |  | 3.456 | 11.63 |  | 4.176 | 11.1 |  | 2.939 | 11.34 | 5.0307 | 4.9799 | 1.0098 |  | 3.578 | 10.53 |  | 4.169687 | 14.7 | 16.9 | 23.58 |  | 4.081272 | 14.26 | 15.94 | 21.08 |  | 3.743864 | 13.78 | 15.44 | 21.04 |  | 3.196311 | 17.56 | 20.04 | 31.78 |  | 2.9259148 | 22.76 | 30.78 | 66.58
BS-LSBAT-S240629-0798 |  |  |  |  | BS-LSBAT-S240629-0798 | 70.539 | 70.32 | 70.31 | 70.37 | 70.36 | 70.37 | 70.31 | 21.3 | 21.17 | 21.15 | 21.11 |  | BS-LSBAT-S240629-0798 |  | 3.456 | 11.68 |  | 4.177 | 11.14 |  | 2.93 | 11.27 | 5.0412 | 4.9833 | 1.148536 |  | 3.578 | 10.82 |  | 4.169743 | 14.46 | 16.66 | 23.36 |  | 4.082242 | 14.28 | 15.94 | 21.1 |  | 3.74437645 | 13.84 | 15.48 | 21.1 |  | 3.196306 | 18.04 | 20.56 | 32.38 |  | 2.927825 | 23.38 | 31.34 | 66.92
BS-LSBAT-S240629-0799 |  |  |  |  | BS-LSBAT-S240629-0799 | 70.493 | 70.31 | 70.34 | 70.35 | 70.33 | 70.35 | 70.31 | 21.23 | 21.18 | 21.14 | 21.11 |  | BS-LSBAT-S240629-0799 |  | 3.456 | 11.71 |  | 4.176 | 11.22 |  | 2.938 | 11.46 | 5.0276 | 4.9805 | 0.9368287 |  | 3.578 | 10.68 |  | 4.16977705 | 14.6 | 16.82 | 23.54 |  | 4.08176685 | 14.28 | 15.98 | 21.18 |  | 3.743782 | 13.88 | 15.52 | 21.18 |  | 3.1950713 | 17.86 | 20.36 | 32.2 |  | 2.923852 | 23.22 | 31.22 | 67.28
BS-LSBAT-S240629-0800 |  |  |  |  | BS-LSBAT-S240629-0800 | 70.543 | 70.29 | 70.35 | 70.32 | 70.33 | 70.35 | 70.29 | 21.21 | 21.16 | 21.16 | 21.11 |  | BS-LSBAT-S240629-0800 |  | 3.456 | 11.61 |  | 4.177 | 10.78 |  | 2.903 | 10.96 | 5.0778 | 4.9953 | 1.624719 |  | 3.579 | 10.47 |  | 4.170245 | 14.76 | 16.98 | 23.68 |  | 4.080868 | 14.24 | 15.9 | 21.06 |  | 3.7420657 | 13.76 | 15.42 | 21.02 |  | 3.19198685 | 17.66 | 20.18 | 32 |  | 2.917204 | 22.96 | 31.16 | 68.2
BS-LSBAT-S240629-0801 |  |  |  |  | BS-LSBAT-S240629-0801 | 70.527 | 70.32 | 70.36 | 70.37 | 70.31 | 70.37 | 70.31 | 21.23 | 21.2 | 21.13 | 21.11 |  | BS-LSBAT-S240629-0801 |  | 3.456 | 11.66 |  | 4.177 | 11.29 |  | 2.923 | 11.42 |  |  |  |  | 3.584 | 11.31 | [25 empty] | S7-8 | PM
BS-LSBAT-S240629-0802 |  |  |  |  | BS-LSBAT-S240629-0802 | 70.489 | 70.38 | 70.35 | 70.39 | 70.37 | 70.39 | 70.35 | 21.25 | 21.19 | 21.14 | 21.1 |  | BS-LSBAT-S240629-0802 |  | 3.455 | 11.42 |  | 4.175 | 10.45 |  | 2.905 | 11.07 | 5.0776 | 5.0172 | 1.189538 |  | 3.579 | 10.45 |  | 4.170199 | 14.68 | 16.84 | 23.58 |  | 4.080918 | 14.14 | 15.82 | 20.98 |  | 3.74056 | 13.7 | 15.34 | 21 |  | 3.188518 | 17.64 | 20.1 | 31.94 |  | 2.9191699 | 22.68 | 30.9 | 67.24
BS-LSBAT-S240629-0803 |  |  |  |  | BS-LSBAT-S240629-0803 | 70.446 | 70.35 | 70.31 | 70.41 | 70.34 | 70.41 | 70.31 | 21.25 | 21.19 | 21.16 | 21.09 |  | BS-LSBAT-S240629-0803 |  | 3.455 | 10.82 |  | 4.176 | 10.45 |  | 2.906 | 10.76 |  |  |  |  | 3.583 | 10.38 | [25 empty] | S15-5 | PM
BS-LSBAT-S240629-0804 |  |  |  |  | BS-LSBAT-S240629-0804 | 70.418 | 70.32 | 70.34 | 70.33 | 70.31 | 70.34 | 70.31 | 21.23 | 21.14 | 21.15 | 21.1 |  | BS-LSBAT-S240629-0804 |  | 3.455 | 10.79 |  | 4.175 | 10.45 |  | 2.923 | 10.71 |  |  |  |  | 3.584 | 10.3 | [25 empty] | S15-6 | PM
BS-LSBAT-S240629-0805 |  |  |  |  | BS-LSBAT-S240629-0805 | 70.583 | 70.35 | 70.37 | 70.39 | 70.36 | 70.39 | 70.35 | 21.23 | 21.2 | 21.16 | 21.11 |  | BS-LSBAT-S240629-0805 |  | 3.456 | 11.39 |  | 4.176 | 10.91 |  | 2.928 | 11.06 | 5.0395 | 4.9907 | 0.96835 |  | 3.579 | 10.58 |  | 4.170647 | 14.72 | 16.92 | 23.62 |  | 4.081231 | 14.22 | 15.9 | 21.04 |  | 3.74287635 | 13.8 | 15.44 | 21.04 |  | 3.1934559 | 17.8 | 20.3 | 32.06 |  | 2.915343 | 23.12 | 31.26 | 68.4
BS-LSBAT-S240629-0806 |  |  |  |  | BS-LSBAT-S240629-0806 | 70.381 | 70.34 | 70.36 | 70.35 | 70.33 | 70.36 | 70.33 | 21.21 | 21.16 | 21.15 | 21.1 |  | BS-LSBAT-S240629-0806 |  | 3.456 | 11.64 |  | 4.176 | 10.9 |  | 2.915 | 11.03 | 5.0681 | 5.0015 | 1.314102 |  | 3.578 | 10.68 |  | 4.170154 | 14.66 | 16.88 | 23.56 |  | 4.081476 | 14.26 | 15.96 | 21.12 |  | 3.7425734 | 13.94 | 15.6 | 21.26 |  | 3.192596 | 17.98 | 20.5 | 32.34 |  | 2.92217675 | 23.26 | 31.3 | 67.2
BS-LSBAT-S240629-0807 |  |  |  |  | BS-LSBAT-S240629-0807 | 70.513 | 70.27 | 70.31 | 70.33 | 70.28 | 70.33 | 70.27 | 21.18 | 21.15 | 21.14 | 21.1 |  | BS-LSBAT-S240629-0807 |  | 3.456 | 11.66 |  | 4.177 | 10.76 |  | 2.924 | 11.17 | 5.0527 | 4.9897 | 1.246858 |  | 3.578 | 10.58 |  | 4.1703678 | 14.52 | 16.72 | 23.4 |  | 4.082222 | 14.16 | 15.84 | 21 |  | 3.743673 | 13.8 | 15.44 | 21.08 |  | 3.19387385 | 17.58 | 20.06 | 31.84 |  | 2.923505 | 22.78 | 30.72 | 66.5
BS-LSBAT-S240629-0808 |  |  |  |  | BS-LSBAT-S240629-0808 | 70.562 | 70.36 | 70.37 | 70.4 | 70.39 | 70.4 | 70.36 | 21.25 | 21.2 | 21.16 | 21.1 |  | BS-LSBAT-S240629-0808 |  | 3.456 | 11.72 |  | 4.177 | 11.01 |  | 2.932 | 11.39 | 5.0517 | 4.9948 | 1.126354 |  | 3.579 | 10.55 |  | 4.16997685 | 14.7 | 16.88 | 23.56 |  | 4.080855 | 14.18 | 15.84 | 21 |  | 3.742231 | 13.84 | 15.48 | 21.1 |  | 3.192708 | 17.76 | 20.28 | 32.04 |  | 2.921876 | 22.9 | 30.98 | 66.78
BS-LSBAT-S240629-0809 |  |  |  |  | BS-LSBAT-S240629-0809 | 70.53 | 70.35 | 70.33 | 70.38 | 70.39 | 70.39 | 70.33 | 21.22 | 21.17 | 21.18 | 21.11 |  | BS-LSBAT-S240629-0809 |  | 3.456 | 11.38 |  | 4.184 | 10.64 |  | 2.928 | 10.9 | 5.0601 | 4.9855 | 1.474279 |  | 3.579 | 10.4 |  | 4.1701461 | 14.56 | 16.74 | 23.42 |  | 4.081106 | 14.1 | 15.76 | 20.88 |  | 3.742568 | 13.7 | 15.32 | 20.94 |  | 3.193367 | 17.42 | 19.9 | 31.62 |  | 2.92578295 | 22.52 | 30.54 | 65.94
BS-LSBAT-S240629-0810 |  |  |  |  | BS-LSBAT-S240629-0810 | 70.531 | 70.37 | 70.36 | 70.41 | 70.39 | 70.41 | 70.36 | 21.23 | 21.17 | 21.14 | 21.1 |  | BS-LSBAT-S240629-0810 |  | 3.456 | 11.67 |  | 4.177 | 11.03 |  | 2.946 | 11.34 | 5.0353 | 4.9883 | 0.9334101 |  | 3.578 | 10.69 |  | 4.1701427 | 14.38 | 16.6 | 23.28 |  | 4.082435 | 14.14 | 15.82 | 21 |  | 3.74398005 | 13.8 | 15.44 | 21.08 |  | 3.19556345 | 18.02 | 20.54 | 32.4 |  | 2.9240107 | 23.28 | 31.5 | 67.74
BS-LSBAT-S240629-0811 |  |  |  |  | BS-LSBAT-S240629-0811 | 70.596 | 70.36 | 70.41 | 70.42 | 70.38 | 70.42 | 70.36 | 21.21 | 21.18 | 21.15 | 21.11 |  | BS-LSBAT-S240629-0811 |  | 3.456 | 11.6 |  | 4.177 | 10.94 |  | 2.934 | 11.16 | 5.0569 | 5.0001 | 1.123218 |  | 3.578 | 10.66 |  | 4.169855 | 14.4 | 16.6 | 23.3 |  | 4.082244 | 14.18 | 15.84 | 20.98 |  | 3.74376665 | 13.82 | 15.46 | 21.08 |  | 3.1947909 | 17.7 | 20.2 | 31.98 |  | 2.92131815 | 22.96 | 31.08 | 67.54
BS-LSBAT-S240629-0812 |  |  |  |  | BS-LSBAT-S240629-0812 | 70.477 | 70.32 | 70.35 | 70.34 | 70.29 | 70.35 | 70.29 | 21.2 | 21.17 | 21.14 | 21.1 |  | BS-LSBAT-S240629-0812 |  | 3.456 | 11.23 |  | 4.175 | 10.42 |  | 2.913 | 10.96 |  |  |  |  | 3.579 | 10.31 | [25 empty] | S15-7 | PM
BS-LSBAT-S240629-0813 |  |  |  |  | BS-LSBAT-S240629-0813 | 70.495 | 70.33 | 70.31 | 70.29 | 70.3 | 70.33 | 70.29 | 21.2 | 21.15 | 21.13 | 21.11 |  | BS-LSBAT-S240629-0813 |  | 3.455 | 10.8 |  | 4.178 | 10.42 |  | 2.915 | 10.64 | 4.8674 | 5.0235 | -3.207051 |  | 3.579 | 10.35 |  | 4.170321 | 14.48 | 16.68 | 23.44 |  | 4.081764 | 14.12 | 15.78 | 20.96 |  | 3.741105 | 13.76 | 15.38 | 21.02 |  | 3.18820745 | 17.4 | 19.9 | 31.74 |  | 2.91689 | 22.72 | 30.86 | 68.18
BS-LSBAT-S240629-0814 |  |  |  |  | BS-LSBAT-S240629-0814 | 70.474 | 70.36 | 70.43 | 70.35 | 70.38 | 70.43 | 70.35 | 21.22 | 21.17 | 21.16 | 21.11 |  | BS-LSBAT-S240629-0814 |  | 3.455 | 11.21 |  | 4.178 | 10.41 |  | 2.894 | 10.79 | 4.8665 | 5.0225 | -3.205589 |  | 3.578 | 10.42 |  | 4.170094 | 14.36 | 16.56 | 23.3 |  | 4.082545 | 14.1 | 15.78 | 20.98 |  | 3.742013 | 13.74 | 15.38 | 21.04 |  | 3.189462 | 17.5 | 20 | 31.84 |  | 2.9198597 | 22.68 | 30.82 | 67.7
BS-LSBAT-S240629-0815 |  |  |  |  | BS-LSBAT-S240629-0815 | 70.515 | 70.39 | 70.37 | 70.42 | 70.41 | 70.42 | 70.37 | 21.2 | 21.18 | 21.13 | 21.11 |  | BS-LSBAT-S240629-0815 |  | 3.456 | 11.75 |  | 4.178 | 11.44 |  | 2.937 | 11.35 |  |  |  |  | 3.585 | 11.2 | [25 empty] | 셀 단독 시험용
BS-LSBAT-S240629-0816 |  |  |  |  | BS-LSBAT-S240629-0816 | 70.499 | 70.4 | 70.36 | 70.41 | 70.37 | 70.41 | 70.36 | 21.22 | 21.17 | 21.15 | 21.11 |  | BS-LSBAT-S240629-0816 |  | 3.456 | 11.63 |  | 4.177 | 10.73 |  | 2.929 | 11.12 |  |  |  |  | 3.587 | 10.81 | [25 empty] | PM | PM
BS-LSBAT-S240629-0817 |  |  |  |  | BS-LSBAT-S240629-0817 | 70.516 | 70.36 | 70.38 | 70.37 | 70.35 | 70.38 | 70.35 | 21.21 | 21.17 | 21.12 | 21.11 |  | BS-LSBAT-S240629-0817 |  | 3.456 | 11.6 |  | 4.179 | 10.89 |  | 2.929 | 11.15 |  |  |  |  | 3.586 | 10.96 | [25 empty] | PM | PM
BS-LSBAT-S240629-0818 |  |  |  |  | BS-LSBAT-S240629-0818 | 70.557 | 70.39 | 70.38 | 70.4 | 70.36 | 70.4 | 70.36 | 21.23 | 21.17 | 21.14 | 21.13 |  | BS-LSBAT-S240629-0818 |  | 3.456 | 11.65 |  | 4.177 | 10.82 |  | 2.91 | 11.19 | 4.8665 | 4.9883 | -2.502825 |  | 3.578 | 10.47 |  | 4.169844 | 14.28 | 16.48 | 23.16 |  | 4.083319 | 14.18 | 15.86 | 21 |  | 3.745229 | 13.8 | 15.44 | 21.06 |  | 3.196822 | 17.68 | 20.16 | 31.92 |  | 2.92342 | 22.94 | 31.04 | 67.7
BS-LSBAT-S240629-0819 |  |  |  |  | BS-LSBAT-S240629-0819 | 70.572 | 70.34 | 70.35 | 70.37 | 70.38 | 70.38 | 70.34 | 21.21 | 21.16 | 21.15 | 21.11 |  | BS-LSBAT-S240629-0819 |  | 3.456 | 11.51 |  | 4.177 | 10.6 |  | 2.931 | 11.14 |  |  |  |  | 3.586 | 10.81 | [25 empty] | PM | PM
BS-LSBAT-S240629-0820 |  |  |  |  | BS-LSBAT-S240629-0820 | 70.504 | 70.38 | 70.41 | 70.4 | 70.33 | 70.41 | 70.33 | 21.23 | 21.18 | 21.13 | 21.11 |  | BS-LSBAT-S240629-0820 |  | 3.456 | 11.54 |  | 4.179 | 10.99 |  | 2.92 | 11.16 |  |  |  |  | 3.586 | 10.98 | [25 empty] | PM | PM
BS-LSBAT-S240629-0821 |  |  |  |  | BS-LSBAT-S240629-0821 | 70.556 | 70.35 | 70.34 | 70.37 | 70.32 | 70.37 | 70.32 | 21.2 | 21.17 | 21.22 | 21.18 |  | BS-LSBAT-S240629-0821 |  | 3.456 | 11.52 |  | 4.179 | 10.86 |  | 3.121 | 11.3 | 4.7919 | 4.9813 | -3.952503 |  | 3.578 | 10.54 |  | 4.1699386 | 14.44 | 16.68 | 23.32 |  | 4.082768 | 14.2 | 15.88 | 21 |  | 3.7447796 | 13.82 | 15.44 | 21.06 |  | 3.196715 | 17.8 | 20.3 | 32.1 |  | 2.9252559 | 23.06 | 31.22 | 67.56
BS-LSBAT-S240629-0822 |  |  |  |  | BS-LSBAT-S240629-0822 | 70.493 | 70.34 | 70.3 | 70.38 | 70.31 | 70.38 | 70.3 | 21.21 | 21.17 | 21.15 | 21.11 |  | BS-LSBAT-S240629-0822 |  | 3.456 | 11.5 |  | 4.18 | 11.01 |  | 2.942 | 11.43 |  |  |  |  | 3.587 | 11.18 | [25 empty] | PM | PM
BS-LSBAT-S240629-0823 |  |  |  |  | BS-LSBAT-S240629-0823 | 70.494 | 70.28 | 70.29 | 70.33 | 70.3 | 70.33 | 70.28 | 21.23 | 21.14 | 21.14 | 21.1 |  | BS-LSBAT-S240629-0823 |  | 3.456 | 10.92 |  | 4.178 | 10.29 |  | 2.911 | 10.54 | 4.8669 | 5.0188 | -3.121083 |  | 3.578 | 10.29 |  | 4.169739 | 14.7 | 16.86 | 23.62 |  | 4.0806616 | 14.1 | 15.76 | 20.96 |  | 3.7399606 | 13.72 | 15.36 | 21.04 |  | 3.1873679 | 17.3 | 19.78 | 31.58 |  | 2.921702 | 22.44 | 30.44 | 66.5
BS-LSBAT-S240629-0824 |  |  |  |  | BS-LSBAT-S240629-0824 | 70.535 | 70.35 | 70.31 | 70.38 | 70.36 | 70.38 | 70.31 | 21.25 | 21.18 | 21.18 | 21.11 |  | BS-LSBAT-S240629-0824 |  | 3.456 | 11.66 |  | 4.178 | 10.79 |  | 2.911 | 11.25 | 4.8662 | 4.9891 | -2.525585 |  | 3.578 | 10.69 |  | 4.16952 | 14.6 | 16.78 | 23.5 |  | 4.08157745 | 14.22 | 15.9 | 21.06 |  | 3.743047 | 13.86 | 15.5 | 21.18 |  | 3.193624 | 18.14 | 20.68 | 32.58 |  | 2.923162 | 23.36 | 31.5 | 67.7
BS-LSBAT-S240629-0825 |  |  |  |  | BS-LSBAT-S240629-0825 | 70.535 | 70.37 | 70.4 | 70.38 | 70.35 | 70.4 | 70.35 | 21.22 | 21.2 | 21.14 | 21.11 |  | BS-LSBAT-S240629-0825 |  | 3.456 | 11.62 |  | 4.185 | 11.12 |  | 2.924 | 11.44 | 4.8668 | 4.978 | -2.284869 |  | 3.578 | 10.85 |  | 4.169548 | 15.42 | 17.62 | 24.32 |  | 4.080361 | 14.8 | 16.46 | 21.64 |  | 3.74221915 | 14.48 | 16.14 | 21.82 |  | 3.19353 | 18.54 | 21.04 | 32.92 |  | 2.922541 | 23.74 | 31.92 | 68.22
BS-LSBAT-S240629-0826 |  |  |  |  | BS-LSBAT-S240629-0826 | 70.518 | 70.35 | 70.33 | 70.34 | 70.32 | 70.35 | 70.32 | 21.21 | 21.18 | 21.23 | 21.16 |  | BS-LSBAT-S240629-0826 |  | 3.456 | 11.58 |  | 4.178 | 11.06 |  | 2.916 | 11.31 |  |  |  |  | 3.586 | 11.17 | [25 empty] | PM | PM
BS-LSBAT-S240629-0827 |  |  |  |  | BS-LSBAT-S240629-0827 | 70.516 | 70.4 | 70.34 | 70.41 | 70.39 | 70.41 | 70.34 | 21.2 | 21.18 | 21.15 | 21.12 |  | BS-LSBAT-S240629-0827 |  | 3.456 | 11.43 |  | 4.177 | 10.62 |  | 2.923 | 11.86 | 4.8669 | 4.9846 | -2.418377 |  | 3.578 | 10.54 |  | 4.169797 | 14.6 | 16.76 | 23.44 |  | 4.0818357 | 14.2 | 15.86 | 21 |  | 3.743077 | 13.82 | 15.46 | 21.1 |  | 3.192819 | 17.84 | 20.34 | 32.16 |  | 2.92181335 | 23.06 | 31.3 | 67.82
BS-LSBAT-S240629-0828 |  |  |  |  | BS-LSBAT-S240629-0828 | 70.48 | 70.39 | 70.36 | 70.4 | 70.35 | 70.4 | 70.35 | 21.21 | 21.18 | 21.15 | 21.11 |  | BS-LSBAT-S240629-0828 |  | 3.456 | 11.61 |  | 4.177 | 10.92 |  | 2.925 | 11.28 |  |  |  |  | 3.586 | 10.91 | [25 empty] | PM | PM
BS-LSBAT-S240629-0829 |  |  |  |  | BS-LSBAT-S240629-0829 | 70.524 | 70.37 | 70.39 | 70.43 | 70.35 | 70.43 | 70.35 | 21.21 | 21.16 | 21.14 | 21.11 |  | BS-LSBAT-S240629-0829 |  | 3.456 | 11.52 |  | 4.177 | 10.57 |  | 2.973 | 11.14 | 4.9933 | 4.9839 | 0.1882523 |  | 3.579 | 10.53 |  | 4.170469 | 14.68 | 16.88 | 23.6 |  | 4.080633 | 14.12 | 15.78 | 20.88 |  | 3.742927 | 13.76 | 15.38 | 20.98 |  | 3.1941496 | 17.72 | 20.26 | 31.98 |  | 2.927957 | 22.96 | 31.12 | 66.96
BS-LSBAT-S240629-0830 |  |  |  |  | BS-LSBAT-S240629-0830 | 70.531 | 70.38 | 70.34 | 70.37 | 70.35 | 70.38 | 70.34 | 21.22 | 21.19 | 21.13 | 21.1 |  | BS-LSBAT-S240629-0830 |  | 3.456 | 11.57 |  | 4.179 | 10.67 |  | 2.941 | 10.98 | 5.0461 | 4.9917 | 1.07806 |  | 3.578 | 10.51 |  | 4.169817 | 14.64 | 16.84 | 23.56 |  | 4.08065125 | 14.1 | 15.78 | 20.9 |  | 3.742499 | 13.76 | 15.38 | 21 |  | 3.1934916 | 17.66 | 20.16 | 31.94 |  | 2.93133855 | 22.84 | 31.02 | 66.54
BS-LSBAT-S240629-0831 |  |  |  |  | BS-LSBAT-S240629-0831 | 70.564 | 70.32 | 70.29 | 70.33 | 70.35 | 70.35 | 70.29 | 21.23 | 21.19 | 21.13 | 21.11 |  | BS-LSBAT-S240629-0831 |  | 3.456 | 11.47 |  | 4.178 | 10.58 |  | 2.968 | 10.93 | 5.0046 | 4.9878 | 0.3356912 |  | 3.578 | 10.59 |  | 4.16971105 | 14.56 | 16.78 | 23.5 |  | 4.08096 | 14.12 | 15.76 | 20.9 |  | 3.742972 | 13.76 | 15.4 | 21.02 |  | 3.194352 | 17.64 | 20.14 | 31.9 |  | 2.934113 | 22.86 | 30.86 | 65.84
BS-LSBAT-S240629-0832 |  |  |  |  | BS-LSBAT-S240629-0832 | 70.51 | 70.34 | 70.4 | 70.37 | 70.36 | 70.4 | 70.34 | 21.22 | 21.16 | 21.15 | 21.11 |  | BS-LSBAT-S240629-0832 |  | 3.456 | 11.59 |  | 4.178 | 10.78 |  | 2.951 | 11.13 | 5.0244 | 4.9745 | 0.9931534 |  | 3.578 | 10.76 |  | 4.169473 | 14.96 | 17.2 | 23.96 |  | 4.0809262 | 14.36 | 16.08 | 21.26 |  | 3.743504 | 14.02 | 15.66 | 21.34 |  | 3.194967 | 17.86 | 20.36 | 32.26 |  | 2.934631 | 22.98 | 31.06 | 66.32
BS-LSBAT-S240629-0833 |  |  |  |  | BS-LSBAT-S240629-0833 | 70.56 | 70.34 | 70.31 | 70.38 | 70.35 | 70.38 | 70.31 | 21.22 | 21.17 | 21.16 | 21.11 |  | BS-LSBAT-S240629-0833 |  | 3.456 | 11.64 |  | 4.178 | 11.23 |  | 2.965 | 11.33 | 5.0042 | 4.9789 | 0.5055753 |  | 3.578 | 10.77 |  | 4.169763 | 14.76 | 16.98 | 23.76 |  | 4.081453 | 14.38 | 16.06 | 21.24 |  | 3.744176 | 14 | 15.66 | 21.3 |  | 3.1964929 | 17.94 | 20.46 | 32.28 |  | 2.935828 | 23.12 | 31.3 | 66.66
BS-LSBAT-S240629-0834 |  |  |  |  | BS-LSBAT-S240629-0834 | 70.43 | 70.33 | 70.35 | 70.37 | 70.34 | 70.37 | 70.33 | 21.29 | 21.2 | 21.15 | 21.11 |  | BS-LSBAT-S240629-0834 |  | 3.456 | 11.58 |  | 4.177 | 10.82 |  | 2.958 | 11.15 | 5.0081 | 4.9712 | 0.7368064 |  | 3.578 | 10.59 |  | 4.1698527 | 14.62 | 16.86 | 23.62 |  | 4.082514 | 14.28 | 15.98 | 21.16 |  | 3.7451333 | 13.94 | 15.58 | 21.26 |  | 3.197442 | 17.82 | 20.34 | 32.24 |  | 2.94025585 | 22.96 | 31.16 | 66.4
BS-LSBAT-S240629-0835 |  |  |  |  | BS-LSBAT-S240629-0835 | 70.508 | 70.37 | 70.34 | 70.42 | 70.32 | 70.42 | 70.32 | 21.21 | 21.17 | 21.14 | 21.1 |  | BS-LSBAT-S240629-0835 |  | 3.456 | 11.65 |  | 4.177 | 10.66 |  | 2.97 | 11.2 | 5.0037 | 4.9811 | 0.4516658 |  | 3.578 | 10.59 |  | 4.169783 | 14.56 | 16.76 | 23.48 |  | 4.081742 | 14.16 | 15.86 | 21.02 |  | 3.744045 | 13.86 | 15.48 | 21.12 |  | 3.19639 | 17.94 | 20.46 | 32.32 |  | 2.93626095 | 23.32 | 31.42 | 66.94
BS-LSBAT-S240629-0836 |  |  |  |  | BS-LSBAT-S240629-0836 | 70.529 | 70.38 | 70.35 | 70.37 | 70.32 | 70.38 | 70.32 | 21.21 | 21.17 | 21.16 | 21.13 |  | BS-LSBAT-S240629-0836 |  | 3.456 | 11.56 |  | 4.178 | 11 |  | 2.945 | 11.24 | 5.0331 | 4.981 | 1.035147 |  | 3.578 | 10.66 |  | 4.170062 | 14.54 | 16.74 | 23.46 |  | 4.081671 | 14.16 | 15.82 | 21 |  | 3.743957 | 13.84 | 15.48 | 21.12 |  | 3.195049 | 17.98 | 20.48 | 32.32 |  | 2.935043 | 23.28 | 31.6 | 67.42
BS-LSBAT-S240629-0837 |  |  |  |  | BS-LSBAT-S240629-0837 | 70.513 | 70.36 | 70.33 | 70.37 | 70.34 | 70.37 | 70.33 | 21.22 | 21.18 | 21.13 | 21.11 |  | BS-LSBAT-S240629-0837 |  | 3.456 | 11.64 |  | 4.178 | 10.93 |  | 2.944 | 11.49 | 5.0406 | 4.9841 | 1.120898 |  | 3.578 | 10.72 |  | 4.169618 | 14.64 | 16.84 | 23.58 |  | 4.0815882 | 14.26 | 15.94 | 21.08 |  | 3.74384 | 14.06 | 15.72 | 21.38 |  | 3.194983 | 18.2 | 20.7 | 32.56 |  | 2.930644 | 23.48 | 31.8 | 67.8
BS-LSBAT-S240629-0838 |  |  |  |  | BS-LSBAT-S240629-0838 | 70.516 | 70.4 | 70.37 | 70.36 | 70.35 | 70.4 | 70.35 | 21.2 | 21.16 | 21.14 | 21.11 |  | BS-LSBAT-S240629-0838 |  | 3.456 | 11.52 |  | 4.179 | 10.68 |  | 2.96 | 11.12 | 5.021 | 4.985 | 0.7169886 |  | 3.578 | 10.57 |  | 4.16962555 | 14.2 | 16.42 | 23.14 |  | 4.0830887 | 14.18 | 15.84 | 20.98 |  | 3.745337 | 13.88 | 15.52 | 21.16 |  | 3.197367 | 17.98 | 20.48 | 32.3 |  | 2.936973 | 23.16 | 31.48 | 67.02
BS-LSBAT-S240629-0839 |  |  |  |  | BS-LSBAT-S240629-0839 | 70.556 | 70.38 | 70.34 | 70.39 | 70.35 | 70.39 | 70.34 | 21.22 | 21.15 | 21.15 | 21.11 |  | BS-LSBAT-S240629-0839 |  | 3.456 | 11.52 |  | 4.179 | 10.65 |  | 2.936 | 11.29 | 5.0474 | 4.9863 | 1.210524 |  | 3.578 | 10.58 |  | 4.169151 | 14.44 | 16.68 | 23.38 |  | 4.08216135 | 14.14 | 15.82 | 20.98 |  | 3.7440702 | 13.82 | 15.44 | 21.12 |  | 3.194897 | 17.98 | 20.5 | 32.3 |  | 2.935259 | 23.14 | 31.54 | 67.24
BS-LSBAT-S240629-0840 |  |  |  |  | BS-LSBAT-S240629-0840 | 70.543 | 70.32 | 70.29 | 70.35 | 70.27 | 70.35 | 70.27 | 21.22 | 21.17 | 21.16 | 21.11 |  | BS-LSBAT-S240629-0840 |  | 3.456 | 11.55 |  | 4.179 | 10.75 |  | 2.951 | 11.05 | 5.0273 | 4.9856 | 0.8294711 |  | 3.579 | 10.53 |  | 4.169123 | 14.96 | 17.16 | 23.94 |  | 4.079586 | 14.28 | 15.98 | 21.16 |  | 3.741442 | 13.98 | 15.64 | 21.34 |  | 3.192532 | 17.84 | 20.36 | 32.14 |  | 2.93510675 | 23.02 | 31.32 | 66.56
BS-LSBAT-S240629-0841 |  |  |  |  | BS-LSBAT-S240629-0841 | 70.533 | 70.35 | 70.32 | 70.38 | 70.33 | 70.38 | 70.32 | 21.22 | 21.17 | 21.15 | 21.11 |  | BS-LSBAT-S240629-0841 |  | 3.456 | 11.52 |  | 4.184 | 10.44 |  | 3.032 | 10.88 | 4.9275 | 4.9843 | -1.152714 |  | 3.578 | 10.46 |  | 4.169089 | 14.62 | 16.82 | 23.56 |  | 4.08126525 | 14.24 | 15.9 | 21.08 |  | 3.7430769 | 13.9 | 15.52 | 21.18 |  | 3.193468 | 17.96 | 20.46 | 32.3 |  | 2.935622 | 23.22 | 31.52 | 67.22
BS-LSBAT-S240629-0842 |  |  |  |  | BS-LSBAT-S240629-0842 | 70.527 | 70.31 | 70.33 | 70.42 | 70.4 | 70.42 | 70.31 | 21.21 | 21.17 | 21.13 | 21.11 |  | BS-LSBAT-S240629-0842 |  | 3.456 | 11.52 |  | 4.177 | 10.71 |  | 2.948 | 11.07 | 5.024 | 4.9781 | 0.9136146 |  | 3.578 | 10.49 |  | 4.16926 | 15.2 | 17.4 | 24.18 |  | 4.078868 | 14.32 | 16 | 21.18 |  | 3.7409906 | 13.98 | 15.62 | 21.3 |  | 3.19186 | 17.76 | 20.26 | 32.1 |  | 2.92996 | 22.98 | 31.42 | 67.7
BS-LSBAT-S240629-0843 |  |  |  |  | BS-LSBAT-S240629-0843 | 70.531 | 70.32 | 70.34 | 70.36 | 70.33 | 70.36 | 70.32 | 21.23 | 21.19 | 21.16 | 21.14 |  | BS-LSBAT-S240629-0843 |  | 3.456 | 11.53 |  | 4.179 | 10.48 |  | 2.952 | 11.04 | 5.0359 | 4.9895 | 0.9213845 |  | 3.578 | 10.46 |  | 4.169245 | 14.76 | 16.96 | 23.7 |  | 4.080578 | 14.24 | 15.9 | 21.1 |  | 3.742219 | 13.9 | 15.5 | 21.16 |  | 3.193355 | 17.9 | 20.4 | 32.2 |  | 2.934734 | 23.12 | 31.56 | 67.48
BS-LSBAT-S240629-0844 |  |  |  |  | BS-LSBAT-S240629-0844 | 70.591 | 70.32 | 70.37 | 70.34 | 70.29 | 70.37 | 70.29 | 21.18 | 21.16 | 21.14 | 21.1 |  | BS-LSBAT-S240629-0844 |  | 3.456 | 11.52 |  | 4.176 | 10.55 |  | 2.939 | 11.09 | 5.0479 | 4.9998 | 0.9528715 |  | 3.578 | 10.49 |  | 4.169675 | 14.58 | 16.76 | 23.52 |  | 4.08158385 | 14.26 | 15.94 | 21.1 |  | 3.743137 | 13.92 | 15.54 | 21.2 |  | 3.19320005 | 17.84 | 20.34 | 32.16 |  | 2.928944 | 23.12 | 31.72 | 68.64
BS-LSBAT-S240629-0845 |  |  |  |  | BS-LSBAT-S240629-0845 | 70.476 | 70.34 | 70.35 | 70.33 | 70.32 | 70.35 | 70.32 | 21.21 | 21.19 | 21.15 | 21.11 |  | BS-LSBAT-S240629-0845 |  | 3.456 | 11.57 |  | 4.178 | 11.13 |  | 2.955 | 11.51 | 5.0155 | 4.9747 | 0.8134782 |  | 3.578 | 10.84 |  | 4.169728 | 15.1 | 17.3 | 24.1 |  | 4.079777 | 14.32 | 16 | 21.2 |  | 3.742179 | 14.06 | 15.7 | 21.42 |  | 3.1939821 | 18.2 | 20.74 | 32.6 |  | 2.9252774 | 23.7 | 32.2 | 69.36
BS-LSBAT-S240629-0846 |  |  |  |  | BS-LSBAT-S240629-0846 | 70.525 | 70.37 | 70.42 | 70.41 | 70.35 | 70.42 | 70.35 | 21.21 | 21.18 | 21.14 | 21.11 |  | BS-LSBAT-S240629-0846 |  | 3.457 | 11.44 |  | 4.177 | 10.62 |  | 2.96 | 11.08 | 5.0136 | 4.9849 | 0.572443 |  | 3.578 | 10.52 |  | 4.1693475 | 14.48 | 16.66 | 23.4 |  | 4.08237985 | 14.12 | 15.82 | 21 |  | 3.744551 | 13.84 | 15.46 | 21.14 |  | 3.196078 | 17.9 | 20.4 | 32.18 |  | 2.934481 | 23.14 | 31.48 | 67.34
BS-LSBAT-S240629-0847 |  |  |  |  | BS-LSBAT-S240629-0847 | 70.605 | 70.33 | 70.34 | 70.32 | 70.3 | 70.34 | 70.3 | 21.2 | 21.16 | 21.15 | 21.11 |  | BS-LSBAT-S240629-0847 |  | 3.456 | 11.03 |  | 4.177 | 10.51 |  | 2.953 | 11.74 | 5.0268 | 4.9933 | 0.6664279 |  | 3.578 | 10.48 |  | 4.16917035 | 14.32 | 16.5 | 23.26 |  | 4.082789 | 14.2 | 15.86 | 21.02 |  | 3.744545 | 13.88 | 15.5 | 21.16 |  | 3.19538535 | 17.78 | 20.3 | 32.12 |  | 2.9321045 | 23.12 | 31.68 | 68.5
BS-LSBAT-S240629-0848 |  |  |  |  | BS-LSBAT-S240629-0848 | 70.256 | 70.35 | 70.41 | 70.39 | 70.4 | 70.41 | 70.35 | 21.21 | 21.19 | 21.16 | 21.11 |  | BS-LSBAT-S240629-0848 |  | 3.456 | 11.6 |  | 4.177 | 10.59 |  | 2.94 | 11.33 | 5.0413 | 4.984 | 1.136612 |  | 3.578 | 10.55 |  | 4.1689297 | 14.56 | 16.76 | 23.52 |  | 4.081723 | 14.2 | 15.88 | 21.08 |  | 3.74353805 | 13.88 | 15.52 | 21.2 |  | 3.1940428 | 18.24 | 20.78 | 32.7 |  | 2.936106 | 23.74 | 32.04 | 67.98
BS-LSBAT-S240629-0849 |  |  |  |  | BS-LSBAT-S240629-0849 | 70.559 | 70.34 | 70.33 | 70.35 | 70.3 | 70.35 | 70.3 | 21.23 | 21.17 | 21.14 | 21.11 |  | BS-LSBAT-S240629-0849 |  | 3.456 | 11.33 |  | 4.178 | 10.59 |  | 3.046 | 10.81 | 4.9091 | 4.9896 | -1.639812 |  | 3.578 | 10.4 |  | 4.168824 | 14.74 | 16.94 | 23.68 |  | 4.081518 | 14.34 | 16.02 | 21.22 |  | 3.74330195 | 14.04 | 15.68 | 21.4 |  | 3.1942262 | 17.96 | 20.48 | 32.34 |  | 2.936869 | 23.24 | 31.72 | 67.52
BS-LSBAT-S240629-0850 |  |  |  |  | BS-LSBAT-S240629-0850 | 70.519 | 70.36 | 70.33 | 70.41 | 70.34 | 70.41 | 70.33 | 21.22 | 21.17 | 21.14 | 21.1 |  | BS-LSBAT-S240629-0850 |  | 3.456 | 11.53 |  | 4.176 | 10.69 |  | 2.951 | 11.04 | 5.0226 | 4.9754 | 0.9397523 |  | 3.578 | 10.41 |  | 4.16860315 | 14.44 | 16.66 | 23.42 |  | 4.08265725 | 14.3 | 15.98 | 21.22 |  | 3.745086 | 13.92 | 15.58 | 21.28 |  | 3.1974868 | 17.8 | 20.3 | 32.18 |  | 2.9416892 | 23.04 | 31.48 | 67.24
BS-LSBAT-S240629-0851 |  |  |  |  | BS-LSBAT-S240629-0851 | 70.55 | 70.4 | 70.39 | 70.42 | 70.36 | 70.42 | 70.36 | 21.21 | 21.15 | 21.15 | 21.1 |  | BS-LSBAT-S240629-0851 |  | 3.456 | 11.26 |  | 4.176 | 10.74 |  | 2.962 | 10.99 | 5.0129 | 4.9843 | 0.570528 |  | 3.578 | 10.51 |  | 4.16896 | 14.9 | 17.08 | 23.84 |  | 4.080617 | 14.34 | 16 | 21.22 |  | 3.742607 | 13.96 | 15.62 | 21.3 |  | 3.1942686 | 18.08 | 20.58 | 32.4 |  | 2.93496695 | 23.4 | 31.72 | 67.7
BS-LSBAT-S240629-0852 |  |  |  |  | BS-LSBAT-S240629-0852 | 70.545 | 70.32 | 70.33 | 70.37 | 70.38 | 70.38 | 70.32 | 21.23 | 21.16 | 21.15 | 21.09 |  | BS-LSBAT-S240629-0852 |  | 3.456 | 11.31 |  | 4.177 | 10.71 |  | 2.935 | 10.88 | 5.0491 | 4.9822 | 1.324989 |  | 3.578 | 10.66 |  | 4.1689573 | 14.82 | 17.02 | 23.8 |  | 4.080713 | 14.38 | 16.04 | 21.24 |  | 3.74269 | 14.02 | 15.66 | 21.32 |  | 3.194309 | 18.3 | 20.8 | 32.66 |  | 2.937214 | 23.72 | 32.08 | 67.98
BS-LSBAT-S240629-0853 |  |  |  |  | BS-LSBAT-S240629-0853 | 70.517 | 70.33 | 70.31 | 70.37 | 70.32 | 70.37 | 70.31 | 21.23 | 21.17 | 21.15 | 21.11 |  | BS-LSBAT-S240629-0853 |  | 3.456 | 11.4 |  | 4.178 | 10.8 |  | 2.942 | 11.16 | 5.0344 | 4.9796 | 1.088511 |  | 3.578 | 10.63 |  | 4.169468 | 14.7 | 16.9 | 23.68 |  | 4.081224 | 14.24 | 15.9 | 21.08 |  | 3.743337 | 13.86 | 15.5 | 21.18 |  | 3.19565935 | 17.92 | 20.44 | 32.2 |  | 2.935286 | 23.26 | 31.66 | 67.64
BS-LSBAT-S240629-0854 |  |  |  |  | BS-LSBAT-S240629-0854 | 70.554 | 70.32 | 70.41 | 70.37 | 70.36 | 70.41 | 70.32 | 21.25 | 21.15 | 21.16 | 21.1 |  | BS-LSBAT-S240629-0854 |  | 3.456 | 11.39 |  | 4.178 | 10.53 |  | 2.937 | 10.89 | 5.0497 | 4.989 | 1.202052 |  | 3.578 | 10.51 |  | 4.168887 | 14.64 | 16.84 | 23.62 |  | 4.081726 | 14.32 | 16 | 21.2 |  | 3.74355665 | 13.96 | 15.62 | 21.32 |  | 3.195571 | 18.08 | 20.58 | 32.4 |  | 2.93653025 | 23.46 | 31.9 | 67.98
BS-LSBAT-S240629-0855 |  |  |  |  | BS-LSBAT-S240629-0855 | 70.552 | 70.38 | 70.33 | 70.39 | 70.34 | 70.39 | 70.33 | 21.21 | 21.18 | 21.15 | 21.11 |  | BS-LSBAT-S240629-0855 |  | 3.456 | 11.28 |  | 4.178 | 10.75 |  | 2.941 | 10.83 | 5.0376 | 4.9803 | 1.137446 |  | 3.578 | 10.59 |  | 4.168875 | 14.8 | 16.96 | 23.74 |  | 4.081251 | 14.34 | 16 | 21.22 |  | 3.7434871 | 13.96 | 15.62 | 21.32 |  | 3.195404 | 18.02 | 20.54 | 32.34 |  | 2.935027 | 23.4 | 31.88 | 68.12
BS-LSBAT-S240629-0856 |  |  |  |  | BS-LSBAT-S240629-0856 | 70.566 | 70.36 | 70.35 | 70.38 | 70.33 | 70.38 | 70.33 | 21.25 | 21.17 | 21.14 | 21.1 |  | BS-LSBAT-S240629-0856 |  | 3.456 | 11.44 |  | 4.176 | 10.71 |  | 2.948 | 10.99 | 5.0297 | 4.9863 | 0.8628745 |  | 3.578 | 10.4 |  | 4.168839 | 14.88 | 17.1 | 23.86 |  | 4.081091 | 14.42 | 16.08 | 21.3 |  | 3.742931 | 14.08 | 15.72 | 21.44 |  | 3.1951633 | 17.94 | 20.4 | 32.18 |  | 2.938246 | 23.26 | 31.66 | 67.42
BS-LSBAT-S240629-0857 |  |  |  |  | BS-LSBAT-S240629-0857 | 70.585 | 70.31 | 70.34 | 70.32 | 70.29 | 70.34 | 70.29 | 21.22 | 21.19 | 21.15 | 21.11 |  | BS-LSBAT-S240629-0857 |  | 3.456 | 11.59 |  | 4.184 | 10.75 |  | 3.026 | 11.08 | 4.942 | 4.9799 | -0.766896 |  | 3.578 | 10.43 |  | 4.169101 | 14.92 | 17.1 | 23.86 |  | 4.080394 | 14.28 | 15.96 | 21.18 |  | 3.742569 | 13.96 | 15.58 | 21.28 |  | 3.195036 | 17.84 | 20.4 | 32.18 |  | 2.938988 | 23.3 | 31.72 | 67.4
BS-LSBAT-S240629-0858 |  |  |  |  | BS-LSBAT-S240629-0858 | 70.54 | 70.36 | 70.34 | 70.32 | 70.31 | 70.36 | 70.31 | 21.22 | 21.16 | 21.16 | 21.11 |  | BS-LSBAT-S240629-0858 |  | 3.456 | 11.62 |  | 4.176 | 10.85 |  | 2.943 | 11.14 | 5.0356 | 4.9812 | 1.080308 |  | 3.577 | 10.77 |  | 4.168889 | 14.66 | 16.88 | 23.68 |  | 4.0824 | 14.38 | 16.06 | 21.32 |  | 3.744429 | 14.06 | 15.72 | 21.46 |  | 3.197286 | 18.46 | 21.02 | 32.96 |  | 2.941124 | 23.86 | 32.38 | 68.38
BS-LSBAT-S240629-0859 |  |  |  |  | BS-LSBAT-S240629-0859 | 70.567 | 70.34 | 70.36 | 70.35 | 70.32 | 70.36 | 70.32 | 21.19 | 21.16 | 21.13 | 21.11 |  | BS-LSBAT-S240629-0859 |  | 3.456 | 11.21 |  | 4.177 | 10.6 |  | 2.958 | 10.79 | 5.015 | 4.9737 | 0.8235294 |  | 3.578 | 10.59 |  | 4.169009 | 14.8 | 17.02 | 23.86 |  | 4.081596 | 14.42 | 16.14 | 21.4 |  | 3.745087 | 14.04 | 15.7 | 21.44 |  | 3.197179 | 17.78 | 20.28 | 32.1 |  | 2.93879995 | 23.1 | 31.44 | 67.4
BS-LSBAT-S240629-0860 |  |  |  |  | BS-LSBAT-S240629-0860 | 70.511 | 70.35 | 70.37 | 70.41 | 70.38 | 70.41 | 70.35 | 21.22 | 21.17 | 21.15 | 21.11 |  | BS-LSBAT-S240629-0860 |  | 3.456 | 11.3 |  | 4.176 | 10.71 |  | 2.951 | 10.93 | 5.0204 | 4.9781 | 0.8425623 |  | 3.578 | 10.43 |  | 4.16918065 | 14.78 | 17 | 23.78 |  | 4.081989 | 14.38 | 16.06 | 21.32 |  | 3.744333 | 14 | 15.66 | 21.38 |  | 3.196025 | 17.8 | 20.28 | 32.1 |  | 2.937491 | 23.16 | 31.52 | 67.54
BS-LSBAT-S240629-0861 |  |  |  |  | BS-LSBAT-S240629-0861 | 70.389 | 70.34 | 70.36 | 70.35 | 70.33 | 70.36 | 70.33 | 21.2 | 21.17 | 21.14 | 21.1 |  | BS-LSBAT-S240629-0861 |  | 3.456 | 11.54 |  | 4.178 | 10.48 |  | 2.932 | 10.91 | 5.0527 | 4.9999 | 1.044986 |  | 3.584 | 10.49 |  | 4.1684551 | 14.82 | 17.04 | 23.98 |  | 4.08099205 | 14.36 | 16.04 | 21.36 |  | 3.741084 | 14.08 | 15.74 | 21.58 |  | 3.1897641 | 18.08 | 20.64 | 32.7 |  | 2.93925795 | 23.24 | 31.42 | 66.86
BS-LSBAT-S240629-0862 |  |  |  |  | BS-LSBAT-S240629-0862 | 70.497 | 70.4 | 70.35 | 70.37 | 70.36 | 70.4 | 70.35 | 21.18 | 21.15 | 21.15 | 21.11 |  | BS-LSBAT-S240629-0862 |  | 3.456 | 11.38 |  | 4.178 | 10.75 |  | 2.928 | 10.71 |  |  |  |  | 3.587 | 10.57 | [25 empty] | S15-8 | PM
BS-LSBAT-S240629-0863 |  |  |  |  | BS-LSBAT-S240629-0863 | 70.543 | 70.38 | 70.37 | 70.43 | 70.33 | 70.43 | 70.33 | 21.23 | 21.16 | 21.13 | 21.09 |  | BS-LSBAT-S240629-0863 |  | 3.456 | 11.42 |  | 4.177 | 10.57 |  | 2.945 | 10.94 | 5.0329 | 4.9873 | 0.9060383 |  | 3.584 | 10.39 |  | 4.168694 | 14.94 | 17.16 | 24.04 |  | 4.080633 | 14.36 | 16.02 | 21.28 |  | 3.742267 | 14.06 | 15.7 | 21.46 |  | 3.192613 | 17.8 | 20.32 | 32.2 |  | 2.938128 | 22.9 | 31.08 | 66.4
BS-LSBAT-S240629-0864 |  |  |  |  | BS-LSBAT-S240629-0864 | 70.571 | 70.31 | 70.29 | 70.37 | 70.32 | 70.37 | 70.29 | 21.2 | 21.16 | 21.15 | 21.1 |  | BS-LSBAT-S240629-0864 |  | 3.456 | 11.42 |  | 4.178 | 10.75 |  | 2.939 | 11.28 | 5.0419 | 4.9839 | 1.15036 |  | 3.583 | 10.74 |  | 4.168867 | 15.14 | 17.32 | 24.18 |  | 4.080604 | 14.4 | 16.08 | 21.34 |  | 3.742106 | 14.2 | 15.82 | 21.6 |  | 3.191894 | 18.24 | 20.78 | 32.72 |  | 2.9380561 | 23.38 | 31.6 | 66.8
BS-LSBAT-S240629-0865 |  |  |  |  | BS-LSBAT-S240629-0865 | 70.556 | 70.32 | 70.39 | 70.4 | 70.36 | 70.4 | 70.32 | 21.22 | 21.16 | 21.12 | 21.09 |  | BS-LSBAT-S240629-0865 |  | 3.456 | 11.38 |  | 4.179 | 10.54 |  | 2.938 | 10.75 | 5.0425 | 4.9916 | 1.00942 |  | 3.584 | 10.58 |  | 4.168716 | 15.02 | 17.24 | 24.1 |  | 4.0808264 | 14.38 | 16.06 | 21.34 |  | 3.74182 | 14.14 | 15.78 | 21.56 |  | 3.191212 | 17.88 | 20.4 | 32.3 |  | 2.9397714 | 22.94 | 31.12 | 66.08
BS-LSBAT-S240629-0866 | 옆면 흠집 |  |  |  | BS-LSBAT-S240629-0866 | 70.529 | 70.31 | 70.33 | 70.34 | 70.28 | 70.34 | 70.28 | 21.2 | 21.15 | 21.15 | 21.1 |  | BS-LSBAT-S240629-0866 |  | 3.456 | 11.65 |  | 4.177 | 10.51 |  | 2.939 | 10.94 | 5.0407 | 4.9913 | 0.9800226 |  | 3.584 | 10.57 |  | 4.168988 | 14.92 | 17.14 | 24.02 |  | 4.081548 | 14.42 | 16.1 | 21.36 |  | 3.742733 | 14.16 | 15.78 | 21.56 |  | 3.19219985 | 18.24 | 20.8 | 32.74 |  | 2.938191 | 23.32 | 31.58 | 66.92
BS-LSBAT-S240629-0867 |  |  |  |  | BS-LSBAT-S240629-0867 | 70.503 | 70.31 | 70.32 | 70.38 | 70.36 | 70.38 | 70.31 | 21.19 | 21.17 | 21.13 | 21.11 |  | BS-LSBAT-S240629-0867 |  | 3.456 | 11.51 |  | 4.177 | 10.92 |  | 2.937 | 11.13 | 5.0406 | 4.9854 | 1.095108 |  | 3.583 | 10.74 |  | 4.16873515 | 15.16 | 17.38 | 24.28 |  | 4.0805723 | 14.46 | 16.14 | 21.42 |  | 3.74192535 | 14.24 | 15.88 | 21.7 |  | 3.19170615 | 18.24 | 20.78 | 32.74 |  | 2.939023 | 23.36 | 31.62 | 66.86
BS-LSBAT-S240629-0868 |  |  |  |  | BS-LSBAT-S240629-0868 | 70.55 | 70.33 | 70.31 | 70.36 | 70.32 | 70.36 | 70.31 | 21.22 | 21.16 | 21.15 | 21.1 |  | BS-LSBAT-S240629-0868 |  | 3.456 | 11.5 |  | 4.178 | 10.88 |  | 2.934 | 11.07 | 5.0528 | 4.9885 | 1.272562 |  | 3.583 | 10.63 |  | 4.168982 | 14.94 | 17.18 | 24.06 |  | 4.081607 | 14.46 | 16.14 | 21.42 |  | 3.74308415 | 14.24 | 15.9 | 21.72 |  | 3.1932 | 18.24 | 20.8 | 32.76 |  | 2.93960635 | 23.4 | 31.74 | 67.2
BS-LSBAT-S240629-0869 |  |  |  |  | BS-LSBAT-S240629-0869 | 70.47 | 70.33 | 70.39 | 70.35 | 70.31 | 70.39 | 70.31 | 21.23 | 21.18 | 21.15 | 21.1 |  | BS-LSBAT-S240629-0869 |  | 3.456 | 11.72 |  | 4.18 | 11.13 |  | 2.933 | 11.36 | 5.0535 | 4.9838 | 1.379242 |  | 3.584 | 10.87 |  | 4.16869175 | 14.92 | 17.12 | 24.04 |  | 4.0814996 | 14.44 | 16.14 | 21.44 |  | 3.743309 | 14.26 | 15.9 | 21.74 |  | 3.194071 | 18.48 | 21.04 | 33.04 |  | 2.942417 | 23.62 | 31.96 | 67.34
BS-LSBAT-S240629-0870 |  |  |  |  | BS-LSBAT-S240629-0870 | 70.493 | 70.31 | 70.3 | 70.38 | 70.29 | 70.38 | 70.29 | 21.23 | 21.15 | 21.15 | 21.1 |  | BS-LSBAT-S240629-0870 |  | 3.456 | 11.67 |  | 4.179 | 11.02 |  | 2.962 | 11.45 | 5.0178 | 4.9819 | 0.715453 |  | 3.583 | 10.96 |  | 4.1681367 | 14.8 | 17.02 | 23.92 |  | 4.082868 | 14.66 | 16.36 | 21.68 |  | 3.74491755 | 14.42 | 16.08 | 21.92 |  | 3.1968299 | 18.44 | 21 | 33.02 |  | 2.946421 | 23.58 | 31.84 | 66.9
BS-LSBAT-S240629-0871 |  |  |  |  | BS-LSBAT-S240629-0871 | 70.427 | 70.34 | 70.31 | 70.39 | 70.35 | 70.39 | 70.31 | 21.23 | 21.17 | 21.16 | 21.1 |  | BS-LSBAT-S240629-0871 |  | 3.456 | 11.37 |  | 4.179 | 10.51 |  | 2.948 | 10.85 | 5.0316 | 4.997 | 0.687654 |  | 3.584 | 10.67 |  | 4.168174 | 15.12 | 17.34 | 24.28 |  | 4.080206 | 14.46 | 16.16 | 21.5 |  | 3.7405759 | 14.2 | 15.86 | 21.7 |  | 3.18893 | 18 | 20.56 | 32.56 |  | 2.938199 | 23.1 | 31.24 | 66.58
BS-LSBAT-S240629-0872 |  |  |  |  | BS-LSBAT-S240629-0872 | 70.451 | 70.38 | 70.4 | 70.41 | 70.37 | 70.41 | 70.37 | 21.21 | 21.16 | 21.15 | 21.1 |  | BS-LSBAT-S240629-0872 |  | 3.456 | 11.06 |  | 4.178 | 10.42 |  | 2.93 | 10.86 |  |  |  |  | 3.588 | 10.57 | [25 empty] | S16-1 | PM
BS-LSBAT-S240629-0873 |  |  |  |  | BS-LSBAT-S240629-0873 | 70.352 | 70.33 | 70.3 | 70.35 | 70.31 | 70.35 | 70.3 | 21.2 | 21.19 | 21.13 | 21.11 |  | BS-LSBAT-S240629-0873 |  | 3.456 | 11.59 |  | 4.185 | 10.97 |  | 3.04 | 11.31 | 4.9251 | 4.984 | -1.195915 |  | 3.583 | 10.74 |  | 4.16843 | 15.18 | 17.4 | 24.3 |  | 4.080074 | 14.48 | 16.16 | 21.42 |  | 3.74157415 | 14.34 | 16 | 21.82 |  | 3.19265665 | 18.66 | 21.22 | 33.28 |  | 2.943237 | 23.78 | 32.04 | 66.98
BS-LSBAT-S240629-0874 |  |  |  |  | BS-LSBAT-S240629-0874 | 70.558 | 70.28 | 70.31 | 70.32 | 70.3 | 70.32 | 70.28 | 21.22 | 21.17 | 21.15 | 21.1 |  | BS-LSBAT-S240629-0874 |  | 3.456 | 11.45 |  | 4.178 | 10.8 |  | 2.946 | 11.28 | 5.0323 | 4.9873 | 0.8942233 |  | 3.583 | 10.8 |  | 4.168471 | 15.04 | 17.26 | 24.14 |  | 4.080158 | 14.34 | 16.02 | 21.28 |  | 3.741539 | 14.08 | 15.72 | 21.5 |  | 3.19231845 | 18.18 | 20.74 | 32.66 |  | 2.940416 | 23.32 | 31.48 | 66.26
BS-LSBAT-S240629-0875 |  |  |  |  | BS-LSBAT-S240629-0875 | 70.509 | 70.32 | 70.28 | 70.35 | 70.31 | 70.35 | 70.28 | 21.19 | 21.15 | 21.15 | 21.1 |  | BS-LSBAT-S240629-0875 |  | 3.456 | 11.36 |  | 4.178 | 10.6 |  | 2.95 | 11.08 | 5.0306 | 4.9867 | 0.8726593 |  | 3.583 | 10.51 |  | 4.16829125 | 14.96 | 17.2 | 24.1 |  | 4.080868 | 14.4 | 16.08 | 21.36 |  | 3.742299 | 14.14 | 15.78 | 21.6 |  | 3.193204 | 18.06 | 20.6 | 32.56 |  | 2.942417 | 23.14 | 31.34 | 66.28
BS-LSBAT-S240629-0876 |  |  |  |  | BS-LSBAT-S240629-0876 | 70.569 | 70.36 | 70.33 | 70.38 | 70.35 | 70.38 | 70.33 | 21.2 | 21.17 | 21.15 | 21.11 |  | BS-LSBAT-S240629-0876 |  | 3.456 | 11.49 |  | 4.177 | 11.06 |  | 2.949 | 11.19 | 5.0295 | 4.9872 | 0.8410379 |  | 3.583 | 10.91 |  | 4.16834705 | 14.84 | 17.08 | 23.96 |  | 4.081883 | 14.5 | 16.16 | 21.44 |  | 3.74372115 | 14.28 | 15.94 | 21.76 |  | 3.19464225 | 18.48 | 21.02 | 33 |  | 2.940144 | 23.68 | 31.9 | 67.24
BS-LSBAT-S240629-0877 |  |  |  |  | BS-LSBAT-S240629-0877 | 70.484 | 70.33 | 70.37 | 70.4 | 70.35 | 70.4 | 70.33 | 21.23 | 21.16 | 21.14 | 21.1 |  | BS-LSBAT-S240629-0877 |  | 3.456 | 10.87 |  | 4.176 | 10.62 |  | 2.925 | 10.74 | 5.0417 | 4.9801 | 1.22181 |  | 3.583 | 10.64 |  | 4.16841395 | 14.96 | 17.2 | 24.12 |  | 4.0815704 | 14.54 | 16.24 | 21.56 |  | 3.7428546 | 14.34 | 16 | 21.9 |  | 3.194569 | 18.34 | 20.88 | 32.88 |  | 2.93776 | 23.42 | 31.7 | 67.04
BS-LSBAT-S240629-0878 |  |  |  |  | BS-LSBAT-S240629-0878 | 70.48 | 70.34 | 70.36 | 70.38 | 70.33 | 70.38 | 70.33 | 21.21 | 21.17 | 21.15 | 21.09 |  | BS-LSBAT-S240629-0878 |  | 3.456 | 11.39 |  | 4.177 | 10.94 |  | 2.945 | 11.27 | 5.0278 | 4.9811 | 0.9288357 |  | 3.583 | 10.76 |  | 4.168416 | 15.28 | 17.5 | 24.4 |  | 4.08061635 | 14.58 | 16.28 | 21.6 |  | 3.7420909 | 14.34 | 16.02 | 21.88 |  | 3.1938448 | 18.32 | 20.88 | 32.9 |  | 2.937709 | 23.46 | 31.68 | 66.82
BS-LSBAT-S240629-0879 |  |  |  |  | BS-LSBAT-S240629-0879 | 70.389 | 70.35 | 70.27 | 70.37 | 70.36 | 70.37 | 70.27 | 21.2 | 21.15 | 21.13 | 21.09 |  | BS-LSBAT-S240629-0879 |  | 3.456 | 11.31 |  | 4.176 | 10.7 |  | 2.921 | 11.15 | 5.053 | 5.0032 | 0.9855531 |  | 3.584 | 10.58 |  | 4.1687991 | 15.16 | 17.38 | 24.32 |  | 4.08069285 | 14.54 | 16.22 | 21.58 |  | 3.740319 | 14.32 | 15.96 | 21.86 |  | 3.188173 | 18.36 | 20.92 | 32.96 |  | 2.931005 | 23.58 | 31.58 | 67.12
BS-LSBAT-S240629-0880 |  |  |  |  | BS-LSBAT-S240629-0880 | 70.459 | 70.33 | 70.34 | 70.42 | 70.39 | 70.42 | 70.33 | 21.22 | 21.18 | 21.15 | 21.12 |  | BS-LSBAT-S240629-0880 |  | 3.456 | 11.42 |  | 4.177 | 10.8 |  | 3.107 | 11 | 4.8042 | 4.9783 | -3.623912 |  | 3.583 | 10.71 |  | 4.16913 | 15.3 | 17.56 | 24.46 |  | 4.080973 | 14.66 | 16.38 | 21.72 |  | 3.742336 | 14.42 | 16.08 | 21.96 |  | 3.192522 | 18.34 | 20.9 | 32.94 |  | 2.930718 | 23.6 | 31.8 | 67.9
BS-LSBAT-S240629-0881 |  |  |  |  | BS-LSBAT-S240629-0881 | 70.536 | 70.33 | 70.29 | 70.37 | 70.3 | 70.37 | 70.29 | 21.22 | 21.18 | 21.15 | 21.12 |  | BS-LSBAT-S240629-0881 |  | 3.456 | 10.77 |  | 4.176 | 10.49 |  | 2.91 | 10.81 |  |  |  |  | 3.587 | 10.53 | [25 empty] | S16-2 | PM
BS-LSBAT-S240629-0882 |  |  |  |  | BS-LSBAT-S240629-0882 | 70.429 | 70.31 | 70.29 | 70.35 | 70.34 | 70.35 | 70.29 | 21.19 | 21.17 | 21.15 | 21.12 |  | BS-LSBAT-S240629-0882 |  | 3.455 | 10.99 |  | 4.176 | 10.55 |  | 2.923 | 10.99 | 5.0492 | 5.0054 | 0.8674642 |  | 3.584 | 10.64 |  | 4.16854765 | 15.06 | 17.28 | 24.22 |  | 4.0811921 | 14.5 | 16.2 | 21.56 |  | 3.740519 | 14.24 | 15.9 | 21.8 |  | 3.187409 | 18.18 | 20.72 | 32.78 |  | 2.9297277 | 23.46 | 31.56 | 67.36
BS-LSBAT-S240629-0883 |  |  |  |  | BS-LSBAT-S240629-0883 | 70.55 | 70.31 | 70.32 | 70.35 | 70.33 | 70.35 | 70.31 | 21.25 | 21.18 | 21.16 | 21.11 |  | BS-LSBAT-S240629-0883 |  | 3.456 | 11.58 |  | 4.177 | 10.87 |  | 2.949 | 11.34 | 5.0279 | 4.9886 | 0.7816385 |  | 3.583 | 10.58 |  | 4.16894 | 15 | 17.22 | 24.1 |  | 4.081912 | 14.48 | 16.18 | 21.48 |  | 3.7429579 | 14.24 | 15.9 | 21.74 |  | 3.194085 | 18.14 | 20.68 | 32.62 |  | 2.93690665 | 23.3 | 31.44 | 66.66
BS-LSBAT-S240629-0884 |  |  |  |  | BS-LSBAT-S240629-0884 | 70.5 | 70.36 | 70.35 | 70.4 | 70.37 | 70.4 | 70.35 | 21.21 | 21.19 | 21.13 | 21.11 |  | BS-LSBAT-S240629-0884 |  | 3.456 | 11.43 |  | 4.177 | 10.76 |  | 2.922 | 10.92 | 5.0598 | 4.9869 | 1.440768 |  | 3.584 | 10.69 |  | 4.16848955 | 15.24 | 17.46 | 24.34 |  | 4.080698 | 14.58 | 16.28 | 21.6 |  | 3.74195385 | 14.34 | 16 | 21.86 |  | 3.1934234 | 18.18 | 20.7 | 32.64 |  | 2.9342599 | 23.42 | 31.56 | 67.02
BS-LSBAT-S240629-0885 |  |  |  |  | BS-LSBAT-S240629-0885 | 70.458 | 70.37 | 70.34 | 70.39 | 70.36 | 70.39 | 70.34 | 21.24 | 21.19 | 21.14 | 21.11 |  | BS-LSBAT-S240629-0885 |  | 3.456 | 11.44 |  | 4.177 | 11.1 |  | 2.931 | 11.25 | 5.0366 | 4.9749 | 1.225033 |  | 3.583 | 10.99 |  | 4.16877 | 15.36 | 17.6 | 24.54 |  | 4.0809706 | 14.76 | 16.46 | 21.82 |  | 3.742489 | 14.48 | 16.16 | 22.06 |  | 3.193455 | 18.76 | 21.34 | 33.44 |  | 2.935169 | 24.14 | 32.3 | 68.02
BS-LSBAT-S240629-0886 |  |  |  |  | BS-LSBAT-S240629-0886 | 70.54 | 70.37 | 70.38 | 70.41 | 70.35 | 70.41 | 70.35 | 21.22 | 21.16 | 21.16 | 21.11 |  | BS-LSBAT-S240629-0886 |  | 3.456 | 11.63 |  | 4.177 | 11.17 |  | 2.94 | 11.43 | 5.0366 | 4.9836 | 1.052297 |  | 3.583 | 10.67 |  | 4.16866 | 14.92 | 17.12 | 23.98 |  | 4.082208 | 14.5 | 16.18 | 21.46 |  | 3.743708 | 14.24 | 15.88 | 21.7 |  | 3.195991 | 18.4 | 20.94 | 32.88 |  | 2.9383514 | 23.64 | 31.78 | 67.06
BS-LSBAT-S240629-0887 |  |  |  |  | BS-LSBAT-S240629-0887 | 70.188 | 70.34 | 70.31 | 70.37 | 70.4 | 70.4 | 70.31 | 21.24 | 21.16 | 21.14 | 21.1 |  | BS-LSBAT-S240629-0887 |  | 3.456 | 11.26 |  | 4.178 | 10.62 |  | 2.926 | 10.97 | 5.0569 | 5.0093 | 0.9412881 |  | 3.583 | 10.62 |  | 4.16810235 | 14.86 | 17.06 | 24.02 |  | 4.081932 | 14.52 | 16.2 | 21.56 |  | 3.74158125 | 14.26 | 15.9 | 21.8 |  | 3.1901 | 18.14 | 20.68 | 32.7 |  | 2.9331291 | 23.36 | 31.52 | 67.4
BS-LSBAT-S240629-0888 |  |  |  |  | BS-LSBAT-S240629-0888 | 70.433 | 70.32 | 70.37 | 70.35 | 70.31 | 70.37 | 70.31 | 21.21 | 21.16 | 21.12 | 21.1 |  | BS-LSBAT-S240629-0888 |  | 3.456 | 11.37 |  | 4.177 | 10.6 |  | 2.927 | 10.93 |  |  |  |  | 3.587 | 10.47 | [25 empty] | S16-3 | PM
BS-LSBAT-S240629-0889 |  |  |  |  | BS-LSBAT-S240629-0889 | 70.437 | 70.33 | 70.3 | 70.39 | 70.34 | 70.39 | 70.3 | 21.22 | 21.18 | 21.15 | 21.1 |  | BS-LSBAT-S240629-0889 |  | 3.456 | 11.41 |  | 4.178 | 10.71 |  | 2.92 | 11.12 | 5.0642 | 5.0075 | 1.119624 |  | 3.584 | 10.61 |  | 4.168308 | 15.12 | 17.34 | 24.3 |  | 4.0815537 | 14.62 | 16.32 | 21.7 |  | 3.7411091 | 14.36 | 16.02 | 21.94 |  | 3.189855 | 18.16 | 20.72 | 32.72 |  | 2.931663 | 23.38 | 31.52 | 67.36
BS-LSBAT-S240629-0890 |  |  |  |  | BS-LSBAT-S240629-0890 | 70.374 | 70.35 | 70.33 | 70.34 | 70.31 | 70.35 | 70.31 | 21.23 | 21.18 | 21.15 | 21.09 |  | BS-LSBAT-S240629-0890 |  | 3.456 | 11.34 |  | 4.177 | 10.61 |  | 2.937 | 11.12 | 5.0384 | 5.0025 | 0.7125278 |  | 3.583 | 10.49 |  | 4.16838 | 14.82 | 17.02 | 23.96 |  | 4.08228605 | 14.46 | 16.16 | 21.52 |  | 3.74218 | 14.18 | 15.84 | 21.72 |  | 3.191149 | 18.06 | 20.6 | 32.6 |  | 2.933597 | 23.24 | 31.38 | 67.08
BS-LSBAT-S240629-0891 |  |  |  |  | BS-LSBAT-S240629-0891 | 70.5 | 70.32 | 70.36 | 70.34 | 70.38 | 70.38 | 70.32 | 21.24 | 21.19 | 21.14 | 21.1 |  | BS-LSBAT-S240629-0891 |  | 3.455 | 11.2 |  | 4.176 | 10.54 |  | 2.932 | 10.85 |  |  |  |  | 3.587 | 10.65 | [25 empty] | S16-4 | PM
BS-LSBAT-S240629-0892 |  |  |  |  | BS-LSBAT-S240629-0892 | 70.488 | 70.37 | 70.38 | 70.41 | 70.35 | 70.41 | 70.35 | 21.24 | 21.18 | 21.13 | 21.12 |  | BS-LSBAT-S240629-0892 |  | 3.456 | 11.55 |  | 4.176 | 10.54 |  | 2.913 | 10.87 | 5.0711 | 5.0189 | 1.029362 |  | 3.584 | 10.49 |  | 4.168263 | 14.74 | 16.94 | 23.9 |  | 4.082923 | 14.52 | 16.2 | 21.58 |  | 3.74221435 | 14.22 | 15.88 | 21.78 |  | 3.189358 | 18.02 | 20.56 | 32.58 |  | 2.930906 | 23.22 | 31.42 | 67.52
BS-LSBAT-S240629-0893 |  |  |  |  | BS-LSBAT-S240629-0893 | 70.578 | 70.33 | 70.32 | 70.36 | 70.34 | 70.36 | 70.32 | 21.24 | 21.18 | 21.16 | 21.11 |  | BS-LSBAT-S240629-0893 |  | 3.456 | 11.5 |  | 4.176 | 10.99 |  | 2.927 | 11.42 | 5.0444 | 4.9903 | 1.072476 |  | 3.583 | 10.77 |  | 4.16821715 | 14.88 | 17.08 | 23.96 |  | 4.082413 | 14.52 | 16.2 | 21.54 |  | 3.743236 | 14.22 | 15.88 | 21.74 |  | 3.194143 | 18.44 | 21 | 32.98 |  | 2.934335 | 23.58 | 31.9 | 67.58
BS-LSBAT-S240629-0894 |  |  |  |  | BS-LSBAT-S240629-0894 | 70.558 | 70.35 | 70.31 | 70.37 | 70.32 | 70.37 | 70.31 | 21.21 | 21.17 | 21.13 | 21.1 |  | BS-LSBAT-S240629-0894 |  | 3.456 | 11.1 |  | 4.177 | 10.79 |  | 2.924 | 10.82 |  |  |  |  | 3.587 | 10.64 | [25 empty] | S16-5 | PM
BS-LSBAT-S240629-0895 |  |  |  |  | BS-LSBAT-S240629-0895 | 70.516 | 70.31 | 70.33 | 70.32 | 70.3 | 70.33 | 70.3 | 21.22 | 21.17 | 21.17 | 21.11 |  | BS-LSBAT-S240629-0895 |  | 3.456 | 11.62 |  | 4.176 | 10.84 |  | 2.939 | 11.31 | 5.0332 | 4.9833 | 0.991417 |  | 3.583 | 10.69 |  | 4.16822 | 15.44 | 17.68 | 24.6 |  | 4.0805169 | 14.72 | 16.42 | 21.78 |  | 3.741501 | 14.46 | 16.12 | 22.02 |  | 3.19262 | 18.5 | 21.06 | 33.06 |  | 2.9321991 | 23.76 | 32 | 67.76
BS-LSBAT-S240629-0896 |  |  |  |  | BS-LSBAT-S240629-0896 | 70.54 | 70.4 | 70.35 | 70.37 | 70.44 | 70.44 | 70.35 | 21.2 | 21.16 | 21.16 | 21.1 |  | BS-LSBAT-S240629-0896 |  | 3.456 | 11.47 |  | 4.177 | 11 |  | 2.919 | 11.22 | 5.0603 | 4.9855 | 1.478173 |  | 3.584 | 10.76 |  | 4.168195 | 15.08 | 17.32 | 24.24 |  | 4.081387 | 14.62 | 16.3 | 21.64 |  | 3.74245 | 14.36 | 16 | 21.88 |  | 3.193083 | 18.38 | 20.94 | 32.94 |  | 2.933896 | 23.66 | 31.9 | 67.74
BS-LSBAT-S240629-0897 |  |  |  |  | BS-LSBAT-S240629-0897 | 70.377 | 70.37 | 70.39 | 70.42 | 70.4 | 70.42 | 70.37 | 21.19 | 21.16 | 21.15 | 21.11 |  | BS-LSBAT-S240629-0897 |  | 3.456 | 11.13 |  | 4.177 | 10.48 |  | 2.925 | 11.1 | 5.0504 | 4.9992 | 1.013781 |  | 3.583 | 10.74 |  | 4.167922 | 15.36 | 17.58 | 24.54 |  | 4.080009 | 14.6 | 16.28 | 21.7 |  | 3.7394703 | 14.34 | 16 | 21.94 |  | 3.188019 | 18.38 | 20.92 | 33 |  | 2.930397 | 23.58 | 31.84 | 67.8
BS-LSBAT-S240629-0898 |  |  |  |  | BS-LSBAT-S240629-0898 | 70.377 | 70.36 | 70.33 | 70.4 | 70.35 | 70.4 | 70.33 | 21.22 | 21.16 | 21.13 | 21.11 |  | BS-LSBAT-S240629-0898 |  | 3.456 | 11.27 |  | 4.176 | 10.47 |  | 2.929 | 10.91 | 5.0401 | 4.9995 | 0.8055396 |  | 3.584 | 10.56 |  | 4.16806005 | 14.94 | 17.16 | 24.1 |  | 4.081499 | 14.48 | 16.16 | 21.54 |  | 3.74094 | 14.18 | 15.84 | 21.74 |  | 3.188898 | 17.98 | 20.52 | 32.54 |  | 2.93404615 | 23.1 | 31.22 | 66.74
BS-LSBAT-S240629-0899 |  |  |  |  | BS-LSBAT-S240629-0899 | 70.416 | 70.39 | 70.4 | 70.43 | 70.35 | 70.43 | 70.35 | 21.27 | 21.18 | 21.14 | 21.11 |  | BS-LSBAT-S240629-0899 |  | 3.456 | 11.3 |  | 4.176 | 10.56 |  | 2.927 | 11.17 | 5.0513 | 5.004 | 0.9363926 |  | 3.584 | 10.54 |  | 4.168403 | 15.14 | 17.34 | 24.28 |  | 4.0804936 | 14.46 | 16.14 | 21.5 |  | 3.740009 | 14.18 | 15.86 | 21.74 |  | 3.18908065 | 18.02 | 20.56 | 32.52 |  | 2.93251355 | 23.2 | 31.32 | 66.74
BS-LSBAT-S240629-0900 |  |  |  |  | BS-LSBAT-S240629-0900 | 70.432 | 70.33 | 70.32 | 70.34 | 70.3 | 70.34 | 70.3 | 21.23 | 21.16 | 21.16 | 21.12 |  | BS-LSBAT-S240629-0900 |  | 3.456 | 10.97 |  | 4.176 | 10.46 |  | 3.011 | 10.77 | 4.9553 | 5.0096 | -1.095796 |  | 3.584 | 10.45 |  | 4.16802255 | 15.18 | 17.36 | 24.32 |  | 4.0805275 | 14.52 | 16.2 | 21.58 |  | 3.739973 | 14.2 | 15.86 | 21.76 |  | 3.188007 | 18 | 20.54 | 32.52 |  | 2.9299446 | 23.16 | 31.28 | 67.02
BS-LSBAT-S240629-0901 |  |  |  |  | BS-LSBAT-S240629-0901 | 70.471 | 70.35 | 70.33 | 70.42 | 70.34 | 70.42 | 70.33 | 21.24 | 21.18 | 21.16 | 21.1 |  | BS-LSBAT-S240629-0901 |  | 3.456 | 11.08 |  | 4.177 | 10.55 |  | 2.903 | 11.07 | 5.0788 | 5.0117 | 1.321178 |  | 3.584 | 10.62 |  | 4.167935 | 15.2 | 17.42 | 24.4 |  | 4.080891 | 14.64 | 16.32 | 21.72 |  | 3.740135 | 14.32 | 15.98 | 21.9 |  | 3.187135 | 18.2 | 20.74 | 32.8 |  | 2.927503 | 23.24 | 31.64 | 68.08
BS-LSBAT-S240629-0902 |  |  |  |  | BS-LSBAT-S240629-0902 | 70.532 | 70.34 | 70.32 | 70.35 | 70.33 | 70.35 | 70.32 | 21.19 | 21.15 | 21.13 | 21.11 |  | BS-LSBAT-S240629-0902 |  | 3.456 | 11.57 |  | 4.178 | 10.93 |  | 2.94 | 11.29 | 5.0288 | 4.9718 | 1.133471 |  | 3.583 | 10.83 |  | 4.1680818 | 15.42 | 17.66 | 24.58 |  | 4.080786 | 14.74 | 16.44 | 21.82 |  | 3.742577 | 14.48 | 16.14 | 22.02 |  | 3.195082 | 18.34 | 20.86 | 32.84 |  | 2.93660925 | 23.52 | 31.6 | 66.84
BS-LSBAT-S240629-0903 |  |  |  |  | BS-LSBAT-S240629-0903 | 70.47 | 70.33 | 70.31 | 70.32 | 70.3 | 70.33 | 70.3 | 21.23 | 21.17 | 21.14 | 21.12 |  | BS-LSBAT-S240629-0903 |  | 3.456 | 11 |  | 4.177 | 10.5 |  | 3.047 | 10.85 | 4.9109 | 5.015 | -2.119774 |  | 3.584 | 10.5 |  | 4.167947 | 14.98 | 17.18 | 24.12 |  | 4.081304 | 14.5 | 16.16 | 21.54 |  | 3.74062355 | 14.18 | 15.82 | 21.7 |  | 3.189277 | 18.12 | 20.66 | 32.7 |  | 2.938634 | 23.18 | 31.32 | 66.36
BS-LSBAT-S240629-0904 |  |  |  |  | BS-LSBAT-S240629-0904 | 70.418 | 70.31 | 70.34 | 70.33 | 70.38 | 70.38 | 70.31 | 21.22 | 21.17 | 21.15 | 21.11 |  | BS-LSBAT-S240629-0904 |  | 3.456 | 11.24 |  | 4.175 | 10.52 |  | 2.914 | 11.01 |  |  |  |  | 3.587 | 10.57 | [25 empty] | S16-6 | PM
BS-LSBAT-S240629-0905 |  |  |  |  | BS-LSBAT-S240629-0905 | 70.535 | 70.33 | 70.31 | 70.39 | 70.34 | 70.39 | 70.31 | 21.23 | 21.18 | 21.13 | 21.1 |  | BS-LSBAT-S240629-0905 |  | 3.456 | 11.66 |  | 4.176 | 11.25 |  | 2.944 | 11.3 | 5.0262 | 4.9864 | 0.7918507 |  | 3.583 | 10.72 |  | 4.168278 | 15.12 | 17.34 | 24.26 |  | 4.082405 | 14.68 | 16.38 | 21.76 |  | 3.74353785 | 14.42 | 16.1 | 22 |  | 3.195248 | 18.62 | 21.18 | 33.24 |  | 2.939639 | 23.78 | 32.16 | 67.78
BS-LSBAT-S240629-0906 |  |  |  |  | BS-LSBAT-S240629-0906 | 70.548 | 70.31 | 70.33 | 70.35 | 70.32 | 70.35 | 70.31 | 21.23 | 21.19 | 21.15 | 21.13 |  | BS-LSBAT-S240629-0906 |  | 3.456 | 11.45 |  | 4.176 | 10.88 |  | 2.93 | 11.16 | 5.0398 | 4.9885 | 1.017898 |  | 3.583 | 10.61 |  | 4.168113 | 15.14 | 17.34 | 24.28 |  | 4.08162 | 14.68 | 16.36 | 21.72 |  | 3.74223915 | 14.36 | 16.02 | 21.92 |  | 3.1928428 | 18.32 | 20.86 | 32.86 |  | 2.935419 | 23.36 | 31.84 | 67.64
BS-LSBAT-S240629-0907 |  |  |  |  | BS-LSBAT-S240629-0907 | 70.424 | 70.33 | 70.38 | 70.4 | 70.31 | 70.4 | 70.31 | 21.24 | 21.18 | 21.14 | 21.11 |  | BS-LSBAT-S240629-0907 |  | 3.456 | 11.11 |  | 4.175 | 10.5 |  | 2.91 | 10.85 |  |  |  |  | 3.587 | 10.65 | [25 empty] | S16-7 | PM
BS-LSBAT-S240629-0908 |  |  |  |  | BS-LSBAT-S240629-0908 | 70.519 | 70.32 | 70.35 | 70.4 | 70.31 | 70.4 | 70.31 | 21.26 | 21.19 | 21.14 | 21.1 |  | BS-LSBAT-S240629-0908 |  | 3.455 | 11.04 |  | 4.175 | 10.53 |  | 2.917 | 10.91 |  |  |  |  | 3.586 | 10.71 | [25 empty] | S16-8 | PM
BS-LSBAT-S240629-0909 |  |  |  |  | BS-LSBAT-S240629-0909 | 70.441 | 70.34 | 70.28 | 70.35 | 70.31 | 70.35 | 70.28 | 21.23 | 21.15 | 21.16 | 21.1 |  | BS-LSBAT-S240629-0909 |  | 3.456 | 10.72 |  | 4.176 | 10.5 |  | 2.91 | 10.73 | 5.0702 | 5.0126 | 1.13605 |  | 3.584 | 10.6 |  | 4.168115 | 15.02 | 17.2 | 24.18 |  | 4.08140325 | 14.54 | 16.22 | 21.62 |  | 3.740768 | 14.2 | 15.84 | 21.74 |  | 3.188999 | 18.18 | 20.74 | 32.82 |  | 2.937881 | 23.18 | 31.52 | 67.02
BS-LSBAT-S240629-0910 |  |  |  |  | BS-LSBAT-S240629-0910 | 70.554 | 70.36 | 70.35 | 70.39 | 70.33 | 70.39 | 70.33 | 21.25 | 21.18 | 21.16 | 21.11 |  | BS-LSBAT-S240629-0910 |  | 3.454 | 11.11 |  | 4.177 | 10.56 |  | 2.895 | 10.94 | 5.0974 | 5.0234 | 1.45172 |  | 3.584 | 10.58 |  | 4.167488 | 15.08 | 17.28 | 24.24 |  | 4.0814 | 14.64 | 16.32 | 21.72 |  | 3.7406845 | 14.26 | 15.94 | 21.86 |  | 3.18901445 | 18 | 20.54 | 32.46 |  | 2.92884 | 23.3 | 31.46 | 67.46
BS-LSBAT-S240629-0911 |  |  |  |  | BS-LSBAT-S240629-0911 | 70.792 | 70.35 | 70.38 | 70.34 | 70.31 | 70.38 | 70.31 | 21.21 | 21.19 | 21.15 | 21.11 |  | BS-LSBAT-S240629-0911 |  | 3.456 | 11 |  | 4.177 | 10.64 |  | 2.928 | 10.89 | 5.0574 | 5.0005 | 1.125084 |  | 3.584 | 10.68 |  | 4.16793665 | 15 | 17.24 | 24.22 |  | 4.083003 | 14.82 | 16.5 | 21.9 |  | 3.74450935 | 14.44 | 16.1 | 21.98 |  | 3.193979 | 17.9 | 20.44 | 32.32 |  | 2.93520835 | 23.18 | 31.44 | 67.38
BS-LSBAT-S240629-0912 |  |  |  |  | BS-LSBAT-S240629-0912 | 70.7 | 70.33 | 70.34 | 70.4 | 70.31 | 70.4 | 70.31 | 21.23 | 21.18 | 21.14 | 21.11 |  | BS-LSBAT-S240629-0912 |  | 3.456 | 11.26 |  | 4.178 | 10.62 |  | 2.928 | 11.11 | 5.068 | 4.9883 | 1.572612 |  | 3.583 | 10.82 |  | 4.167756 | 15.24 | 17.44 | 24.44 |  | 4.082075 | 14.86 | 16.56 | 21.96 |  | 3.74388375 | 14.48 | 16.14 | 22.06 |  | 3.194212 | 18.44 | 20.98 | 32.98 |  | 2.937729 | 23.76 | 32.12 | 68.06
BS-LSBAT-S240629-0913 |  |  |  |  | BS-LSBAT-S240629-0913 | 70.745 | 70.35 | 70.3 | 70.37 | 70.36 | 70.37 | 70.3 | 21.22 | 21.16 | 21.16 | 21.11 |  | BS-LSBAT-S240629-0913 |  | 3.456 | 11.07 |  | 4.178 | 10.54 |  | 2.929 | 10.98 |  |  |  |  | 3.587 | 10.81 | [25 empty] | S17-5
BS-LSBAT-S240629-0914 |  |  |  |  | BS-LSBAT-S240629-0914 | 70.73 | 70.31 | 70.35 | 70.32 | 70.27 | 70.35 | 70.27 | 21.22 | 21.19 | 21.14 | 21.11 |  | BS-LSBAT-S240629-0914 |  | 3.456 | 10.99 |  | 4.177 | 10.71 |  | 2.942 | 10.96 |  |  |  |  | 3.586 | 10.7 | [25 empty] | S17-6
BS-LSBAT-S240629-0915 |  |  |  |  | BS-LSBAT-S240629-0915 | 70.465 | 70.31 | 70.32 | 70.36 | 70.34 | 70.36 | 70.31 | 21.19 | 21.17 | 21.14 | 21.11 |  | BS-LSBAT-S240629-0915 |  | 3.456 | 11.23 |  | 4.176 | 10.72 |  | 2.932 | 11.19 | 5.0476 | 4.9858 | 1.224344 |  | 3.583 | 10.76 |  | 4.16765 | 15.72 | 17.96 | 24.94 |  | 4.0795929 | 14.94 | 16.64 | 22.06 |  | 3.7417805 | 14.62 | 16.28 | 22.2 |  | 3.192719 | 18.5 | 21.1 | 33.1 |  | 2.93792365 | 23.82 | 32.02 | 67.28
BS-LSBAT-S240629-0916 |  |  |  |  | BS-LSBAT-S240629-0916 | 70.81 | 70.36 | 70.34 | 70.4 | 70.35 | 70.4 | 70.34 | 21.22 | 21.19 | 21.14 | 21.11 |  | BS-LSBAT-S240629-0916 |  | 3.456 | 11.02 |  | 4.178 | 10.66 |  | 2.94 | 10.96 |  |  |  |  | 3.587 | 10.68 | [25 empty] | S17-7
BS-LSBAT-S240629-0917 |  |  |  |  | BS-LSBAT-S240629-0917 | 70.721 | 70.32 | 70.29 | 70.35 | 70.28 | 70.35 | 70.28 | 21.21 | 21.19 | 21.15 | 21.12 |  | BS-LSBAT-S240629-0917 |  | 3.455 | 11.38 |  | 4.178 | 10.59 |  | 2.928 | 11.05 | 5.0535 | 4.9903 | 1.250618 |  | 3.583 | 10.62 |  | 4.167693 | 15.46 | 17.7 | 24.72 |  | 4.081229 | 14.92 | 16.64 | 22.06 |  | 3.743012 | 14.54 | 16.22 | 22.14 |  | 3.192706 | 18.42 | 20.98 | 32.98 |  | 2.932225 | 23.8 | 32.22 | 68.9
BS-LSBAT-S240629-0918 |  |  |  |  | BS-LSBAT-S240629-0918 | 70.707 | 70.32 | 70.3 | 70.35 | 70.34 | 70.35 | 70.3 | 21.18 | 21.15 | 21.12 | 21.1 |  | BS-LSBAT-S240629-0918 |  | 3.456 | 11.01 |  | 4.178 | 10.73 |  | 2.923 | 10.8 | 5.0611 | 4.9921 | 1.36334 |  | 3.583 | 10.72 |  | 4.167775 | 15.92 | 18.18 | 25.18 |  | 4.07888255 | 14.96 | 16.68 | 22.12 |  | 3.74048 | 14.6 | 16.26 | 22.18 |  | 3.19050675 | 18.4 | 20.94 | 32.96 |  | 2.934622 | 23.74 | 32.08 | 68
BS-LSBAT-S240629-0919 |  |  |  |  | BS-LSBAT-S240629-0919 | 70.679 | 70.35 | 70.33 | 70.39 | 70.36 | 70.39 | 70.33 | 21.21 | 21.2 | 21.16 | 21.1 |  | BS-LSBAT-S240629-0919 |  | 3.455 | 11.21 |  | 4.178 | 10.66 |  | 2.906 | 10.96 | 5.0756 | 4.9898 | 1.690441 |  | 3.583 | 10.61 |  | 4.167944 | 15.62 | 17.86 | 24.86 |  | 4.08055095 | 14.92 | 16.66 | 22.08 |  | 3.742066 | 14.52 | 16.22 | 22.12 |  | 3.19078 | 18.5 | 21.08 | 33.16 |  | 2.93294235 | 23.88 | 32.42 | 69.38
BS-LSBAT-S240629-0920 |  |  |  |  | BS-LSBAT-S240629-0920 | 70.709 | 70.29 | 70.28 | 70.32 | 70.3 | 70.32 | 70.28 | 21.21 | 21.19 | 21.15 | 21.1 |  | BS-LSBAT-S240629-0920 |  | 3.455 | 11.24 |  | 4.176 | 10.65 |  | 2.93 | 10.99 | 5.0452 | 4.9899 | 1.096091 |  | 3.583 | 10.64 |  | 4.167999 | 15.36 | 17.58 | 24.58 |  | 4.081546 | 14.92 | 16.64 | 22.06 |  | 3.7435274 | 14.5 | 16.18 | 22.1 |  | 3.193897 | 18.36 | 20.96 | 33 |  | 2.9377775 | 23.7 | 32.24 | 68.6
BS-LSBAT-S240629-0921 |  |  |  |  | BS-LSBAT-S240629-0921 | 70.735 | 70.28 | 70.25 | 70.37 | 70.3 | 70.37 | 70.25 | 21.19 | 21.16 | 21.13 | 21.12 |  | BS-LSBAT-S240629-0921 |  | 3.456 | 11.07 |  | 4.178 | 10.59 |  | 2.922 | 10.76 | 5.0551 | 4.981 | 1.465846 |  | 3.583 | 10.48 |  | 4.167836 | 15.74 | 17.98 | 25 |  | 4.0795611 | 14.86 | 16.56 | 22 |  | 3.741703 | 14.46 | 16.12 | 22.02 |  | 3.192501 | 17.94 | 20.48 | 32.34 |  | 2.9337278 | 23.08 | 31.36 | 66.98
BS-LSBAT-S240629-0922 |  |  |  |  | BS-LSBAT-S240629-0922 | 70.756 | 70.35 | 70.41 | 70.37 | 70.4 | 70.41 | 70.35 | 21.21 | 21.19 | 21.16 | 21.08 |  | BS-LSBAT-S240629-0922 |  | 3.456 | 11.38 |  | 4.177 | 10.73 |  | 2.932 | 11.13 | 5.0498 | 4.9891 | 1.202028 |  | 3.583 | 10.69 |  | 4.167675 | 15.38 | 17.62 | 24.6 |  | 4.082258 | 14.98 | 16.7 | 22.12 |  | 3.74448 | 14.6 | 16.26 | 22.18 |  | 3.195931 | 18.26 | 20.76 | 32.64 |  | 2.93675 | 23.62 | 31.76 | 67.56
BS-LSBAT-S240629-0923 |  |  |  |  | BS-LSBAT-S240629-0923 | 70.766 | 70.28 | 70.25 | 70.33 | 70.32 | 70.33 | 70.25 | 21.22 | 21.15 | 21.14 | 21.12 |  | BS-LSBAT-S240629-0923 |  | 3.456 | 10.92 |  | 4.177 | 10.7 |  | 2.927 | 11.08 | 5.0596 | 4.9903 | 1.369673 |  | 3.583 | 10.7 |  | 4.1672115 | 15.28 | 17.52 | 24.52 |  | 4.082694 | 15.06 | 16.76 | 22.2 |  | 3.744862 | 14.66 | 16.32 | 22.24 |  | 3.1967653 | 18.36 | 20.9 | 32.86 |  | 2.9418113 | 23.64 | 31.92 | 67.52
BS-LSBAT-S240629-0924 |  |  |  |  | BS-LSBAT-S240629-0924 | 70.721 | 70.33 | 70.36 | 70.41 | 70.35 | 70.41 | 70.33 | 21.22 | 21.15 | 21.15 | 21.11 |  | BS-LSBAT-S240629-0924 |  | 3.455 | 11.06 |  | 4.176 | 10.78 |  | 2.939 | 10.95 | 5.0327 | 4.9847 | 0.9537624 |  | 3.583 | 10.69 |  | 4.167376 | 15.52 | 17.74 | 24.74 |  | 4.081604 | 15.04 | 16.76 | 22.2 |  | 3.743514 | 14.64 | 16.3 | 22.24 |  | 3.1939417 | 18.34 | 20.9 | 32.84 |  | 2.9385772 | 23.62 | 31.94 | 67.72
BS-LSBAT-S240629-0925 |  |  |  |  | BS-LSBAT-S240629-0925 | 70.713 | 70.33 | 70.32 | 70.38 | 70.34 | 70.38 | 70.32 | 21.21 | 21.19 | 21.16 | 21.12 |  | BS-LSBAT-S240629-0925 |  | 3.456 | 11.32 |  | 4.178 | 10.79 |  | 2.959 | 10.99 |  |  |  |  | 3.588 | 10.7 | [25 empty] | S17-8
BS-LSBAT-S240629-0926 |  |  |  |  | BS-LSBAT-S240629-0926 | 70.702 | 70.32 | 70.29 | 70.36 | 70.34 | 70.36 | 70.29 | 21.22 | 21.18 | 21.15 | 21.1 |  | BS-LSBAT-S240629-0926 |  | 3.456 | 11.45 |  | 4.178 | 10.74 |  | 2.941 | 11.01 | 5.039 | 4.9783 | 1.204604 |  | 3.583 | 10.73 |  | 4.167407 | 15.58 | 17.84 | 24.88 |  | 4.081257 | 15.08 | 16.8 | 22.24 |  | 3.743845 | 14.66 | 16.32 | 22.24 |  | 3.1941695 | 18.54 | 21.12 | 33.16 |  | 2.94511 | 23.84 | 32.5 | 68.8
BS-LSBAT-S240629-0927 |  |  |  |  | BS-LSBAT-S240629-0927 | 70.679 | 70.39 | 70.36 | 70.38 | 70.32 | 70.39 | 70.32 | 21.23 | 21.17 | 21.15 | 21.11 |  | BS-LSBAT-S240629-0927 |  | 3.456 | 11.32 |  | 4.177 | 10.7 |  | 2.963 | 10.82 |  |  |  |  | 3.587 | 10.6 | [25 empty] | S19-1 | PM
BS-LSBAT-S240629-0928 |  |  |  |  | BS-LSBAT-S240629-0928 | 70.727 | 70.41 | 70.37 | 70.35 | 70.36 | 70.41 | 70.35 | 21.24 | 21.18 | 21.15 | 21.11 |  | BS-LSBAT-S240629-0928 |  | 3.456 | 11.24 |  | 4.179 | 10.78 |  | 2.953 | 10.86 |  |  |  |  | 3.588 | 10.56 | [25 empty] | S19-2 | PM
BS-LSBAT-S240629-0929 |  |  |  |  | BS-LSBAT-S240629-0929 | 70.743 | 70.33 | 70.35 | 70.41 | 70.32 | 70.41 | 70.32 | 21.22 | 21.19 | 21.16 | 21.12 |  | BS-LSBAT-S240629-0929 |  | 3.456 | 11.12 |  | 4.178 | 10.75 |  | 2.955 | 10.9 |  |  |  |  | 3.588 | 10.57 | [25 empty] | S19-3 | PM
BS-LSBAT-S240629-0930 |  |  |  |  | BS-LSBAT-S240629-0930 | 70.697 | 70.28 | 70.25 | 70.32 | 70.3 | 70.32 | 70.25 | 21.19 | 21.16 | 21.14 | 21.1 |  | BS-LSBAT-S240629-0930 |  | 3.456 | 11.15 |  | 4.177 | 10.67 |  | 2.964 | 10.85 | 5.0181 | 4.9879 | 0.6018214 |  | 3.583 | 10.62 |  | 4.1671 | 15.2 | 17.46 | 24.48 |  | 4.082348 | 14.96 | 16.66 | 22.1 |  | 3.744864 | 14.5 | 16.18 | 22.06 |  | 3.196146 | 18.42 | 21 | 33.04 |  | 2.950599 | 23.74 | 32.38 | 68.34
BS-LSBAT-S240629-0931 |  |  |  |  | BS-LSBAT-S240629-0931 | 70.788 | 70.37 | 70.34 | 70.38 | 70.32 | 70.38 | 70.32 | 21.26 | 21.18 | 21.15 | 21.11 |  | BS-LSBAT-S240629-0931 |  | 3.456 | 11.41 |  | 4.177 | 10.69 |  | 2.961 | 10.81 | 5.032 | 4.993 | 0.7750397 |  | 3.583 | 10.76 |  | 4.167232 | 15.6 | 17.84 | 24.88 |  | 4.08036005 | 14.96 | 16.66 | 22.1 |  | 3.742493 | 14.52 | 16.2 | 22.1 |  | 3.1933558 | 18.58 | 21.14 | 33.18 |  | 2.946015 | 23.92 | 32.64 | 68.82
BS-LSBAT-S240629-0932 |  |  |  |  | BS-LSBAT-S240629-0932 | 70.689 | 70.28 | 70.35 | 70.38 | 70.32 | 70.38 | 70.28 | 21.21 | 21.19 | 21.14 | 21.11 |  | BS-LSBAT-S240629-0932 |  | 3.456 | 11.44 |  | 4.178 | 10.75 |  | 2.956 | 10.82 |  |  |  |  | 3.588 | 10.46 | [25 empty] | S19-4 | PM
BS-LSBAT-S240629-0933 |  |  |  |  | BS-LSBAT-S240629-0933 | 70.706 | 70.3 | 70.37 | 70.34 | 70.31 | 70.37 | 70.3 | 21.2 | 21.18 | 21.16 | 21.12 |  | BS-LSBAT-S240629-0933 |  | 3.456 | 11.33 |  | 4.178 | 10.7 |  | 2.959 | 10.78 |  |  |  |  | 3.589 | 10.61 | [25 empty] | S19-5
BS-LSBAT-S240629-0934 |  |  |  |  | BS-LSBAT-S240629-0934 | 70.794 | 70.37 | 70.39 | 70.4 | 70.34 | 70.4 | 70.34 | 21.23 | 21.2 | 21.16 | 21.12 |  | BS-LSBAT-S240629-0934 |  | 3.456 | 11.15 |  | 4.179 | 10.74 |  | 2.948 | 10.94 |  |  |  |  | 3.589 | 10.69 | [25 empty] | S19-6 | PM
BS-LSBAT-S240629-0935 |  |  |  |  | BS-LSBAT-S240629-0935 | 70.737 | 70.35 | 70.37 | 70.4 | 70.33 | 70.4 | 70.33 | 21.22 | 21.18 | 21.16 | 21.11 |  | BS-LSBAT-S240629-0935 |  | 3.456 | 11.24 |  | 4.175 | 10.69 |  | 2.97 | 10.91 | 5.0086 | 4.9927 | 0.317454 |  | 3.583 | 10.59 |  | 4.1672704 | 15.42 | 17.68 | 24.72 |  | 4.080395 | 14.88 | 16.58 | 22 |  | 3.742702 | 14.42 | 16.06 | 21.96 |  | 3.1931958 | 18.4 | 20.96 | 32.98 |  | 2.94595445 | 23.72 | 32.4 | 68.4
BS-LSBAT-S240629-0936 |  |  |  |  | BS-LSBAT-S240629-0936 | 70.738 | 70.34 | 70.32 | 70.37 | 70.3 | 70.37 | 70.3 | 21.21 | 21.17 | 21.15 | 21.12 |  | BS-LSBAT-S240629-0936 |  | 3.456 | 11.2 |  | 4.178 | 10.8 |  | 2.971 | 10.99 |  |  |  |  | 3.588 | 10.68 | [25 empty] | S19-7 | PM
BS-LSBAT-S240629-0937 |  |  |  |  | BS-LSBAT-S240629-0937 | 70.778 | 70.33 | 70.35 | 70.3 | 70.29 | 70.35 | 70.29 | 21.2 | 21.17 | 21.14 | 21.12 |  | BS-LSBAT-S240629-0937 |  | 3.456 | 11.16 |  | 4.179 | 10.72 |  | 3.074 | 10.76 | 4.8706 | 4.9788 | -2.221492 |  | 3.583 | 10.58 |  | 4.167642 | 15.54 | 17.78 | 24.84 |  | 4.080889 | 14.94 | 16.66 | 22.08 |  | 3.744438 | 14.48 | 16.14 | 22.04 |  | 3.1979 | 18.26 | 20.78 | 32.64 |  | 2.947968 | 23.5 | 32.04 | 67.62
BS-LSBAT-S240629-0938 |  |  |  |  | BS-LSBAT-S240629-0938 | 70.759 | 70.35 | 70.31 | 70.4 | 70.33 | 70.4 | 70.31 | 21.22 | 21.21 | 21.16 | 21.13 |  | BS-LSBAT-S240629-0938 |  | 3.456 | 11.18 |  | 4.176 | 10.7 |  | 2.953 | 10.82 |  |  |  |  | 3.588 | 10.58 | [25 empty] | S19-8 | PM
BS-LSBAT-S240629-0939 |  |  |  |  | BS-LSBAT-S240629-0939 | 70.697 | 70.32 | 70.34 | 70.35 | 70.27 | 70.35 | 70.27 | 21.21 | 21.17 | 21.15 | 21.09 |  | BS-LSBAT-S240629-0939 |  | 3.455 | 11.26 |  | 4.177 | 10.78 |  | 2.938 | 10.93 |  |  |  |  | 3.588 | 10.62 | [25 empty] | S20-1
BS-LSBAT-S240629-0940 |  |  |  |  | BS-LSBAT-S240629-0940 | 70.751 | 70.31 | 70.34 | 70.36 | 70.4 | 70.4 | 70.31 | 21.21 | 21.16 | 21.14 | 21.1 |  | BS-LSBAT-S240629-0940 |  | 3.455 | 11.26 |  | 4.176 | 10.79 |  | 2.945 | 11.02 | 5.0363 | 4.9743 | 1.231062 |  | 3.583 | 10.71 |  | 4.167111 | 15.62 | 17.86 | 24.94 |  | 4.081398 | 15.1 | 16.84 | 22.32 |  | 3.744956 | 14.68 | 16.36 | 22.28 |  | 3.198378 | 18.54 | 21.1 | 33 |  | 2.946477 | 23.9 | 32.54 | 68.72
BS-LSBAT-S240629-0941 |  |  |  |  | BS-LSBAT-S240629-0941 | 70.742 | 70.33 | 70.35 | 70.37 | 70.31 | 70.37 | 70.31 | 21.21 | 21.18 | 21.14 | 21.11 |  | BS-LSBAT-S240629-0941 |  | 3.456 | 11.13 |  | 4.177 | 10.74 |  | 2.928 | 10.97 | 5.0522 | 4.9772 | 1.484502 |  | 3.583 | 10.77 |  | 4.167117 | 15.56 | 17.82 | 24.9 |  | 4.080921 | 15.02 | 16.74 | 22.2 |  | 3.7438981 | 14.58 | 16.24 | 22.16 |  | 3.196704 | 18.56 | 21.08 | 33.02 |  | 2.949641 | 23.84 | 32.44 | 68.08
BS-LSBAT-S240629-0942 |  |  |  |  | BS-LSBAT-S240629-0942 | 70.735 | 70.31 | 70.38 | 70.35 | 70.32 | 70.38 | 70.31 | 21.19 | 21.17 | 21.13 | 21.12 |  | BS-LSBAT-S240629-0942 |  | 3.456 | 11.28 |  | 4.178 | 10.68 |  | 2.949 | 10.92 |  |  |  |  | 3.588 | 10.69 | [25 empty] | S20-2
BS-LSBAT-S240629-0943 |  |  |  |  | BS-LSBAT-S240629-0943 | 70.671 | 70.34 | 70.32 | 70.37 | 70.33 | 70.37 | 70.32 | 21.23 | 21.18 | 21.13 | 21.1 |  | BS-LSBAT-S240629-0943 |  | 3.456 | 10.96 |  | 4.178 | 10.69 |  | 2.939 | 10.68 | 5.0343 | 4.9679 | 1.318952 |  | 3.583 | 10.57 |  | 4.1672435 | 15.6 | 17.86 | 24.94 |  | 4.080756 | 14.98 | 16.7 | 22.18 |  | 3.74395 | 14.56 | 16.2 | 22.14 |  | 3.196776 | 18.44 | 21 | 32.96 |  | 2.94916 | 23.78 | 32.4 | 68.32
BS-LSBAT-S240629-0944 |  |  |  |  | BS-LSBAT-S240629-0944 | 70.699 | 70.33 | 70.34 | 70.38 | 70.41 | 70.41 | 70.33 | 21.19 | 21.17 | 21.17 | 21.11 |  | BS-LSBAT-S240629-0944 |  | 3.456 | 11.46 |  | 4.178 | 10.83 |  | 2.931 | 10.93 | 5.0588 | 4.9792 | 1.573496 |  | 3.582 | 10.75 |  | 4.16716 | 15.96 | 18.2 | 25.28 |  | 4.080099 | 15.18 | 16.92 | 22.38 |  | 3.742839 | 14.72 | 16.38 | 22.3 |  | 3.195406 | 18.8 | 21.38 | 33.4 |  | 2.948397 | 24.1 | 32.86 | 69.02
BS-LSBAT-S240629-0945 |  |  |  |  | BS-LSBAT-S240629-0945 | 70.69 | 70.32 | 70.27 | 70.37 | 70.34 | 70.37 | 70.27 | 21.23 | 21.17 | 21.14 | 21.13 |  | BS-LSBAT-S240629-0945 |  | 3.456 | 11.29 |  | 4.178 | 10.76 |  | 2.946 | 10.97 |  |  |  |  | 3.588 | 10.72 | [25 empty] | S20-3
BS-LSBAT-S240629-0946 |  |  |  |  | BS-LSBAT-S240629-0946 | 70.705 | 70.37 | 70.32 | 70.39 | 70.35 | 70.39 | 70.32 | 21.25 | 21.19 | 21.19 | 21.11 |  | BS-LSBAT-S240629-0946 |  | 3.456 | 11.1 |  | 4.177 | 10.79 |  | 2.954 | 10.79 | 5.0187 | 4.9764 | 0.8428477 |  | 3.583 | 10.68 |  | 4.1674002 | 15.54 | 17.8 | 24.88 |  | 4.082011 | 15.14 | 16.84 | 22.32 |  | 3.745068 | 14.66 | 16.32 | 22.24 |  | 3.196928 | 18.52 | 21.04 | 33.02 |  | 2.949509 | 23.72 | 32.44 | 68.56
BS-LSBAT-S240629-0947 |  |  |  |  | BS-LSBAT-S240629-0947 | 70.725 | 70.32 | 70.3 | 70.42 | 70.35 | 70.42 | 70.3 | 21.21 | 21.19 | 21.14 | 21.12 |  | BS-LSBAT-S240629-0947 |  | 3.456 | 11.38 |  | 4.177 | 10.73 |  | 2.954 | 11.09 | 5.0309 | 4.9821 | 0.9700054 |  | 3.583 | 10.62 |  | 4.167088 | 15.62 | 17.88 | 24.96 |  | 4.081329 | 15.14 | 16.86 | 22.34 |  | 3.74424 | 14.66 | 16.34 | 22.28 |  | 3.196778 | 18.62 | 21.18 | 33.18 |  | 2.952413 | 24 | 32.76 | 68.92
BS-LSBAT-S240629-0948 |  |  |  |  | BS-LSBAT-S240629-0948 | 70.762 | 70.31 | 70.38 | 70.34 | 70.33 | 70.38 | 70.31 | 21.21 | 21.15 | 21.14 | 21.09 |  | BS-LSBAT-S240629-0948 |  | 3.456 | 11.2 |  | 4.179 | 10.65 |  | 2.938 | 10.81 |  |  |  |  | 3.588 | 10.51 | [25 empty] | S20-4
BS-LSBAT-S240629-0949 |  |  |  |  | BS-LSBAT-S240629-0949 | 70.747 | 70.36 | 70.37 | 70.38 | 70.34 | 70.38 | 70.34 | 21.22 | 21.17 | 21.14 | 21.11 |  | BS-LSBAT-S240629-0949 |  | 3.456 | 11.43 |  | 4.178 | 10.73 |  | 2.954 | 10.96 | 5.0262 | 4.9828 | 0.8634754 |  | 3.583 | 10.76 |  | 4.1675908 | 15.64 | 17.9 | 24.96 |  | 4.0815869 | 15.08 | 16.8 | 22.26 |  | 3.74422675 | 14.64 | 16.3 | 22.2 |  | 3.19588365 | 18.74 | 21.26 | 33.26 |  | 2.9485493 | 24 | 32.98 | 69.66
BS-LSBAT-S240629-0950 | 옆면 흠집 |  |  |  | BS-LSBAT-S240629-0950 | 70.776 | 70.34 | 70.35 | 70.37 | 70.39 | 70.39 | 70.34 | 21.25 | 21.17 | 21.14 | 21.09 |  | BS-LSBAT-S240629-0950 |  | 3.456 | 11.04 |  | 4.179 | 10.65 |  | 2.947 | 10.76 |  |  |  |  | 3.588 | 10.57 | [25 empty] | S20-5
BS-LSBAT-S240629-0951 |  |  |  |  | BS-LSBAT-S240629-0951 | 70.768 | 70.32 | 70.34 | 70.33 | 70.28 | 70.34 | 70.28 | 21.21 | 21.17 | 21.14 | 21.11 |  | BS-LSBAT-S240629-0951 |  | 3.456 | 11.2 |  | 4.178 | 10.74 |  | 2.934 | 10.66 | 5.0632 | 4.9984 | 1.279823 |  | 3.586 | 10.68 |  | 4.169011 | 15.12 | 17.36 | 24.32 |  | 4.08129245 | 14.62 | 16.32 | 21.62 |  | 3.744047 | 14.18 | 15.84 | 21.58 |  | 3.19539425 | 17.94 | 20.44 | 32.24 |  | 2.941265 | 23.02 | 31.28 | 66.28
BS-LSBAT-S240629-0952 |  |  |  |  | BS-LSBAT-S240629-0952 | 70.751 | 70.35 | 70.36 | 70.43 | 70.42 | 70.43 | 70.35 | 21.21 | 21.18 | 21.14 | 21.12 |  | BS-LSBAT-S240629-0952 |  | 3.456 | 11.07 |  | 4.178 | 10.71 |  | 2.953 | 10.9 |  |  |  |  | 3.588 | 10.69 | [25 empty] | S20-6
BS-LSBAT-S240629-0953 |  |  |  |  | BS-LSBAT-S240629-0953 | 70.746 | 70.38 | 70.35 | 70.43 | 70.32 | 70.43 | 70.32 | 21.21 | 21.18 | 21.16 | 21.11 |  | BS-LSBAT-S240629-0953 |  | 3.456 | 11.17 |  | 4.179 | 10.71 |  | 2.936 | 10.95 |  |  |  |  | 3.588 | 10.66 | [25 empty] | S20-7
BS-LSBAT-S240629-0954 |  |  |  |  | BS-LSBAT-S240629-0954 | 70.719 | 70.32 | 70.33 | 70.36 | 70.29 | 70.36 | 70.29 | 21.21 | 21.18 | 21.13 | 21.12 |  | BS-LSBAT-S240629-0954 |  | 3.456 | 11.3 |  | 4.178 | 10.72 |  | 2.941 | 10.89 |  |  |  |  | 3.587 | 10.51 | [25 empty] | S20-8
BS-LSBAT-S240629-0955 |  |  |  |  | BS-LSBAT-S240629-0955 | 70.727 | 70.33 | 70.35 | 70.41 | 70.36 | 70.41 | 70.33 | 21.24 | 21.18 | 21.16 | 21.11 |  | BS-LSBAT-S240629-0955 |  | 3.456 | 11.18 |  | 4.178 | 10.72 |  | 2.962 | 10.92 |  |  |  |  | 3.588 | 10.75 | [25 empty] | S21-1 | PM
BS-LSBAT-S240629-0956 |  |  |  |  | BS-LSBAT-S240629-0956 | 70.775 | 70.31 | 70.33 | 70.36 | 70.32 | 70.36 | 70.31 | 21.23 | 21.15 | 21.14 | 21.11 |  | BS-LSBAT-S240629-0956 |  | 3.456 | 11.06 |  | 4.177 | 10.73 |  | 2.96 | 10.68 | 5.0191 | 4.9909 | 0.5618537 |  | 3.586 | 10.64 |  | 4.16898195 | 15.18 | 17.44 | 24.38 |  | 4.080783 | 14.62 | 16.32 | 21.64 |  | 3.743926 | 14.16 | 15.84 | 21.6 |  | 3.195703 | 17.82 | 20.34 | 32.1 |  | 2.93361385 | 22.88 | 31.22 | 66.94
BS-LSBAT-S240629-0957 |  |  |  |  | BS-LSBAT-S240629-0957 | 70.685 | 70.34 | 70.35 | 70.36 | 70.3 | 70.36 | 70.3 | 21.21 | 21.16 | 21.14 | 21.12 |  | BS-LSBAT-S240629-0957 |  | 3.455 | 11.21 |  | 4.177 | 10.72 |  | 2.932 | 10.91 | 5.045 | 4.9782 | 1.324083 |  | 3.585 | 10.61 |  | 4.169288 | 15.42 | 17.66 | 24.56 |  | 4.08102065 | 14.74 | 16.46 | 21.8 |  | 3.743881 | 14.32 | 15.98 | 21.8 |  | 3.1955931 | 18 | 20.52 | 32.32 |  | 2.93087505 | 23.16 | 31.26 | 66.82
BS-LSBAT-S240629-0958 |  |  |  |  | BS-LSBAT-S240629-0958 | 70.734 | 70.31 | 70.38 | 70.39 | 70.34 | 70.39 | 70.31 | 21.23 | 21.18 | 21.14 | 21.11 |  | BS-LSBAT-S240629-0958 |  | 3.456 | 11.3 |  | 4.176 | 10.66 |  | 2.93 | 10.97 | 5.0538 | 4.9868 | 1.325735 |  | 3.586 | 10.78 |  | 4.169116 | 15.42 | 17.66 | 24.56 |  | 4.081298 | 14.82 | 16.52 | 21.84 |  | 3.744153 | 14.38 | 16.04 | 21.86 |  | 3.196956 | 18.24 | 20.8 | 32.62 |  | 2.934634 | 23.44 | 31.48 | 66.58
BS-LSBAT-S240629-0959 |  |  |  |  | BS-LSBAT-S240629-0959 | 70.708 | 70.34 | 70.37 | 70.33 | 70.28 | 70.37 | 70.28 | 21.2 | 21.19 | 21.14 | 21.11 |  | BS-LSBAT-S240629-0959 |  | 3.455 | 11.16 |  | 4.177 | 10.65 |  | 2.94 | 10.86 | 5.0357 | 4.9766 | 1.17362 |  | 3.586 | 10.52 |  | 4.169211 | 15.12 | 17.36 | 24.28 |  | 4.081939 | 14.68 | 16.38 | 21.72 |  | 3.74515 | 14.24 | 15.88 | 21.68 |  | 3.197329 | 17.86 | 20.36 | 32.14 |  | 2.934407 | 22.96 | 31 | 66.16
BS-LSBAT-S240629-0960 |  |  |  |  | BS-LSBAT-S240629-0960 | 70.736 | 70.37 | 70.32 | 70.38 | 70.34 | 70.38 | 70.32 | 21.21 | 21.16 | 21.15 | 21.12 |  | BS-LSBAT-S240629-0960 |  | 3.455 | 11.13 |  | 4.176 | 10.64 |  | 2.924 | 10.92 | 5.0566 | 4.9826 | 1.463434 |  | 3.586 | 10.48 |  | 4.169204 | 15.28 | 17.5 | 24.4 |  | 4.0809862 | 14.64 | 16.34 | 21.64 |  | 3.743681 | 14.22 | 15.86 | 21.66 |  | 3.195931 | 17.88 | 20.38 | 32.16 |  | 2.93165075 | 23.02 | 31.14 | 66.68
BS-LSBAT-S240629-0961 |  |  |  |  | BS-LSBAT-S240629-0961 | 70.738 | 70.33 | 70.43 | 70.36 | 70.3 | 70.43 | 70.3 | 21.23 | 21.16 | 21.14 | 21.11 |  | BS-LSBAT-S240629-0961 |  | 3.456 | 11.21 |  | 4.178 | 10.77 |  | 2.924 | 10.71 | 5.0616 | 4.99 | 1.414572 |  | 3.586 | 10.54 |  | 4.169159 | 15.14 | 17.38 | 24.28 |  | 4.081911 | 14.68 | 16.38 | 21.7 |  | 3.744491 | 14.2 | 15.86 | 21.64 |  | 3.196139 | 17.86 | 20.36 | 32.14 |  | 2.93116065 | 23 | 31.14 | 66.88
BS-LSBAT-S240629-0962 |  |  |  |  | BS-LSBAT-S240629-0962 | 70.674 | 70.31 | 70.32 | 70.35 | 70.37 | 70.37 | 70.31 | 21.22 | 21.17 | 21.13 | 21.11 |  | BS-LSBAT-S240629-0962 |  | 3.456 | 11.28 |  | 4.176 | 10.74 |  | 2.941 | 10.94 | 5.0367 | 4.9829 | 1.06816 |  | 3.586 | 10.68 |  | 4.169231 | 15.18 | 17.4 | 24.32 |  | 4.0818188 | 14.76 | 16.46 | 21.76 |  | 3.74476255 | 14.3 | 15.96 | 21.76 |  | 3.19653575 | 18 | 20.52 | 32.3 |  | 2.931202 | 23.1 | 31.34 | 67.14
BS-LSBAT-S240629-0963 |  |  |  |  | BS-LSBAT-S240629-0963 | 70.675 | 70.33 | 70.34 | 70.38 | 70.37 | 70.38 | 70.33 | 21.22 | 21.19 | 21.18 | 21.13 |  | BS-LSBAT-S240629-0963 |  | 3.456 | 11.18 |  | 4.176 | 10.76 |  | 2.929 | 10.73 | 5.0537 | 4.9812 | 1.434592 |  | 3.585 | 10.61 |  | 4.168695 | 14.78 | 17 | 23.92 |  | 4.0832952 | 14.66 | 16.36 | 21.68 |  | 3.746385 | 14.24 | 15.9 | 21.72 |  | 3.199326 | 18 | 20.52 | 32.34 |  | 2.93639335 | 23.2 | 31.24 | 66.64
BS-LSBAT-S240629-0964 |  |  |  |  | BS-LSBAT-S240629-0964 | 70.716 | 70.4 | 70.32 | 70.35 | 70.34 | 70.4 | 70.32 | 21.24 | 21.17 | 21.14 | 21.12 |  | BS-LSBAT-S240629-0964 |  | 3.456 | 11.21 |  | 4.177 | 10.71 |  | 2.935 | 10.89 |  |  |  |  | 3.587 | 10.65 | [25 empty] | S21-2 | PM
BS-LSBAT-S240629-0965 |  |  |  |  | BS-LSBAT-S240629-0965 | 70.711 | 70.3 | 70.28 | 70.35 | 70.41 | 70.41 | 70.28 | 21.23 | 21.18 | 21.15 | 21.13 |  | BS-LSBAT-S240629-0965 |  | 3.456 | 11.21 |  | 4.177 | 10.77 |  | 2.93 | 10.98 |  |  |  |  | 3.587 | 10.81 | [25 empty] | S21-3 | PM
BS-LSBAT-S240629-0966 |  |  |  |  | BS-LSBAT-S240629-0966 | 70.764 | 70.35 | 70.34 | 70.36 | 70.3 | 70.36 | 70.3 | 21.23 | 21.16 | 21.15 | 21.11 |  | BS-LSBAT-S240629-0966 |  | 3.456 | 11.21 |  | 4.178 | 10.75 |  | 2.924 | 11.09 | 5.0625 | 4.9864 | 1.50321 |  | 3.586 | 10.75 |  | 4.168769 | 15.48 | 17.7 | 24.64 |  | 4.080642 | 14.84 | 16.56 | 21.88 |  | 3.743077 | 14.4 | 16.08 | 21.86 |  | 3.194883 | 18.26 | 20.78 | 32.62 |  | 2.930685 | 23.44 | 31.62 | 67.38
BS-LSBAT-S240629-0967 |  |  |  |  | BS-LSBAT-S240629-0967 | 70.711 | 70.29 | 70.27 | 70.36 | 70.34 | 70.36 | 70.27 | 21.24 | 21.19 | 21.15 | 21.11 |  | BS-LSBAT-S240629-0967 |  | 3.456 | 11.36 |  | 4.177 | 10.55 |  | 2.915 | 10.95 | 5.0624 | 4.9805 | 1.61781 |  | 3.586 | 10.66 |  | 4.16868605 | 15.4 | 17.62 | 24.54 |  | 4.080414 | 14.7 | 16.4 | 21.74 |  | 3.742944 | 14.24 | 15.9 | 21.7 |  | 3.193904 | 17.94 | 20.44 | 32.26 |  | 2.92881735 | 23.12 | 31.26 | 67.06
BS-LSBAT-S240629-0968 |  |  |  |  | BS-LSBAT-S240629-0968 | 70.555 | 70.37 | 70.43 | 70.39 | 70.38 | 70.43 | 70.37 | 21.23 | 21.18 | 21.14 | 21.12 |  | BS-LSBAT-S240629-0968 |  | 3.456 | 11.37 |  | 4.177 | 10.79 |  | 2.944 | 11.14 | 5.0435 | 4.9897 | 1.06672 |  | 3.585 | 10.84 |  | 4.168688 | 15.46 | 17.68 | 24.58 |  | 4.08051 | 14.8 | 16.5 | 21.82 |  | 3.743062 | 14.38 | 16.04 | 21.86 |  | 3.19522395 | 18.14 | 20.68 | 32.5 |  | 2.934455 | 23.34 | 31.52 | 66.8
BS-LSBAT-S240629-0969 |  |  |  |  | BS-LSBAT-S240629-0969 | 70.821 | 70.34 | 70.38 | 70.39 | 70.33 | 70.39 | 70.33 | 21.21 | 21.18 | 21.15 | 21.11 |  | BS-LSBAT-S240629-0969 |  | 3.456 | 11.21 |  | 4.178 | 10.76 |  | 2.94 | 10.93 |  |  |  |  | 3.587 | 10.75 | [25 empty] | S21-4 | PM
BS-LSBAT-S240629-0970 |  |  |  |  | BS-LSBAT-S240629-0970 | 70.656 | 70.32 | 70.35 | 70.38 | 70.37 | 70.38 | 70.32 | 21.21 | 21.2 | 21.15 | 21.11 |  | BS-LSBAT-S240629-0970 |  | 3.456 | 11.22 |  | 4.177 | 10.69 |  | 2.935 | 10.99 | 5.0439 | 4.9824 | 1.219295 |  | 3.585 | 10.62 |  | 4.168604 | 15.3 | 17.52 | 24.44 |  | 4.081248 | 14.74 | 16.46 | 21.8 |  | 3.74403345 | 14.32 | 16 | 21.8 |  | 3.19590925 | 18.06 | 20.56 | 32.4 |  | 2.931625 | 23.26 | 31.48 | 67.4
BS-LSBAT-S240629-0971 |  |  |  |  | BS-LSBAT-S240629-0971 | 70.743 | 70.34 | 70.4 | 70.38 | 70.37 | 70.4 | 70.34 | 21.23 | 21.19 | 21.15 | 21.13 |  | BS-LSBAT-S240629-0971 |  | 3.455 | 11.34 |  | 4.177 | 10.71 |  | 2.941 | 10.88 |  |  |  |  | 3.587 | 10.62 | [25 empty] | S21-5 | PM
BS-LSBAT-S240629-0972 |  |  |  |  | BS-LSBAT-S240629-0972 | 70.705 | 70.34 | 70.35 | 70.39 | 70.37 | 70.39 | 70.34 | 21.22 | 21.18 | 21.15 | 21.12 |  | BS-LSBAT-S240629-0972 |  | 3.456 | 11.05 |  | 4.175 | 10.74 |  | 2.908 | 11.02 | 5.0746 | 4.983 | 1.805068 |  | 3.585 | 10.86 |  | 4.16853365 | 15.04 | 17.26 | 24.16 |  | 4.082301 | 14.72 | 16.42 | 21.74 |  | 3.745129 | 14.3 | 15.96 | 21.76 |  | 3.197719 | 18.04 | 20.58 | 32.38 |  | 2.934057 | 23.24 | 31.5 | 67.28
BS-LSBAT-S240629-0973 |  |  |  |  | BS-LSBAT-S240629-0973 | 70.774 | 70.36 | 70.41 | 70.42 | 70.31 | 70.42 | 70.31 | 21.23 | 21.19 | 21.15 | 21.12 |  | BS-LSBAT-S240629-0973 |  | 3.456 | 11.2 |  | 4.178 | 10.69 |  | 2.936 | 10.88 |  |  |  |  | 3.587 | 10.67 | [25 empty] | S21-6 | PM
BS-LSBAT-S240629-0974 |  |  |  |  | BS-LSBAT-S240629-0974 | 70.745 | 70.32 | 70.34 | 70.37 | 70.35 | 70.37 | 70.32 | 21.23 | 21.18 | 21.16 | 21.1 |  | BS-LSBAT-S240629-0974 |  | 3.456 | 11.31 |  | 4.179 | 10.69 |  | 2.945 | 10.89 |  |  |  |  | 3.588 | 10.56 | [25 empty] | S21-7 | PM
BS-LSBAT-S240629-0975 |  |  |  |  | BS-LSBAT-S240629-0975 | 70.72 | 70.29 | 70.36 | 70.38 | 70.28 | 70.38 | 70.28 | 21.24 | 21.2 | 21.17 | 21.12 |  | BS-LSBAT-S240629-0975 |  | 3.456 | 11.15 |  | 4.178 | 10.69 |  | 2.943 | 11.01 |  |  |  |  | 3.587 | 10.76 | [25 empty] | S21-8 | PM
BS-LSBAT-S240629-0976 |  |  |  |  | BS-LSBAT-S240629-0976 | 70.825 | 70.35 | 70.39 | 70.37 | 70.32 | 70.39 | 70.32 | 21.22 | 21.16 | 21.15 | 21.13 |  | BS-LSBAT-S240629-0976 |  | 3.456 | 11.11 |  | 4.179 | 10.66 |  | 2.94 | 10.95 |  |  |  |  | 3.587 | 10.57 | [25 empty] | S23-1
BS-LSBAT-S240629-0977 |  |  |  |  | BS-LSBAT-S240629-0977 | 70.701 | 70.31 | 70.37 | 70.33 | 70.28 | 70.37 | 70.28 | 21.21 | 21.19 | 21.16 | 21.11 |  | BS-LSBAT-S240629-0977 |  | 3.456 | 11.34 |  | 4.179 | 10.81 |  | 2.929 | 11.02 | 5.0625 | 4.9871 | 1.489383 |  | 3.585 | 10.78 |  | 4.168358 | 15.22 | 17.44 | 24.34 |  | 4.08177 | 14.74 | 16.46 | 21.8 |  | 3.744644 | 14.32 | 15.98 | 21.8 |  | 3.197924 | 18.18 | 20.7 | 32.5 |  | 2.935079 | 23.44 | 31.54 | 67.06
BS-LSBAT-S240629-0978 |  |  |  |  | BS-LSBAT-S240629-0978 | 70.74 | 70.32 | 70.28 | 70.37 | 70.35 | 70.37 | 70.28 | 21.22 | 21.15 | 21.14 | 21.11 |  | BS-LSBAT-S240629-0978 |  | 3.456 | 11.17 |  | 4.177 | 10.69 |  | 2.937 | 10.94 |  |  |  |  | 3.586 | 10.56 | [25 empty] | S23-2
BS-LSBAT-S240629-0979 |  |  |  |  | BS-LSBAT-S240629-0979 | 70.465 | 70.32 | 70.36 | 70.37 | 70.31 | 70.37 | 70.31 | 21.22 | 21.18 | 21.15 | 21.11 |  | BS-LSBAT-S240629-0979 |  | 3.456 | 11.41 |  | 4.178 | 10.69 |  | 2.948 | 10.91 | 5.0426 | 4.9884 | 1.074842 |  | 3.586 | 10.7 |  | 4.1688954 | 15.24 | 17.46 | 24.36 |  | 4.080762 | 14.6 | 16.32 | 21.6 |  | 3.74356895 | 14.2 | 15.84 | 21.62 |  | 3.19595735 | 17.98 | 20.52 | 32.32 |  | 2.932741 | 23.32 | 31.44 | 67.04
BS-LSBAT-S240629-0980 |  |  |  |  | BS-LSBAT-S240629-0980 | 70.736 | 70.28 | 70.34 | 70.35 | 70.25 | 70.35 | 70.25 | 21.23 | 21.18 | 21.14 | 21.11 |  | BS-LSBAT-S240629-0980 |  | 3.456 | 11.33 |  | 4.178 | 10.7 |  | 2.942 | 10.91 |  |  |  |  | 3.587 | 10.72 | [25 empty] | S23-3
BS-LSBAT-S240629-0981 |  |  |  |  | BS-LSBAT-S240629-0981 | 70.746 | 70.37 | 70.42 | 70.38 | 70.34 | 70.42 | 70.34 | 21.22 | 21.17 | 21.15 | 21.11 |  | BS-LSBAT-S240629-0981 |  | 3.456 | 11.33 |  | 4.179 | 10.66 |  | 2.931 | 11.07 | 5.0573 | 4.9889 | 1.3525 |  | 3.586 | 10.78 |  | 4.169185 | 15.32 | 17.52 | 24.42 |  | 4.0810048 | 14.64 | 16.34 | 21.64 |  | 3.743767 | 14.22 | 15.86 | 21.64 |  | 3.196068 | 18.12 | 20.64 | 32.44 |  | 2.931053 | 23.3 | 31.46 | 67.06
BS-LSBAT-S240629-0982 |  |  |  |  | BS-LSBAT-S240629-0982 | 70.723 | 70.31 | 70.38 | 70.33 | 70.32 | 70.38 | 70.31 | 21.21 | 21.16 | 21.14 | 21.11 |  | BS-LSBAT-S240629-0982 |  | 3.456 | 11.35 |  | 4.179 | 10.76 |  | 2.942 | 10.94 |  |  |  |  | 3.588 | 10.69 | [25 empty] | S23-4
BS-LSBAT-S240629-0983 |  |  |  |  | BS-LSBAT-S240629-0983 | 70.737 | 70.32 | 70.34 | 70.33 | 70.36 | 70.36 | 70.32 | 21.19 | 21.16 | 21.13 | 21.1 |  | BS-LSBAT-S240629-0983 |  | 3.455 | 11.2 |  | 4.178 | 10.66 |  | 2.928 | 10.98 | 5.0569 | 4.9844 | 1.433685 |  | 3.586 | 10.74 |  | 4.16923155 | 15.26 | 17.48 | 24.4 |  | 4.08119705 | 14.62 | 16.34 | 21.66 |  | 3.743948 | 14.22 | 15.86 | 21.66 |  | 3.196348 | 18.12 | 20.64 | 32.46 |  | 2.930208 | 23.34 | 31.56 | 67.44
BS-LSBAT-S240629-0984 |  |  |  |  | BS-LSBAT-S240629-0984 | 70.737 | 70.33 | 70.35 | 70.39 | 70.37 | 70.39 | 70.33 | 21.23 | 21.18 | 21.15 | 21.11 |  | BS-LSBAT-S240629-0984 |  | 3.454 | 10.99 |  | 4.178 | 10.74 |  | 2.938 | 10.77 |  |  |  |  | 3.588 | 10.66 | [25 empty] | S23-5
BS-LSBAT-S240629-0985 |  |  |  |  | BS-LSBAT-S240629-0985 | 70.636 | 70.27 | 70.35 | 70.32 | 70.28 | 70.35 | 70.27 | 21.21 | 21.17 | 21.13 | 21.1 |  | BS-LSBAT-S240629-0985 |  | 3.455 | 11.35 |  | 4.178 | 10.79 |  | 2.929 | 11.13 | 5.0476 | 4.9768 | 1.402647 |  | 3.586 | 10.8 |  | 4.169107 | 15.3 | 17.52 | 24.44 |  | 4.081494 | 14.78 | 16.48 | 21.8 |  | 3.744359 | 14.34 | 16 | 21.8 |  | 3.195993 | 18.12 | 20.66 | 32.46 |  | 2.9305588 | 23.26 | 31.44 | 67.14
BS-LSBAT-S240629-0986 |  |  |  |  | BS-LSBAT-S240629-0986 | 70.705 | 70.3 | 70.41 | 70.33 | 70.36 | 70.41 | 70.3 | 21.19 | 21.15 | 21.14 | 21.1 |  | BS-LSBAT-S240629-0986 |  | 3.455 | 11.36 |  | 4.179 | 10.72 |  | 2.918 | 11.07 | 5.0683 | 4.9842 | 1.659334 |  | 3.585 | 10.69 |  | 4.169108 | 15.32 | 17.54 | 24.44 |  | 4.0822006 | 14.82 | 16.54 | 21.88 |  | 3.745007 | 14.4 | 16.08 | 21.88 |  | 3.197254 | 18.14 | 20.64 | 32.44 |  | 2.9312647 | 23.34 | 31.52 | 67.46
BS-LSBAT-S240629-0987 |  |  |  |  | BS-LSBAT-S240629-0987 | 70.754 | 70.3 | 70.41 | 70.37 | 70.35 | 70.41 | 70.3 | 21.21 | 21.18 | 21.14 | 21.1 |  | BS-LSBAT-S240629-0987 |  | 3.456 | 11.09 |  | 4.178 | 10.66 |  | 2.95 | 10.87 |  |  |  |  | 3.588 | 10.49 | [25 empty] | S23-6
BS-LSBAT-S240629-0988 |  |  |  |  | BS-LSBAT-S240629-0988 | 70.782 | 70.31 | 70.36 | 70.37 | 70.32 | 70.37 | 70.31 | 21.24 | 21.17 | 21.12 | 21.11 |  | BS-LSBAT-S240629-0988 |  | 3.456 | 11.42 |  | 4.177 | 10.66 |  | 2.954 | 11.1 |  |  |  |  | 3.587 | 10.7 | [25 empty] | S23-7
BS-LSBAT-S240629-0989 |  |  |  |  | BS-LSBAT-S240629-0989 | 70.758 | 70.3 | 70.32 | 70.35 | 70.4 | 70.4 | 70.3 | 21.19 | 21.16 | 21.15 | 21.1 |  | BS-LSBAT-S240629-0989 |  | 3.456 | 11.16 |  | 4.178 | 10.7 |  | 2.932 | 10.89 | 5.05 | 4.9848 | 1.291089 |  | 3.586 | 10.72 |  | 4.1687782 | 15.38 | 17.6 | 24.5 |  | 4.0808596 | 14.76 | 16.46 | 21.78 |  | 3.743689 | 14.32 | 15.98 | 21.78 |  | 3.195926 | 18.02 | 20.52 | 32.3 |  | 2.931595 | 23.14 | 31.22 | 66.56
BS-LSBAT-S240629-0990 |  |  |  |  | BS-LSBAT-S240629-0990 | 70.709 | 70.35 | 70.42 | 70.4 | 70.35 | 70.42 | 70.35 | 21.23 | 21.16 | 21.15 | 21.12 |  | BS-LSBAT-S240629-0990 |  | 3.456 | 11.03 |  | 4.179 | 10.69 |  | 2.945 | 10.89 |  |  |  |  | 3.587 | 10.72 | [25 empty] | S23-8
BS-LSBAT-S240629-0991 |  |  |  |  | BS-LSBAT-S240629-0991 | 70.744 | 70.31 | 70.34 | 70.33 | 70.3 | 70.34 | 70.3 | 21.22 | 21.19 | 21.13 | 21.11 |  | BS-LSBAT-S240629-0991 |  | 3.456 | 11.43 |  | 4.178 | 10.76 |  | 2.935 | 10.83 | 5.0435 | 4.9809 | 1.241202 |  | 3.586 | 10.69 |  | 4.168748 | 15.32 | 17.56 | 24.46 |  | 4.081112 | 14.78 | 16.48 | 21.8 |  | 3.74406 | 14.34 | 16 | 21.8 |  | 3.1967535 | 17.92 | 20.42 | 32.16 |  | 2.93488 | 23 | 31.04 | 66.1
BS-LSBAT-S240629-0992 |  |  |  |  | BS-LSBAT-S240629-0992 | 70.742 | 70.38 | 70.32 | 70.36 | 70.34 | 70.38 | 70.32 | 21.19 | 21.17 | 21.16 | 21.11 |  | BS-LSBAT-S240629-0992 |  | 3.456 | 11.19 |  | 4.18 | 10.8 |  | 2.936 | 10.89 | 5.0484 | 4.9851 | 1.253863 |  | 3.585 | 10.82 |  | 4.16882645 | 15.14 | 17.4 | 24.3 |  | 4.082431 | 14.82 | 16.5 | 21.82 |  | 3.745164 | 14.36 | 16.02 | 21.82 |  | 3.19705885 | 17.92 | 20.44 | 32.24 |  | 2.933563 | 23.06 | 31.24 | 66.92
BS-LSBAT-S240629-0993 |  |  |  |  | BS-LSBAT-S240629-0993 | 70.692 | 70.32 | 70.44 | 70.39 | 70.36 | 70.44 | 70.32 | 21.22 | 21.19 | 21.14 | 21.11 |  | BS-LSBAT-S240629-0993 |  | 3.456 | 11.21 |  | 4.18 | 10.48 |  | 2.939 | 10.97 | 5.0353 | 4.9757 | 1.183643 |  | 3.585 | 10.79 |  | 4.1686931 | 15.08 | 17.32 | 24.22 |  | 4.082258 | 14.76 | 16.46 | 21.78 |  | 3.74535625 | 14.36 | 16 | 21.8 |  | 3.1976328 | 18.1 | 20.6 | 32.44 |  | 2.933622 | 23.24 | 31.44 | 67.2
BS-LSBAT-S240629-0994 | 옆면 래핑 스크래치 |  |  |  | BS-LSBAT-S240629-0994 | 70.686 | 70.29 | 70.31 | 70.34 | 70.3 | 70.34 | 70.29 | 21.25 | 21.19 | 21.16 | 21.11 |  | BS-LSBAT-S240629-0994 |  | 3.456 | 11.31 |  | 4.178 | 10.64 |  | 2.942 | 10.96 | 5.0287 | 4.9758 | 1.051962 |  | 3.586 | 10.7 |  | 4.169165 | 15.16 | 17.4 | 24.32 |  | 4.0818959 | 14.68 | 16.38 | 21.72 |  | 3.744901 | 14.24 | 15.92 | 21.7 |  | 3.197195 | 17.9 | 20.42 | 32.22 |  | 2.931078 | 23.1 | 31.34 | 67.38
BS-LSBAT-S240629-0995 |  |  |  |  | BS-LSBAT-S240629-0995 | 70.697 | 70.31 | 70.38 | 70.34 | 70.35 | 70.38 | 70.31 | 21.23 | 21.17 | 21.16 | 21.12 |  | BS-LSBAT-S240629-0995 |  | 3.456 | 11.37 |  | 4.177 | 10.71 |  | 2.933 | 10.87 | 5.0532 | 4.9892 | 1.266524 |  | 3.586 | 10.77 |  | 4.168825 | 15.12 | 17.34 | 24.26 |  | 4.082607 | 14.78 | 16.48 | 21.82 |  | 3.745405 | 14.32 | 16 | 21.82 |  | 3.197354 | 18 | 20.56 | 32.36 |  | 2.930118 | 23.28 | 31.58 | 68.08
BS-LSBAT-S240629-0996 |  |  |  |  | BS-LSBAT-S240629-0996 | 70.723 | 70.34 | 70.42 | 70.41 | 70.33 | 70.42 | 70.33 | 21.23 | 21.19 | 21.15 | 21.11 |  | BS-LSBAT-S240629-0996 |  | 3.456 | 11.42 |  | 4.178 | 10.79 |  | 2.921 | 11.18 | 5.0748 | 4.9968 | 1.537006 |  | 3.585 | 10.73 |  | 4.1687101 | 14.98 | 17.22 | 24.12 |  | 4.08322 | 14.8 | 16.48 | 21.82 |  | 3.745623 | 14.36 | 16.02 | 21.8 |  | 3.197584 | 18.08 | 20.62 | 32.42 |  | 2.934762 | 23.18 | 31.52 | 67.42
BS-LSBAT-S240629-0997 |  |  |  |  | BS-LSBAT-S240629-0997 | 70.793 | 70.3 | 70.26 | 70.34 | 70.28 | 70.34 | 70.26 | 21.22 | 21.18 | 21.16 | 21.12 |  | BS-LSBAT-S240629-0997 |  | 3.456 | 11.36 |  | 4.179 | 10.69 |  | 2.924 | 11.06 | 5.0717 | 4.998 | 1.453162 |  | 3.585 | 10.83 |  | 4.168491 | 15.12 | 17.36 | 24.24 |  | 4.082595 | 14.8 | 16.5 | 21.82 |  | 3.744925 | 14.36 | 16.02 | 21.82 |  | 3.197042 | 18.18 | 20.72 | 32.52 |  | 2.936436 | 23.34 | 31.44 | 66.7
BS-LSBAT-S240629-0998 |  |  |  |  | BS-LSBAT-S240629-0998 | 70.769 | 70.32 | 70.31 | 70.33 | 70.3 | 70.33 | 70.3 | 21.2 | 21.17 | 21.16 | 21.14 |  | BS-LSBAT-S240629-0998 |  | 3.456 | 11.1 |  | 4.179 | 10.69 |  | 2.944 | 10.88 | 5.044 | 4.9848 | 1.173672 |  | 3.585 | 10.62 |  | 4.16849845 | 15.44 | 17.66 | 24.58 |  | 4.080694 | 14.74 | 16.44 | 21.8 |  | 3.74350515 | 14.32 | 15.98 | 21.78 |  | 3.1965713 | 18.2 | 20.68 | 32.48 |  | 2.933845 | 23.38 | 31.58 | 67.04
BS-LSBAT-S240629-0999 |  |  |  |  | BS-LSBAT-S240629-0999 | 70.776 | 70.32 | 70.35 | 70.38 | 70.36 | 70.38 | 70.32 | 21.22 | 21.17 | 21.14 | 21.11 |  | BS-LSBAT-S240629-0999 |  | 3.456 | 11.16 |  | 4.178 | 10.64 |  | 2.932 | 10.82 | 5.0572 | 4.9938 | 1.253658 |  | 3.586 | 10.66 |  | 4.168537 | 15.16 | 17.38 | 24.3 |  | 4.081483 | 14.68 | 16.38 | 21.7 |  | 3.7439299 | 14.24 | 15.9 | 21.7 |  | 3.195713 | 17.98 | 20.48 | 32.28 |  | 2.931576 | 23.18 | 31.46 | 67.44
BS-LSBAT-S240629-1000 |  |  |  |  | BS-LSBAT-S240629-1000 | 70.738 | 70.3 | 70.36 | 70.35 | 70.34 | 70.36 | 70.3 | 21.25 | 21.2 | 21.2 | 21.11 |  | BS-LSBAT-S240629-1000 |  | 3.456 | 11.08 |  | 4.179 | 10.55 |  | 2.941 | 10.89 | 5.0481 | 4.9869 | 1.212337 |  | 3.585 | 10.61 |  | 4.16854055 | 15.46 | 17.68 | 24.58 |  | 4.080267 | 14.72 | 16.42 | 21.76 |  | 3.7430264 | 14.28 | 15.92 | 21.74 |  | 3.196175 | 17.94 | 20.44 | 32.2 |  | 2.934165 | 23.12 | 31.34 | 66.74
BS-LSBAT-S240629-1001 |  |  |  |  | BS-LSBAT-S240629-1001 | 70.723 | 70.27 | 70.31 | 70.34 | 70.32 | 70.34 | 70.27 | 21.2 | 21.17 | 21.17 | 21.13 |  | BS-LSBAT-S240629-1001 |  | 3.456 | 11.19 |  | 4.18 | 10.68 |  | 2.932 | 11.12 | 5.0484 | 4.9821 | 1.313287 |  | 3.585 | 10.69 |  | 4.168687 | 15.22 | 17.44 | 24.36 |  | 4.0818244 | 14.76 | 16.46 | 21.8 |  | 3.744587 | 14.3 | 15.98 | 21.8 |  | 3.196444 | 18.16 | 20.68 | 32.5 |  | 2.931662 | 23.44 | 31.62 | 67.54
BS-LSBAT-S240629-1002 |  |  |  |  | BS-LSBAT-S240629-1002 | 70.764 | 70.38 | 70.36 | 70.37 | 70.34 | 70.38 | 70.34 | 21.27 | 21.17 | 21.14 | 21.11 |  | BS-LSBAT-S240629-1002 |  | 3.456 | 11.31 |  | 4.178 | 10.74 |  | 2.92 | 11.08 | 5.0661 | 4.9902 | 1.498194 |  | 3.586 | 10.84 |  | 4.16912 | 15.48 | 17.7 | 24.6 |  | 4.080856 | 14.84 | 16.54 | 21.88 |  | 3.74339485 | 14.4 | 16.06 | 21.86 |  | 3.19512245 | 18.14 | 20.66 | 32.46 |  | 2.92734545 | 23.24 | 31.66 | 68.02
BS-LSBAT-S240629-1003 |  |  |  |  | BS-LSBAT-S240629-1003 | 70.68 | 70.32 | 70.43 | 70.38 | 70.34 | 70.43 | 70.32 | 21.22 | 21.18 | 21.14 | 21.12 |  | BS-LSBAT-S240629-1003 |  | 3.456 | 11 |  | 4.178 | 10.61 |  | 2.944 | 10.7 | 5.0307 | 4.9778 | 1.051544 |  | 3.585 | 10.65 |  | 4.168696 | 15.36 | 17.6 | 24.54 |  | 4.08085265 | 14.76 | 16.48 | 21.84 |  | 3.743987 | 14.32 | 16 | 21.82 |  | 3.196547 | 18.04 | 20.56 | 32.34 |  | 2.92975805 | 23.32 | 31.5 | 67.48
BS-LSBAT-S240629-1004 |  |  |  |  | BS-LSBAT-S240629-1004 | 70.712 | 70.3 | 70.32 | 70.33 | 70.29 | 70.33 | 70.29 | 21.2 | 21.17 | 21.17 | 21.12 |  | BS-LSBAT-S240629-1004 |  | 3.455 | 10.86 |  | 4.177 | 10.64 |  | 2.947 | 10.74 | 5.0318 | 4.9781 | 1.067213 |  | 3.585 | 10.72 |  | 4.168542 | 15.28 | 17.52 | 24.44 |  | 4.081184 | 14.74 | 16.44 | 21.82 |  | 3.744598 | 14.3 | 15.98 | 21.82 |  | 3.198925 | 18 | 20.54 | 32.32 |  | 2.934094 | 23.26 | 31.4 | 67.02
BS-LSBAT-S240629-1005 |  |  |  |  | BS-LSBAT-S240629-1005 | 70.745 | 70.36 | 70.42 | 70.35 | 70.34 | 70.42 | 70.34 | 21.25 | 21.17 | 21.17 | 21.12 |  | BS-LSBAT-S240629-1005 |  | 3.455 | 11.3 |  | 4.179 | 10.72 |  | 2.956 | 10.98 | 5.0249 | 4.9794 | 0.9054907 |  | 3.586 | 10.6 |  | 4.16895645 | 15.38 | 17.66 | 24.62 |  | 4.080772 | 14.76 | 16.46 | 21.82 |  | 3.744221 | 14.3 | 15.98 | 21.76 |  | 3.19725 | 18.12 | 20.64 | 32.44 |  | 2.935681 | 23.42 | 31.86 | 68.18
BS-LSBAT-S240629-1006 |  |  |  |  | BS-LSBAT-S240629-1006 | 70.713 | 70.33 | 70.38 | 70.36 | 70.32 | 70.38 | 70.32 | 21.22 | 21.18 | 21.14 | 21.12 |  | BS-LSBAT-S240629-1006 |  | 3.455 | 11.35 |  | 4.179 | 10.59 |  | 2.972 | 10.96 | 5.008 | 4.9804 | 0.5511182 |  | 3.586 | 10.6 |  | 4.1686789 | 15.24 | 17.48 | 24.46 |  | 4.08139785 | 14.76 | 16.5 | 21.84 |  | 3.745331 | 14.32 | 15.98 | 21.8 |  | 3.199201 | 18.08 | 20.6 | 32.4 |  | 2.942666 | 23.18 | 31.52 | 66.9
BS-LSBAT-S240629-1007 |  |  |  |  | BS-LSBAT-S240629-1007 | 70.711 | 70.36 | 70.41 | 70.4 | 70.37 | 70.41 | 70.36 | 21.23 | 21.19 | 21.15 | 21.11 |  | BS-LSBAT-S240629-1007 |  | 3.456 | 11.02 |  | 4.178 | 10.55 |  | 2.966 | 10.76 | 5.0072 | 4.9753 | 0.6370826 |  | 3.585 | 10.62 |  | 4.168864 | 15.08 | 17.36 | 24.32 |  | 4.082368 | 14.7 | 16.4 | 21.76 |  | 3.746047 | 14.22 | 15.88 | 21.7 |  | 3.1982753 | 17.84 | 20.38 | 32.16 |  | 2.940764 | 23.08 | 31.34 | 67
BS-LSBAT-S240629-1008 |  |  |  |  | BS-LSBAT-S240629-1008 | 70.755 | 70.34 | 70.35 | 70.36 | 70.33 | 70.36 | 70.33 | 21.24 | 21.2 | 21.14 | 21.13 |  | BS-LSBAT-S240629-1008 |  | 3.456 | 11.24 |  | 4.179 | 10.72 |  | 2.96 | 10.85 | 5.025 | 4.9815 | 0.8656716 |  | 3.585 | 10.72 |  | 4.168628 | 15.3 | 17.56 | 24.52 |  | 4.08165565 | 14.84 | 16.54 | 21.9 |  | 3.745092 | 14.38 | 16.04 | 21.84 |  | 3.197659 | 18.08 | 20.58 | 32.4 |  | 2.94136915 | 23.2 | 31.6 | 67.3
BS-LSBAT-S240629-1009 |  |  |  |  | BS-LSBAT-S240629-1009 | 70.672 | 70.3 | 70.35 | 70.33 | 70.28 | 70.35 | 70.28 | 21.22 | 21.15 | 21.14 | 21.13 |  | BS-LSBAT-S240629-1009 |  | 3.456 | 11.18 |  | 4.18 | 10.69 |  | 2.963 | 10.98 | 5.0171 | 4.9775 | 0.7893006 |  | 3.585 | 10.73 |  | 4.1687691 | 15.22 | 17.48 | 24.46 |  | 4.081552 | 14.74 | 16.46 | 21.82 |  | 3.74523915 | 14.28 | 15.96 | 21.76 |  | 3.197626 | 18.18 | 20.7 | 32.58 |  | 2.941474 | 23.32 | 31.76 | 67.52
BS-LSBAT-S240629-1010 |  |  |  |  | BS-LSBAT-S240629-1010 | 70.709 | 70.34 | 70.37 | 70.38 | 70.33 | 70.38 | 70.33 | 21.24 | 21.16 | 21.16 | 21.11 |  | BS-LSBAT-S240629-1010 |  | 3.456 | 11.12 |  | 4.178 | 10.62 |  | 2.968 | 10.86 | 5.0087 | 4.9766 | 0.6408849 |  | 3.585 | 10.78 |  | 4.168164 | 15.28 | 17.54 | 24.5 |  | 4.081469 | 14.84 | 16.56 | 21.9 |  | 3.745071 | 14.38 | 16.06 | 21.86 |  | 3.198372 | 18.1 | 20.6 | 32.4 |  | 2.938983 | 23.18 | 31.54 | 67.16
BS-LSBAT-S240629-1011 |  |  |  |  | BS-LSBAT-S240629-1011 | 70.728 | 70.35 | 70.32 | 70.39 | 70.34 | 70.39 | 70.32 | 21.22 | 21.18 | 21.15 | 21.11 |  | BS-LSBAT-S240629-1011 |  | 3.456 | 11.32 |  | 4.178 | 10.8 |  | 2.967 | 10.98 | 5.0096 | 4.977 | 0.6507506 |  | 3.585 | 10.69 |  | 4.168466 | 14.98 | 17.24 | 24.22 |  | 4.0830552 | 14.86 | 16.56 | 21.9 |  | 3.746747 | 14.36 | 16.04 | 21.84 |  | 3.199194 | 17.94 | 20.48 | 32.28 |  | 2.939847 | 23.12 | 31.48 | 67.48
BS-LSBAT-S240629-1012 |  |  |  |  | BS-LSBAT-S240629-1012 | 70.783 | 70.3 | 70.34 | 70.35 | 70.31 | 70.35 | 70.3 | 21.19 | 21.16 | 21.14 | 21.11 |  | BS-LSBAT-S240629-1012 |  | 3.456 | 11.26 |  | 4.179 | 10.7 |  | 2.95 | 10.89 | 5.0403 | 4.9806 | 1.184453 |  | 3.585 | 10.66 |  | 4.1681873 | 15.16 | 17.4 | 24.36 |  | 4.082064 | 14.78 | 16.5 | 21.84 |  | 3.74572675 | 14.28 | 15.96 | 21.74 |  | 3.1982591 | 17.98 | 20.48 | 32.24 |  | 2.941505 | 23.1 | 31.46 | 67.06
BS-LSBAT-S240629-1013 |  |  |  |  | BS-LSBAT-S240629-1013 | 70.751 | 70.36 | 70.39 | 70.37 | 70.34 | 70.39 | 70.34 | 21.25 | 21.16 | 21.15 | 21.1 |  | BS-LSBAT-S240629-1013 |  | 3.456 | 10.95 |  | 4.178 | 10.65 |  | 2.958 | 10.66 | 5.0293 | 4.9853 | 0.8748732 |  | 3.586 | 10.5 |  | 4.16796335 | 15.5 | 17.74 | 24.74 |  | 4.079546 | 14.72 | 16.42 | 21.82 |  | 3.742892 | 14.22 | 15.88 | 21.72 |  | 3.196281 | 17.92 | 20.42 | 32.2 |  | 2.94256 | 23.06 | 31.44 | 66.72
BS-LSBAT-S240629-1014 |  |  |  |  | BS-LSBAT-S240629-1014 | 70.748 | 70.37 | 70.36 | 70.4 | 70.34 | 70.4 | 70.34 | 21.23 | 21.21 | 21.15 | 21.11 |  | BS-LSBAT-S240629-1014 |  | 3.456 | 11.22 |  | 4.179 | 10.5 |  | 2.963 | 10.87 | 5.0252 | 4.9855 | 0.7900183 |  | 3.585 | 10.7 |  | 4.16792 | 15.32 | 17.56 | 24.54 |  | 4.081161 | 14.82 | 16.5 | 21.88 |  | 3.744266 | 14.36 | 16 | 21.82 |  | 3.1964827 | 18.08 | 20.64 | 32.46 |  | 2.943371 | 23.3 | 31.72 | 67.26
BS-LSBAT-S240629-1015 |  |  |  |  | BS-LSBAT-S240629-1015 | 70.723 | 70.3 | 70.32 | 70.35 | 70.38 | 70.38 | 70.3 | 21.21 | 21.18 | 21.15 | 21.12 |  | BS-LSBAT-S240629-1015 |  | 3.456 | 11.41 |  | 4.179 | 10.68 |  | 2.954 | 11.17 | 5.0365 | 4.9799 | 1.123796 |  | 3.585 | 10.72 |  | 4.167829 | 15.88 | 18.14 | 25.14 |  | 4.07885445 | 14.92 | 16.62 | 22.02 |  | 3.742241 | 14.44 | 16.14 | 21.98 |  | 3.19533025 | 18.4 | 20.98 | 32.88 |  | 2.94389425 | 23.66 | 32.12 | 67.66
BS-LSBAT-S240629-1016 |  |  |  |  | BS-LSBAT-S240629-1016 | 70.745 | 70.36 | 70.42 | 70.39 | 70.33 | 70.42 | 70.33 | 21.24 | 21.18 | 21.16 | 21.1 |  | BS-LSBAT-S240629-1016 |  | 3.456 | 11.22 |  | 4.179 | 10.7 |  | 2.966 | 10.93 | 5.0266 | 4.9834 | 0.8594278 |  | 3.585 | 10.74 |  | 4.167929 | 15.48 | 17.78 | 24.76 |  | 4.080496 | 14.88 | 16.6 | 21.98 |  | 3.744032 | 14.42 | 16.08 | 21.94 |  | 3.1978918 | 18.34 | 20.88 | 32.74 |  | 2.9429237 | 23.48 | 32.18 | 68.26
BS-LSBAT-S240629-1017 |  |  |  |  | BS-LSBAT-S240629-1017 | 70.775 | 70.37 | 70.36 | 70.34 | 70.31 | 70.37 | 70.31 | 21.22 | 21.2 | 21.16 | 21.11 |  | BS-LSBAT-S240629-1017 |  | 3.456 | 11.32 |  | 4.179 | 10.5 |  | 2.954 | 10.95 | 5.0418 | 4.9869 | 1.088897 |  | 3.585 | 10.56 |  | 4.168251 | 15.16 | 17.42 | 24.42 |  | 4.081502 | 14.76 | 16.46 | 21.84 |  | 3.744691 | 14.28 | 15.94 | 21.78 |  | 3.197683 | 18.26 | 20.8 | 32.68 |  | 2.944161 | 23.48 | 32.12 | 68.32
BS-LSBAT-S240629-1018 |  |  |  |  | BS-LSBAT-S240629-1018 | 70.751 | 70.34 | 70.36 | 70.33 | 70.32 | 70.36 | 70.32 | 21.23 | 21.17 | 21.16 | 21.13 |  | BS-LSBAT-S240629-1018 |  | 3.456 | 11.05 |  | 4.177 | 10.53 |  | 2.947 | 10.67 | 5.0426 | 4.9802 | 1.237457 |  | 3.585 | 10.61 |  | 4.168185 | 15.54 | 17.82 | 24.8 |  | 4.079615 | 14.72 | 16.42 | 21.8 |  | 3.742885 | 14.26 | 15.92 | 21.74 |  | 3.19599 | 18 | 20.52 | 32.32 |  | 2.936932 | 23.26 | 31.86 | 68.16
BS-LSBAT-S240629-1019 |  |  |  |  | BS-LSBAT-S240629-1019 | 70.463 | 70.36 | 70.34 | 70.37 | 70.31 | 70.37 | 70.31 | 21.23 | 21.19 | 21.15 | 21.12 |  | BS-LSBAT-S240629-1019 |  | 3.456 | 11.19 |  | 4.177 | 10.68 |  | 2.971 | 11.11 | 5.0061 | 4.9705 | 0.7111324 |  | 3.585 | 10.79 |  | 4.168137 | 15.14 | 17.38 | 24.36 |  | 4.082304 | 14.8 | 16.5 | 21.86 |  | 3.74637995 | 14.34 | 16 | 21.82 |  | 3.200329 | 18.2 | 20.74 | 32.58 |  | 2.943051 | 23.28 | 31.94 | 68.04
BS-LSBAT-S240629-1020 |  |  |  |  | BS-LSBAT-S240629-1020 | 70.733 | 70.31 | 70.27 | 70.35 | 70.37 | 70.37 | 70.27 | 21.22 | 21.16 | 21.15 | 21.11 |  | BS-LSBAT-S240629-1020 |  | 3.456 | 11.23 |  | 4.178 | 10.55 |  | 2.971 | 10.87 | 5.0083 | 4.9774 | 0.6169758 |  | 3.585 | 10.56 |  | 4.168003 | 14.88 | 17.14 | 24.1 |  | 4.082717 | 14.7 | 16.4 | 21.76 |  | 3.746607 | 14.22 | 15.88 | 21.7 |  | 3.20099 | 17.98 | 20.48 | 32.26 |  | 2.9436809 | 23.08 | 31.62 | 67.42
BS-LSBAT-S240629-1021 |  |  |  |  | BS-LSBAT-S240629-1021 | 70.77 | 70.32 | 70.3 | 70.34 | 70.35 | 70.35 | 70.3 | 21.22 | 21.17 | 21.16 | 21.12 |  | BS-LSBAT-S240629-1021 |  | 3.456 | 11.15 |  | 4.178 | 10.82 |  | 2.959 | 11.09 | 5.0213 | 4.9773 | 0.8762671 |  | 3.585 | 10.74 |  | 4.16779075 | 15.28 | 17.56 | 24.56 |  | 4.0816871 | 14.86 | 16.58 | 21.98 |  | 3.74532215 | 14.44 | 16.1 | 21.94 |  | 3.199593 | 18.28 | 20.8 | 32.6 |  | 2.946247 | 23.48 | 31.76 | 66.84
BS-LSBAT-S240629-1022 |  |  |  |  | BS-LSBAT-S240629-1022 | 70.754 | 70.33 | 70.37 | 70.35 | 70.32 | 70.37 | 70.32 | 21.24 | 21.18 | 21.18 | 21.12 |  | BS-LSBAT-S240629-1022 |  | 3.456 | 11.51 |  | 4.179 | 10.69 |  | 2.957 | 10.97 | 5.0199 | 4.9781 | 0.8326859 |  | 3.585 | 10.75 |  | 4.16791 | 15.38 | 17.58 | 24.56 |  | 4.081488 | 14.84 | 16.54 | 21.94 |  | 3.74506665 | 14.4 | 16.06 | 21.9 |  | 3.198616 | 18.14 | 20.64 | 32.46 |  | 2.9421 | 23.34 | 31.8 | 67.52
BS-LSBAT-S240629-1023 |  |  |  |  | BS-LSBAT-S240629-1023 | 70.688 | 70.31 | 70.32 | 70.33 | 70.3 | 70.33 | 70.3 | 21.21 | 21.18 | 21.15 | 21.12 |  | BS-LSBAT-S240629-1023 |  | 3.456 | 11.06 |  | 4.178 | 10.63 |  | 2.953 | 11.01 | 5.0163 | 4.9674 | 0.9748221 |  | 3.585 | 10.62 |  | 4.1678939 | 14.98 | 17.22 | 24.22 |  | 4.082636 | 14.72 | 16.46 | 21.84 |  | 3.746512 | 14.32 | 15.98 | 21.84 |  | 3.20029375 | 18.18 | 20.72 | 32.58 |  | 2.94641885 | 23.42 | 31.82 | 67.32
BS-LSBAT-S240629-1024 |  |  |  |  | BS-LSBAT-S240629-1024 | 70.716 | 70.3 | 70.39 | 70.35 | 70.33 | 70.39 | 70.3 | 21.24 | 21.17 | 21.14 | 21.11 |  | BS-LSBAT-S240629-1024 |  | 3.455 | 11.41 |  | 4.179 | 10.64 |  | 2.938 | 11.06 | 5.0508 | 4.9837 | 1.328502 |  | 3.585 | 10.79 |  | 4.167962 | 15.52 | 17.78 | 24.76 |  | 4.080588 | 14.86 | 16.56 | 21.94 |  | 3.743599 | 14.44 | 16.08 | 21.94 |  | 3.196274 | 18.3 | 20.84 | 32.7 |  | 2.943218 | 23.58 | 31.96 | 67.56
BS-LSBAT-S240629-1025 |  |  |  |  | BS-LSBAT-S240629-1025 | 70.699 | 70.33 | 70.32 | 70.34 | 70.3 | 70.34 | 70.3 | 21.21 | 21.18 | 21.17 | 21.12 |  | BS-LSBAT-S240629-1025 |  | 3.455 | 11.33 |  | 4.179 | 10.67 |  | 2.936 | 10.89 | 5.0463 | 4.9767 | 1.379228 |  | 3.585 | 10.7 |  | 4.16755555 | 15.5 | 17.74 | 24.74 |  | 4.080667 | 14.88 | 16.62 | 22.02 |  | 3.7441611 | 14.44 | 16.1 | 21.96 |  | 3.197459 | 18.26 | 20.8 | 32.7 |  | 2.944703 | 23.44 | 31.86 | 67.38
BS-LSBAT-S240629-1026 |  |  |  |  | BS-LSBAT-S240629-1026 | 70.719 | 70.32 | 70.36 | 70.37 | 70.34 | 70.37 | 70.32 | 21.22 | 21.19 | 21.14 | 21.13 |  | BS-LSBAT-S240629-1026 |  | 3.456 | 11.21 |  | 4.177 | 10.71 |  | 2.948 | 11.02 | 5.0292 | 4.9783 | 1.012089 |  | 3.585 | 10.79 |  | 4.168159 | 15.48 | 17.74 | 24.74 |  | 4.081133 | 14.92 | 16.64 | 22.04 |  | 3.744747 | 14.46 | 16.12 | 21.96 |  | 3.1982113 | 18.16 | 20.66 | 32.48 |  | 2.939009 | 23.26 | 31.86 | 68
BS-LSBAT-S240629-1027 |  |  |  |  | BS-LSBAT-S240629-1027 | 70.735 | 70.4 | 70.42 | 70.38 | 70.33 | 70.42 | 70.33 | 21.24 | 21.16 | 21.15 | 21.12 |  | BS-LSBAT-S240629-1027 |  | 3.456 | 11.14 |  | 4.178 | 10.55 |  | 2.959 | 10.71 | 5.0127 | 4.9762 | 0.7281505 |  | 3.585 | 10.63 |  | 4.168291 | 15.18 | 17.42 | 24.42 |  | 4.081692 | 14.74 | 16.44 | 21.84 |  | 3.745403 | 14.26 | 15.92 | 21.78 |  | 3.19784245 | 18.06 | 20.58 | 32.36 |  | 2.93595 | 23.24 | 31.82 | 68.34
BS-LSBAT-S240629-1028 |  |  |  |  | BS-LSBAT-S240629-1028 | 70.711 | 70.35 | 70.4 | 70.38 | 70.33 | 70.4 | 70.33 | 21.21 | 21.17 | 21.16 | 21.12 |  | BS-LSBAT-S240629-1028 |  | 3.456 | 11.44 |  | 4.18 | 10.89 |  | 2.974 | 11.2 | 4.9995 | 4.9652 | 0.6860686 |  | 3.585 | 10.74 |  | 4.167895 | 15.54 | 17.78 | 24.76 |  | 4.081199 | 15 | 16.72 | 22.1 |  | 3.745607 | 14.54 | 16.22 | 22.06 |  | 3.200333 | 18.26 | 20.78 | 32.56 |  | 2.944085 | 23.36 | 31.86 | 67.36
BS-LSBAT-S240629-1029 |  |  |  |  | BS-LSBAT-S240629-1029 | 70.693 | 70.35 | 70.37 | 70.36 | 70.29 | 70.37 | 70.29 | 21.19 | 21.18 | 21.15 | 21.11 |  | BS-LSBAT-S240629-1029 |  | 3.456 | 11.24 |  | 4.179 | 10.65 |  | 2.953 | 11.15 | 5.0159 | 4.9616 | 1.082557 |  | 3.585 | 10.78 |  | 4.1678387 | 15.5 | 17.78 | 24.78 |  | 4.081032 | 14.9 | 16.64 | 22.08 |  | 3.745129 | 14.46 | 16.14 | 22.02 |  | 3.199543 | 18.38 | 20.9 | 32.8 |  | 2.94538385 | 23.6 | 31.98 | 67.42
BS-LSBAT-S240629-1030 |  |  |  |  | BS-LSBAT-S240629-1030 | 70.745 | 70.35 | 70.37 | 70.38 | 70.28 | 70.38 | 70.28 | 21.22 | 21.18 | 21.13 | 21.12 |  | BS-LSBAT-S240629-1030 |  | 3.456 | 11.17 |  | 4.179 | 10.68 |  | 2.965 | 11.01 | 5.0093 | 4.9702 | 0.7805482 |  | 3.585 | 10.68 |  | 4.16813755 | 15.56 | 17.8 | 24.78 |  | 4.080313 | 14.82 | 16.54 | 21.92 |  | 3.744159 | 14.42 | 16.06 | 21.9 |  | 3.197872 | 18.28 | 20.82 | 32.62 |  | 2.943642 | 23.5 | 31.86 | 67.24
BS-LSBAT-S240629-1031 |  |  |  |  | BS-LSBAT-S240629-1031 | 70.672 | 70.35 | 70.33 | 70.34 | 70.36 | 70.36 | 70.33 | 21.22 | 21.19 | 21.17 | 21.11 |  | BS-LSBAT-S240629-1031 |  | 3.456 | 11.03 |  | 4.179 | 10.87 |  | 2.941 | 10.94 | 5.0375 | 4.9718 | 1.304218 |  | 3.585 | 10.74 |  | 4.167932 | 15.44 | 17.7 | 24.72 |  | 4.08230905 | 15.06 | 16.76 | 22.18 |  | 3.745926 | 14.6 | 16.26 | 22.14 |  | 3.199841 | 18.42 | 20.96 | 32.82 |  | 2.943259 | 23.56 | 32.24 | 68.42
BS-LSBAT-S240629-1032 |  |  |  |  | BS-LSBAT-S240629-1032 | 70.698 | 70.32 | 70.27 | 70.36 | 70.35 | 70.36 | 70.27 | 21.23 | 21.17 | 21.15 | 21.12 |  | BS-LSBAT-S240629-1032 |  | 3.456 | 11.26 |  | 4.178 | 10.85 |  | 2.945 | 11.02 | 5.0309 | 4.9686 | 1.238347 |  | 3.585 | 10.78 |  | 4.1678409 | 15.52 | 17.78 | 24.82 |  | 4.081608 | 15.06 | 16.82 | 22.24 |  | 3.745587 | 14.6 | 16.28 | 22.18 |  | 3.199431 | 18.44 | 21 | 32.88 |  | 2.945028 | 23.66 | 32.12 | 67.88
BS-LSBAT-S240629-1033 |  |  |  |  | BS-LSBAT-S240629-1033 | 70.663 | 70.37 | 70.4 | 70.38 | 70.33 | 70.4 | 70.33 | 21.23 | 21.18 | 21.15 | 21.12 |  | BS-LSBAT-S240629-1033 |  | 3.456 | 11.34 |  | 4.179 | 10.67 |  | 2.938 | 10.95 | 5.0414 | 4.9796 | 1.22585 |  | 3.585 | 10.73 |  | 4.168163 | 15.4 | 17.8 | 24.7 |  | 4.081858 | 14.9 | 16.62 | 22.04 |  | 3.744877 | 14.44 | 16.1 | 21.98 |  | 3.19673315 | 18.36 | 20.92 | 32.82 |  | 2.941256 | 23.5 | 32.16 | 68.32
BS-LSBAT-S240629-1034 |  |  |  |  | BS-LSBAT-S240629-1034 | 70.694 | 70.41 | 70.38 | 70.39 | 70.35 | 70.41 | 70.35 | 21.23 | 21.19 | 21.15 | 21.11 |  | BS-LSBAT-S240629-1034 |  | 3.456 | 11.34 |  | 4.178 | 10.63 |  | 2.938 | 10.87 | 5.0481 | 4.9792 | 1.36487 |  | 3.579 | 10.49 |  | 4.167675 | 15.38 | 17.62 | 24.66 |  | 4.081185 | 14.86 | 16.58 | 22 |  | 3.744524 | 14.4 | 16.08 | 21.96 |  | 3.198235 | 18.34 | 20.88 | 32.76 |  | 2.948496 | 23.46 | 31.98 | 67.32
BS-LSBAT-S240629-1035 |  |  |  |  | BS-LSBAT-S240629-1035 | 70.806 | 70.28 | 70.32 | 70.31 | 70.27 | 70.32 | 70.27 | 21.22 | 21.19 | 21.16 | 21.11 |  | BS-LSBAT-S240629-1035 |  | 3.456 | 10.98 |  | 4.178 | 10.64 |  | 2.956 | 11.01 | 5.0333 | 4.9856 | 0.9476884 |  | 3.578 | 10.48 |  | 4.1675644 | 15.46 | 17.74 | 24.74 |  | 4.080723 | 14.88 | 16.6 | 22.02 |  | 3.743965 | 14.42 | 16.1 | 21.96 |  | 3.197719 | 18.16 | 20.68 | 32.52 |  | 2.9466825 | 23.32 | 31.72 | 67.02
BS-LSBAT-S240629-1036 |  |  |  |  | BS-LSBAT-S240629-1036 | 70.727 | 70.34 | 70.36 | 70.35 | 70.37 | 70.37 | 70.34 | 21.2 | 21.18 | 21.17 | 21.11 |  | BS-LSBAT-S240629-1036 |  | 3.456 | 11.39 |  | 4.177 | 10.72 |  | 2.971 | 10.96 | 5.0045 | 4.981 | 0.4695774 |  | 3.578 | 10.58 |  | 4.168114 | 15.64 | 17.88 | 24.9 |  | 4.080677 | 14.94 | 16.64 | 22.04 |  | 3.743909 | 14.46 | 16.12 | 21.98 |  | 3.196643 | 18.18 | 20.72 | 32.52 |  | 2.942526 | 23.34 | 31.74 | 67.32
BS-LSBAT-S240629-1037 |  |  |  |  | BS-LSBAT-S240629-1037 | 70.764 | 70.35 | 70.3 | 70.41 | 70.4 | 70.41 | 70.3 | 21.23 | 21.18 | 21.14 | 21.13 |  | BS-LSBAT-S240629-1037 |  | 3.456 | 11.34 |  | 4.178 | 10.78 |  | 2.958 | 11.06 | 5.0248 | 4.9837 | 0.817943 |  | 3.578 | 10.56 |  | 4.167682 | 15.54 | 17.78 | 24.8 |  | 4.080888 | 14.9 | 16.6 | 22.02 |  | 3.744075 | 14.44 | 16.1 | 21.98 |  | 3.1975657 | 18.28 | 20.82 | 32.68 |  | 2.946863 | 23.44 | 31.82 | 66.94
BS-LSBAT-S240629-1038 |  |  |  |  | BS-LSBAT-S240629-1038 | 70.803 | 70.33 | 70.3 | 70.35 | 70.37 | 70.37 | 70.3 | 21.23 | 21.17 | 21.17 | 21.12 |  | BS-LSBAT-S240629-1038 |  | 3.456 | 11.32 |  | 4.179 | 10.78 |  | 2.941 | 11.09 | 5.0516 | 4.9848 | 1.322353 |  | 3.578 | 10.59 |  | 4.1679947 | 15.4 | 17.66 | 24.66 |  | 4.0815829 | 14.92 | 16.64 | 22.06 |  | 3.7449462 | 14.46 | 16.12 | 22 |  | 3.198198 | 18.42 | 20.94 | 32.76 |  | 2.94435 | 23.58 | 32.04 | 67.62
BS-LSBAT-S240629-1039 |  |  |  |  | BS-LSBAT-S240629-1039 | 70.81 | 70.33 | 70.41 | 70.39 | 70.32 | 70.41 | 70.32 | 21.21 | 21.16 | 21.17 | 21.11 |  | BS-LSBAT-S240629-1039 |  | 3.456 | 11.15 |  | 4.179 | 10.59 |  | 2.944 | 10.92 | 5.0448 | 4.984 | 1.205201 |  | 3.578 | 10.57 |  | 4.167713 | 15.52 | 17.76 | 24.78 |  | 4.080623 | 14.86 | 16.58 | 21.98 |  | 3.743766 | 14.42 | 16.06 | 21.92 |  | 3.19740245 | 18.24 | 20.78 | 32.62 |  | 2.948104 | 23.36 | 31.74 | 66.84
BS-LSBAT-S240629-1040 |  |  |  |  | BS-LSBAT-S240629-1040 | 70.752 | 70.31 | 70.36 | 70.33 | 70.3 | 70.36 | 70.3 | 21.22 | 21.18 | 21.15 | 21.12 |  | BS-LSBAT-S240629-1040 |  | 3.456 | 11.01 |  | 4.178 | 10.67 |  | 2.955 | 10.92 | 5.0255 | 4.9837 | 0.831758 |  | 3.579 | 10.54 |  | 4.167932 | 15.28 | 17.54 | 24.54 |  | 4.081545 | 14.78 | 16.5 | 21.9 |  | 3.74472 | 14.34 | 16 | 21.86 |  | 3.1977288 | 18.18 | 20.7 | 32.54 |  | 2.9433407 | 23.36 | 31.8 | 67.48
1040

## OCV,DCIR사용셀
[5 empty] | 시험전 |  | 시험후
항목 | Voltage(V) | ACIR(mΩ) | 비고 | 시험시작일 | 전압 | ACIR | 전압 | ACIR
BS-LSBAT-S240629-0013 | 3.559 | 10.84 | R001-1 | 2026-01-13 |  |  | 3.578 | 10.45
BS-LSBAT-S240629-0020 | 3.561 | 10.83 | R001-2 |  |  |  | 3.578 | 10.39
BS-LSBAT-S240629-0021 | 3.561 | 11.39 | R001-3 |  |  |  | 3.577 | 10.45
BS-LSBAT-S240629-0023 | 3.559 | 11.06 | R001-4 |  |  |  | 3.578 | 10.26
BS-LSBAT-S240629-0026 | 3.556 | 10.31 | R001-5 |  |  |  | 3.578 | 10.32
BS-LSBAT-S240629-0031 | 3.56 | 11.66 | R001-6 |  |  |  | 3.577 | 10.48
BS-LSBAT-S240629-0036 | 3.559 | 10.97 | R001-7 |  |  |  | 3.577 | 10.49
BS-LSBAT-S240629-0037 | 3.558 | 11.48 | R001-8 |  |  |  | 3.576 | 10.32
BS-LSBAT-S240629-0041 | 3.557 | 10.97 | R002-1 |  |  |  | 3.576 | 10.49
BS-LSBAT-S240629-0047 | 3.558 | 11.66 | R002-2 |  |  |  | 3.577 | 10.62
BS-LSBAT-S240629-0048 | 3.558 | 11.78 | R002-3 |  |  |  | 3.578 | 10.77
BS-LSBAT-S240629-0051 | 3.557 | 11.37 | R002-4 |  |  |  | 3.578 | 10.54
BS-LSBAT-S240629-0052 | 3.558 | 11.13 | R002-5 |  |  |  | 3.578 | 10.4
BS-LSBAT-S240629-0053 | 3.558 | 11.37 | R002-6 |  |  |  | 3.577 | 10.44
BS-LSBAT-S240629-0054 | 3.556 | 11.04 | R002-7 |  |  |  | 3.573 | 10.39
BS-LSBAT-S240629-0057 | 3.558 | 11.66 | R002-8 |  |  |  | 3.574 | 10.51
BS-LSBAT-S240629-0058 | 3.558 | 11.49 | R003-1 |  |  |  | 3.575 | 10.65
BS-LSBAT-S240629-0060 | 3.558 | 11.1 | R003-2 |  |  |  | 3.573 | 10.36
BS-LSBAT-S240629-0062 | 3.557 | 11.22 | R003-3 |  |  |  | 3.573 | 10.53
BS-LSBAT-S240629-0064 | 3.556 | 10.89 | R003-4 |  |  |  | 3.574 | 10.49
BS-LSBAT-S240629-0067 | 3.558 | 11.48 | R003-5 |  |  |  | 3.574 | 10.83
BS-LSBAT-S240629-0068 | 3.558 | 11.57 | R003-6 |  |  |  | 3.574 | 10.49
BS-LSBAT-S240629-0069 | 3.558 | 10.97 | R003-7 |  |  |  | 3.574 | 10.48
BS-LSBAT-S240629-0070 | 3.558 | 11 | R003-8 |  |  |  | 3.573 | 10.45
BS-LSBAT-S240629-0073 | 3.556 | 10.8 | R004-1 |  |  |  | 3.573 | 10.39
BS-LSBAT-S240629-0074 | 3.555 | 11.03 | R004-2 |  |  |  | 3.573 | 10.6
BS-LSBAT-S240629-0077 | 3.555 | 11.52 | R004-3 |  |  |  | 3.573 | 10.67
BS-LSBAT-S240629-0087 | 3.555 | 11.54 | R004-4 |  |  |  | 3.575 | 10.63
BS-LSBAT-S240629-0088 | 3.555 | 11.6 | R004-5 |  |  |  | 3.575 | 10.8
BS-LSBAT-S240629-0089 | 3.555 | 11.63 | R004-6 |  |  |  | 3.574 | 10.4
BS-LSBAT-S240629-0090 | 3.556 | 11.1 | R004-7 |  |  |  | 3.573 | 10.48
BS-LSBAT-S240629-0091 | 3.555 | 11.44 | R004-8 |  |  |  | 3.575 | 10.52
BS-LSBAT-S240629-0092 | 3.555 | 11.71 | R005-1 |  |  |  | 3.574 | 10.65
BS-LSBAT-S240629-0094 | 3.556 | 10.87 | R005-2 |  |  |  | 3.574 | 10.3
BS-LSBAT-S240629-0095 | 3.556 | 11.1 | R005-3 |  |  |  | 3.574 | 10.55
BS-LSBAT-S240629-0102 | 3.555 | 11.37 | R005-4 |  |  |  | 3.573 | 10.39
BS-LSBAT-S240629-0103 | 3.555 | 11.01 | R005-5 |  |  |  | 3.573 | 10.48
BS-LSBAT-S240629-0104 | 3.556 | 10.79 | R005-6 |  |  |  | 3.573 | 10.47
BS-LSBAT-S240629-0105 | 3.556 | 10.92 | R005-7 |  |  |  | 3.573 | 10.59
BS-LSBAT-S240629-0109 | 3.556 | 11.58 | R005-8 |  |  |  | 3.573 | 10.6
BS-LSBAT-S240629-0110 | 3.556 | 11.04 | R006-1 |  |  |  | 3.575 | 10.33
BS-LSBAT-S240629-0112 | 3.555 | 11.43 | R006-2 |  |  |  | 3.574 | 10.66
BS-LSBAT-S240629-0113 | 3.556 | 11.1 | R006-3 |  |  |  | 3.574 | 10.49
BS-LSBAT-S240629-0114 | 3.556 | 11.38 | R006-4 |  |  |  | 3.575 | 10.62
BS-LSBAT-S240629-0116 | 3.556 | 10.89 | R006-5 |  |  |  | 3.574 | 10.34
BS-LSBAT-S240629-0121 | 3.556 | 10.94 | R006-6 |  |  |  | 3.574 | 10.58
BS-LSBAT-S240629-0122 | 3.556 | 11.26 | R006-7 |  |  |  | 3.574 | 10.6
BS-LSBAT-S240629-0123 | 3.556 | 11.08 | R006-8 |  |  |  | 3.575 | 10.52
BS-LSBAT-S240629-0124 | 3.556 | 11.24 | R007-1 |  |  |  | 3.574 | 10.57
BS-LSBAT-S240629-0125 | 3.556 | 10.87 | R007-2 |  |  |  | 3.574 | 10.54
BS-LSBAT-S240629-0126 | 3.555 | 10.8 | R007-3 |  |  |  | 3.574 | 10.31
BS-LSBAT-S240629-0128 | 3.555 | 11.65 | R007-4 |  |  |  | 3.573 | 10.64
BS-LSBAT-S240629-0129 | 3.556 | 11.39 | R007-5 |  |  |  | 3.572 | 10.57
BS-LSBAT-S240629-0131 | 3.556 | 11.03 | R007-6 |  |  |  | 3.573 | 10.6
BS-LSBAT-S240629-0132 | 3.556 | 10.94 | R007-7 |  |  |  | 3.573 | 10.42
BS-LSBAT-S240629-0133 | 3.557 | 10.94 | R007-8 |  |  |  | 3.574 | 10.65
BS-LSBAT-S240629-0134 | 3.555 | 11.04 | R008-1 |  |  |  | 3.574 | 10.48
BS-LSBAT-S240629-0136 | 3.556 | 10.86 | R008-2 |  |  |  | 3.574 | 10.41
BS-LSBAT-S240629-0137 | 3.556 | 10.83 | R008-3 |  |  |  | 3.574 | 10.46
BS-LSBAT-S240629-0140 | 3.556 | 11.02 | R008-4 |  |  |  | 3.573 | 10.49
BS-LSBAT-S240629-0141 | 3.556 | 11.25 | R008-5 |  |  |  | 3.574 | 10.61
BS-LSBAT-S240629-0142 | 3.557 | 11.05 | R008-6 |  |  |  | 3.573 | 10.5
BS-LSBAT-S240629-0143 | 3.556 | 10.94 | R008-7 |  |  |  | 3.574 | 10.63
BS-LSBAT-S240629-0144 | 3.557 | 10.88 | R008-8 |  |  |  | 3.574 | 10.47
BS-LSBAT-S240629-0145 | 3.558 | 10.68 | R009-1 | 2026-01-28 |  |  | 3.58 | 10.42
BS-LSBAT-S240629-0147 | 3.558 | 11.03 | R009-2 |  |  |  | 3.58 | 10.45
BS-LSBAT-S240629-0148 | 3.558 | 10.89 | R009-3 |  |  |  | 3.58 | 10.56
BS-LSBAT-S240629-0149 | 3.558 | 10.83 | R009-4 |  |  |  | 3.58 | 10.59
BS-LSBAT-S240629-0150 | 3.557 | 11.31 | R009-5 |  |  |  | 3.58 | 10.72
BS-LSBAT-S240629-0151 | 3.558 | 10.94 | R009-6 |  |  |  | 3.58 | 10.54
BS-LSBAT-S240629-0152 | 3.559 | 10.9 | R009-7 |  |  |  | 3.58 | 10.49
BS-LSBAT-S240629-0153 | 3.559 | 11.01 | R009-8 |  |  |  | 3.58 | 10.6
BS-LSBAT-S240629-0154 | 3.559 | 10.94 | R010-1 |  |  |  | 3.58 | 10.5
BS-LSBAT-S240629-0155 | 3.559 | 11.01 | R010-2 |  |  |  | 3.58 | 10.62
BS-LSBAT-S240629-0156 | 3.559 | 10.85 | R010-3 |  |  |  | 3.58 | 10.42
BS-LSBAT-S240629-0157 | 3.559 | 10.75 | R010-4 |  |  |  | 3.58 | 10.36
BS-LSBAT-S240629-0161 | 3.558 | 10.83 | R010-5 |  |  |  | 3.58 | 10.55
BS-LSBAT-S240629-0163 | 3.559 | 10.75 | R010-6 |  |  |  | 3.58 | 10.45
BS-LSBAT-S240629-0164 | 3.559 | 10.78 | R010-7 |  |  |  | 3.58 | 10.39
BS-LSBAT-S240629-0165 | 3.558 | 10.71 | R010-8 |  |  |  | 3.58 | 10.51
BS-LSBAT-S240629-0166 | 3.559 | 10.97 | R011-1 |  |  |  | 3.58 | 10.62
BS-LSBAT-S240629-0167 | 3.558 | 10.82 | R011-2 |  |  |  | 3.58 | 10.45
BS-LSBAT-S240629-0170 | 3.559 | 10.8 | R011-3 |  |  |  | 3.58 | 10.39
BS-LSBAT-S240629-0171 | 3.559 | 11 | R011-4 |  |  |  | 3.58 | 10.61
BS-LSBAT-S240629-0172 | 3.559 | 10.86 | R011-5 |  |  |  | 3.58 | 10.48
BS-LSBAT-S240629-0173 | 3.559 | 11.12 | R011-6 |  |  |  | 3.58 | 10.67
BS-LSBAT-S240629-0174 | 3.558 | 10.85 | R011-7 |  |  |  | 3.58 | 10.46
BS-LSBAT-S240629-0175 | 3.558 | 10.94 | R011-8 |  |  |  | 3.58 | 10.67
BS-LSBAT-S240629-0176 | 3.559 | 10.94 | R012-1 |  |  |  | 3.58 | 10.58
BS-LSBAT-S240629-0177 | 3.559 | 11.1 | R012-2 |  |  |  | 3.58 | 10.53
BS-LSBAT-S240629-0179 | 3.559 | 10.97 | R012-3 |  |  |  | 3.58 | 10.47
BS-LSBAT-S240629-0181 | 3.559 | 10.83 | R012-4 |  |  |  | 3.58 | 10.59
BS-LSBAT-S240629-0182 | 3.558 | 11.14 | R012-5 |  |  |  | 3.579 | 10.69
BS-LSBAT-S240629-0183 | 3.559 | 10.98 | R012-6 |  |  |  | 3.58 | 10.59
BS-LSBAT-S240629-0184 | 3.558 | 10.9 | R012-7 |  |  |  | 3.58 | 10.4
BS-LSBAT-S240629-0185 | 3.559 | 10.86 | R012-8 |  |  |  | 3.58 | 10.48
BS-LSBAT-S240629-0186 | 3.559 | 10.98 | R013-1 |  |  |  | 3.58 | 10.55
BS-LSBAT-S240629-0187 | 3.558 | 11.13 | R013-2 |  |  |  | 3.58 | 10.67
BS-LSBAT-S240629-0188 | 3.559 | 10.93 | R013-3 |  |  |  | 3.58 | 10.61
BS-LSBAT-S240629-0189 | 3.559 | 10.96 | R013-4 |  |  |  | 3.58 | 10.63
BS-LSBAT-S240629-0190 | 3.559 | 11.02 | R013-5 |  |  |  | 3.58 | 10.56
BS-LSBAT-S240629-0191 | 3.559 | 10.9 | R013-6 |  |  |  | 3.58 | 10.46
BS-LSBAT-S240629-0192 | 3.559 | 11.15 | R013-7 |  |  |  | 3.58 | 10.73
BS-LSBAT-S240629-0193 | 3.558 | 10.93 | R013-8 |  |  |  | 3.58 | 10.6
BS-LSBAT-S240629-0195 | 3.558 | 10.98 | R014-1 |  |  |  | 3.58 | 10.62
BS-LSBAT-S240629-0196 | 3.558 | 10.85 | R014-2 |  |  |  | 3.58 | 10.55
BS-LSBAT-S240629-0197 | 3.559 | 10.8 | R014-3 |  |  |  | 3.58 | 10.54
BS-LSBAT-S240629-0198 | 3.557 | 11.12 | R014-4 |  |  |  | 3.58 | 10.74
BS-LSBAT-S240629-0199 | 3.557 | 10.85 | R014-5 |  |  |  | 3.58 | 10.51
BS-LSBAT-S240629-0200 | 3.558 | 10.98 | R014-6 |  |  |  | 3.58 | 10.44
BS-LSBAT-S240629-0201 | 3.558 | 10.8 | R014-7 |  |  |  | 3.58 | 10.45
BS-LSBAT-S240629-0202 | 3.558 | 10.89 | R014-8 |  |  |  | 3.58 | 10.54
BS-LSBAT-S240629-0203 | 3.558 | 11.17 | R015-1 |  |  |  | 3.58 | 10.78
BS-LSBAT-S240629-0204 | 3.558 | 10.97 | R015-2 |  |  |  | 3.579 | 10.54
BS-LSBAT-S240629-0205 | 3.558 | 10.97 | R015-3 |  |  |  | 3.58 | 10.68
BS-LSBAT-S240629-0206 | 3.557 | 11.02 | R015-4 |  |  |  | 3.58 | 10.74
BS-LSBAT-S240629-0207 | 3.558 | 10.92 | R015-5 |  |  |  | 3.58 | 10.6
BS-LSBAT-S240629-0208 | 3.557 | 10.7 | R015-6 |  |  |  | 3.58 | 10.43
BS-LSBAT-S240629-0209 | 3.558 | 10.77 | R015-7 |  |  |  | 3.58 | 10.56
BS-LSBAT-S240629-0210 | 3.558 | 10.72 | R015-8 |  |  |  | 3.58 | 10.4
BS-LSBAT-S240629-0211 | 3.558 | 10.96 | R016-1 |  |  |  | 3.58 | 10.68
BS-LSBAT-S240629-0212 | 3.558 | 10.94 | R016-2 |  |  |  | 3.58 | 10.57
BS-LSBAT-S240629-0213 | 3.558 | 10.84 | R016-3 |  |  |  | 3.58 | 10.54
BS-LSBAT-S240629-0215 | 3.558 | 10.9 | R016-4 |  |  |  | 3.58 | 10.52
BS-LSBAT-S240629-0216 | 3.558 | 10.95 | R016-5 |  |  |  | 3.58 | 10.61
BS-LSBAT-S240629-0217 | 3.551 | 11.18 | R016-6 |  |  |  | 3.579 | 10.6
BS-LSBAT-S240629-0218 | 3.552 | 10.85 | R016-7 |  |  |  | 3.58 | 10.38
BS-LSBAT-S240629-0219 | 3.551 | 10.87 | R016-8 |  |  |  | 3.579 | 10.52
BS-LSBAT-S240629-0221 | 3.552 | 10.73 | R017-1 | 2026-01-29 | 3.551 | 10.69 | 3.579 | 10.54
BS-LSBAT-S240629-0222 | 3.551 | 11.03 | R017-2 |  | 3.55 | 11.03 | 3.578 | 10.81
BS-LSBAT-S240629-0223 | 3.552 | 11.05 | R017-3 |  | 3.55 | 11.13 | 3.578 | 10.68
BS-LSBAT-S240629-0225 | 3.552 | 11.09 | R017-4 |  | 3.551 | 10.95 | 3.578 | 10.51
BS-LSBAT-S240629-0227 | 3.551 | 11.03 | R017-5 |  | 3.55 | 11.05 | 3.578 | 10.66
BS-LSBAT-S240629-0228 | 3.552 | 11.07 | R017-6 |  | 3.551 | 11.05 | 3.578 | 10.6
BS-LSBAT-S240629-0229 | 3.553 | 10.98 | R017-7 |  | 3.552 | 10.9 | 3.578 | 10.63
BS-LSBAT-S240629-0230 | 3.552 | 11.01 | R017-8 |  | 3.551 | 11.01 | 3.579 | 10.64
BS-LSBAT-S240629-0231 | 3.552 | 11.2 | R018-1 |  | 3.551 | 11.12 | 3.578 | 10.81
BS-LSBAT-S240629-0232 | 3.552 | 10.86 | R018-2 |  | 3.551 | 10.89 | 3.579 | 10.65
BS-LSBAT-S240629-0233 | 3.551 | 10.86 | R018-3 |  | 3.55 | 10.95 | 3.578 | 10.59
BS-LSBAT-S240629-0235 | 3.552 | 10.86 | R018-4 |  | 3.551 | 10.73 | 3.579 | 10.68
BS-LSBAT-S240629-0236 | 3.552 | 11.02 | R018-5 |  | 3.551 | 10.92 | 3.578 | 10.64
BS-LSBAT-S240629-0237 | 3.552 | 10.97 | R018-6 |  | 3.551 | 10.94 | 3.579 | 10.73
BS-LSBAT-S240629-0238 | 3.553 | 10.95 | R018-7 |  | 3.552 | 10.97 | 3.578 | 10.59
BS-LSBAT-S240629-0239 | 3.552 | 11.03 | R018-8 |  | 3.551 | 10.95 | 3.579 | 10.63
BS-LSBAT-S240629-0240 | 3.096 | 10.83 | R019-1 |  | 3.096 | 10.9 | 3.578 | 10.39
BS-LSBAT-S240629-0241 | 3.553 | 10.77 | R019-2 |  | 3.552 | 10.76 | 3.579 | 10.54
BS-LSBAT-S240629-0242 | 3.553 | 10.88 | R019-3 |  | 3.552 | 10.84 | 3.579 | 10.64
BS-LSBAT-S240629-0244 | 3.553 | 10.83 | R019-4 |  | 3.552 | 10.81 | 3.578 | 10.58
BS-LSBAT-S240629-0245 | 3.553 | 10.88 | R019-5 |  | 3.552 | 10.75 | 3.578 | 10.51
BS-LSBAT-S240629-0246 | 3.552 | 10.72 | R019-6 |  | 3.551 | 10.75 | 3.579 | 10.44
BS-LSBAT-S240629-0249 | 3.553 | 10.67 | R019-7 |  | 3.552 | 10.83 | 3.578 | 10.48
BS-LSBAT-S240629-0250 | 3.553 | 11.02 | R019-8 |  | 3.552 | 11.04 | 3.578 | 10.6
BS-LSBAT-S240629-0251 | 3.553 | 10.86 | R020-1 |  | 3.552 | 10.95 | 3.579 | 10.58
BS-LSBAT-S240629-0252 | 3.553 | 10.84 | R020-2 |  | 3.552 | 10.74 | 3.578 | 10.65
BS-LSBAT-S240629-0256 | 3.553 | 10.7 | R020-3 |  | 3.552 | 10.65 | 3.579 | 10.43
BS-LSBAT-S240629-0257 | 3.553 | 10.83 | R020-4 |  | 3.552 | 10.8 | 3.578 | 10.53
BS-LSBAT-S240629-0258 | 3.553 | 10.7 | R020-5 |  | 3.552 | 10.65 | 3.578 | 10.51
BS-LSBAT-S240629-0260 | 3.553 | 10.82 | R020-6 |  | 3.552 | 10.85 | 3.578 | 10.53
BS-LSBAT-S240629-0262 | 3.553 | 10.64 | R020-7 |  | 3.552 | 10.73 | 3.578 | 10.5
BS-LSBAT-S240629-0264 | 3.553 | 10.82 | R020-8 |  | 3.552 | 10.81 | 3.578 | 10.41
BS-LSBAT-S240629-0265 | 3.552 | 10.92 | R021-1 |  | 3.551 | 10.89 | 3.579 | 10.6
BS-LSBAT-S240629-0266 | 3.554 | 10.82 | R021-2 |  | 3.553 | 10.68 | 3.579 | 10.52
BS-LSBAT-S240629-0267 | 3.553 | 10.85 | R021-3 |  | 3.552 | 10.79 | 3.578 | 10.53
BS-LSBAT-S240629-0268 | 3.554 | 10.68 | R021-4 |  | 3.553 | 10.72 | 3.578 | 10.57
BS-LSBAT-S240629-0269 | 3.554 | 10.89 | R021-5 |  | 3.553 | 10.91 | 3.578 | 10.69
BS-LSBAT-S240629-0270 | 3.553 | 10.74 | R021-6 |  | 3.552 | 10.64 | 3.578 | 10.32
BS-LSBAT-S240629-0271 | 3.553 | 10.97 | R021-7 |  | 3.552 | 10.75 | 3.578 | 10.54
BS-LSBAT-S240629-0272 | 3.553 | 10.76 | R021-8 |  | 3.552 | 10.81 | 3.578 | 10.61
BS-LSBAT-S240629-0273 | 3.554 | 10.87 | R022-1 |  | 3.553 | 10.9 | 3.578 | 10.65
BS-LSBAT-S240629-0275 | 3.554 | 10.65 | R022-2 |  | 3.553 | 10.77 | 3.579 | 10.34
BS-LSBAT-S240629-0276 | 3.554 | 10.78 | R022-3 |  | 3.553 | 10.69 | 3.578 | 10.49
BS-LSBAT-S240629-0277 | 3.554 | 10.85 | R022-4 |  | 3.554 | 10.88 | 3.579 | 10.58
BS-LSBAT-S240629-0278 | 3.554 | 10.88 | R022-5 |  | 3.553 | 10.86 | 3.578 | 10.56
BS-LSBAT-S240629-0279 | 3.554 | 10.75 | R022-6 |  | 3.553 | 10.76 | 3.579 | 10.5
BS-LSBAT-S240629-0281 | 3.554 | 10.78 | R022-7 |  | 3.553 | 10.74 | 3.578 | 10.49
BS-LSBAT-S240629-0282 | 3.554 | 10.82 | R022-8 |  | 3.553 | 10.81 | 3.579 | 10.53
BS-LSBAT-S240629-0283 | 3.554 | 10.79 | R023-1 |  | 3.553 | 10.73 | 3.578 | 10.71
BS-LSBAT-S240629-0284 | 3.554 | 10.78 | R023-2 |  | 3.553 | 10.87 | 3.578 | 10.68
BS-LSBAT-S240629-0285 | 3.547 | 10.89 | R023-3 |  | 3.546 | 10.78 | 3.578 | 10.58
BS-LSBAT-S240629-0286 | 3.554 | 10.85 | R023-4 |  | 3.553 | 10.78 | 3.578 | 10.67
BS-LSBAT-S240629-0288 | 3.553 | 10.64 | R023-5 |  | 3.551 | 10.66 | 3.578 | 10.52
BS-LSBAT-S240629-0289 | 3.558 | 10.86 | R023-6 |  | 3.557 | 10.87 | 3.578 | 10.5
BS-LSBAT-S240629-0290 | 3.558 | 10.88 | R023-7 |  | 3.557 | 10.83 | 3.578 | 10.45
BS-LSBAT-S240629-0291 | 3.557 | 10.9 | R023-8 |  | 3.557 | 10.95 | 3.578 | 10.7
BS-LSBAT-S240629-0292 | 3.558 | 10.93 | R024-1 |  | 3.557 | 10.97 | 3.578 | 10.76
BS-LSBAT-S240629-0293 | 3.558 | 10.73 | R024-2 |  | 3.557 | 10.77 | 3.578 | 10.52
BS-LSBAT-S240629-0294 | 3.557 | 10.98 | R024-3 |  | 3.556 | 10.75 | 3.578 | 10.58
BS-LSBAT-S240629-0295 | 3.557 | 11.02 | R024-4 |  | 3.556 | 11.09 | 3.578 | 10.44
BS-LSBAT-S240629-0296 | 3.558 | 10.92 | R024-5 |  | 3.557 | 10.76 | 3.578 | 10.58
BS-LSBAT-S240629-0297 | 3.558 | 10.7 | R024-6 |  | 3.557 | 10.85 | 3.578 | 10.52
BS-LSBAT-S240629-0298 | 3.558 | 10.75 | R024-7 |  | 3.557 | 10.83 | 3.578 | 10.52
BS-LSBAT-S240629-0299 | 3.557 | 10.89 | R024-8 |  | 3.556 | 10.92 | 3.578 | 10.72
BS-LSBAT-S240629-0300 | 3.558 | 10.85 | R025-1 | 2026-01-30 | 3.557 | 10.82 | 3.582 | 10.5
BS-LSBAT-S240629-0301 | 3.558 | 10.74 | R025-2 |  | 3.557 | 10.88 | 3.582 | 10.62
BS-LSBAT-S240629-0303 | 3.553 | 10.94 | R025-3 |  | 3.551 | 10.8 | 3.581 | 10.49
BS-LSBAT-S240629-0304 | 3.557 | 10.82 | R025-4 |  | 3.556 | 10.95 | 3.582 | 10.56
BS-LSBAT-S240629-0305 | 3.558 | 11.12 | R025-5 |  | 3.557 | 11.22 | 3.582 | 10.68
BS-LSBAT-S240629-0306 | 3.557 | 10.95 | R025-6 |  | 3.556 | 11.04 | 3.582 | 10.64
BS-LSBAT-S240629-0307 | 3.558 | 10.84 | R025-7 |  | 3.557 | 10.83 | 3.582 | 10.52
BS-LSBAT-S240629-0308 | 3.558 | 10.77 | R025-8 |  | 3.557 | 10.85 | 3.582 | 10.49
BS-LSBAT-S240629-0309 | 3.558 | 10.86 | R026-1 |  | 3.557 | 10.88 | 3.582 | 10.55
BS-LSBAT-S240629-0311 | 3.558 | 10.81 | R026-2 |  | 3.556 | 10.76 | 3.582 | 10.5
BS-LSBAT-S240629-0312 | 3.558 | 10.96 | R026-3 |  | 3.557 | 10.96 | 3.582 | 10.66
BS-LSBAT-S240629-0313 | 3.559 | 10.64 | R026-4 |  | 3.557 | 10.79 | 3.582 | 10.52
BS-LSBAT-S240629-0314 | 3.558 | 10.98 | R026-5 |  | 3.557 | 11.1 | 3.581 | 10.84
BS-LSBAT-S240629-0315 | 3.558 | 10.82 | R026-6 |  | 3.557 | 10.88 | 3.582 | 10.46
BS-LSBAT-S240629-0316 | 3.558 | 11.11 | R026-7 |  | 3.557 | 11.19 | 3.582 | 10.81
BS-LSBAT-S240629-0317 | 3.558 | 11.05 | R026-8 |  | 3.558 | 11.21 | 3.581 | 10.7
BS-LSBAT-S240629-0318 | 3.557 | 10.77 | R027-1 |  | 3.556 | 10.8 | 3.581 | 10.62
BS-LSBAT-S240629-0319 | 3.558 | 10.78 | R027-2 |  | 3.557 | 10.85 | 3.581 | 10.61
BS-LSBAT-S240629-0321 | 3.558 | 10.72 | R027-3 |  | 3.557 | 10.8 | 3.581 | 10.62
BS-LSBAT-S240629-0322 | 3.558 | 10.99 | R027-4 |  | 3.557 | 10.86 | 3.581 | 10.64
BS-LSBAT-S240629-0323 | 3.557 | 10.87 | R027-5 |  | 3.556 | 10.94 | 3.581 | 10.59
BS-LSBAT-S240629-0324 | 3.558 | 10.79 | R027-6 |  | 3.557 | 10.87 | 3.581 | 10.57
BS-LSBAT-S240629-0325 | 3.558 | 11.06 | R027-7 |  | 3.557 | 11.07 | 3.581 | 10.52
BS-LSBAT-S240629-0326 | 3.558 | 10.81 | R027-8 |  | 3.556 | 10.83 | 3.581 | 10.47
BS-LSBAT-S240629-0327 | 3.557 | 10.73 | R028-1 |  | 3.556 | 10.84 | 3.581 | 10.49
BS-LSBAT-S240629-0328 | 3.558 | 10.93 | R028-2 |  | 3.557 | 10.9 | 3.581 | 10.62
BS-LSBAT-S240629-0329 | 3.558 | 10.77 | R028-3 |  | 3.557 | 10.89 | 3.581 | 10.51
BS-LSBAT-S240629-0331 | 3.558 | 10.81 | R028-4 |  | 3.557 | 10.79 | 3.581 | 10.51
BS-LSBAT-S240629-0332 | 3.558 | 10.86 | R028-5 |  | 3.557 | 10.8 | 3.581 | 10.49
BS-LSBAT-S240629-0333 | 3.558 | 10.92 | R028-6 |  | 3.557 | 10.92 | 3.581 | 10.61
BS-LSBAT-S240629-0334 | 3.557 | 11.17 | R028-7 |  | 3.556 | 11.23 | 3.58 | 10.86
BS-LSBAT-S240629-0335 | 3.558 | 10.92 | R028-8 |  | 3.557 | 10.91 | 3.581 | 10.46
BS-LSBAT-S240629-0336 | 3.557 | 11.04 | R029-1 |  | 3.556 | 11.01 | 3.581 | 10.74
BS-LSBAT-S240629-0337 | 3.553 | 10.97 | R029-2 |  | 3.552 | 10.8 | 3.581 | 10.58
BS-LSBAT-S240629-0338 | 3.554 | 11.18 | R029-3 |  | 3.553 | 11.11 | 3.581 | 10.81
BS-LSBAT-S240629-0339 | 3.553 | 10.89 | R029-4 |  | 3.552 | 10.97 | 3.581 | 10.53
BS-LSBAT-S240629-0341 | 3.554 | 10.85 | R029-5 |  | 3.553 | 10.72 | 3.581 | 10.49
BS-LSBAT-S240629-0342 | 3.553 | 10.83 | R029-6 |  | 3.552 | 10.75 | 3.581 | 10.49
BS-LSBAT-S240629-0343 | 3.553 | 10.88 | R029-7 |  | 3.552 | 10.94 | 3.581 | 10.57
BS-LSBAT-S240629-0344 | 3.553 | 11.01 | R029-8 |  | 3.553 | 11 | 3.581 | 10.67
BS-LSBAT-S240629-0345 | 3.554 | 11.16 | R030-1 |  | 3.553 | 11.01 | 3.581 | 10.57
BS-LSBAT-S240629-0346 | 3.554 | 11.16 | R030-2 |  | 3.553 | 11.15 | 3.581 | 10.79
BS-LSBAT-S240629-0347 | 3.554 | 10.92 | R030-3 |  | 3.552 | 11.01 | 3.581 | 10.63
BS-LSBAT-S240629-0348 | 3.554 | 10.89 | R030-4 |  | 3.553 | 10.94 | 3.581 | 10.52
BS-LSBAT-S240629-0349 | 3.554 | 10.91 | R030-5 |  | 3.553 | 10.94 | 3.581 | 10.58
BS-LSBAT-S240629-0351 | 3.553 | 11.07 | R030-6 |  | 3.552 | 11.1 | 3.581 | 10.71
BS-LSBAT-S240629-0352 | 3.553 | 10.94 | R030-7 |  | 3.552 | 10.94 | 3.58 | 10.58
BS-LSBAT-S240629-0353 | 3.555 | 10.98 | R030-8 |  | 3.553 | 11.04 | 3.581 | 10.51
BS-LSBAT-S240629-0354 | 3.555 | 10.76 | R031-1 |  | 3.554 | 10.84 | 3.581 | 10.6
BS-LSBAT-S240629-0355 | 3.554 | 10.88 | R031-2 |  | 3.553 | 10.75 | 3.58 | 10.41
BS-LSBAT-S240629-0356 | 3.555 | 10.92 | R031-3 |  | 3.553 | 11 | 3.581 | 10.69
BS-LSBAT-S240629-0357 | 3.555 | 11.05 | R031-4 |  | 3.554 | 11.03 | 3.58 | 10.63
BS-LSBAT-S240629-0358 | 3.554 | 10.9 | R031-5 |  | 3.553 | 11.03 | 3.58 | 10.64
BS-LSBAT-S240629-0359 | 3.554 | 11.1 | R031-6 |  | 3.553 | 10.95 | 3.58 | 10.73
BS-LSBAT-S240629-0361 | 3.554 | 11.06 | R031-7 |  | 3.554 | 10.98 | 3.58 | 10.69
BS-LSBAT-S240629-0362 | 3.555 | 10.92 | R031-8 |  | 3.554 | 10.92 | 3.58 | 10.57
BS-LSBAT-S240629-0363 | 3.554 | 10.93 | R032-1 |  | 3.553 | 10.85 | 3.58 | 10.67
BS-LSBAT-S240629-0364 | 3.555 | 10.74 | R032-2 |  | 3.553 | 10.85 | 3.58 | 10.53
BS-LSBAT-S240629-0365 | 3.555 | 11.06 | R032-3 |  | 3.554 | 11.04 | 3.58 | 10.6
BS-LSBAT-S240629-0366 | 3.554 | 10.99 | R032-4 |  | 3.553 | 10.88 | 3.58 | 10.65
BS-LSBAT-S240629-0367 | 3.555 | 10.92 | R032-5 |  | 3.553 | 10.82 | 3.58 | 10.52
BS-LSBAT-S240629-0368 | 3.554 | 10.8 | R032-6 |  | 3.553 | 10.79 | 3.58 | 10.45
BS-LSBAT-S240629-0369 | 3.555 | 10.97 | R032-7 |  | 3.554 | 10.94 | 3.58 | 10.62
BS-LSBAT-S240629-0370 | 3.555 | 10.95 | R032-8 |  | 3.554 | 10.99 | 3.58 | 10.58
BS-LSBAT-S240629-0371 | 3.555 | 10.97 | R033-1 | 2026-01-31 | 3.553 | 10.88 | 3.58 | 10.55
BS-LSBAT-S240629-0372 | 3.555 | 10.81 | R033-2 |  | 3.554 | 10.77 | 3.58 | 10.45
BS-LSBAT-S240629-0373 | 3.555 | 10.81 | R033-3 |  | 3.554 | 10.81 | 3.58 | 10.42
BS-LSBAT-S240629-0374 | 3.554 | 10.72 | R033-4 |  | 3.553 | 10.7 | 3.58 | 10.43
BS-LSBAT-S240629-0375 | 3.554 | 10.67 | R033-5 |  | 3.553 | 10.63 | 3.58 | 10.45
BS-LSBAT-S240629-0376 | 3.555 | 11.07 | R033-6 |  | 3.554 | 11.01 | 3.58 | 10.75
BS-LSBAT-S240629-0377 | 3.555 | 10.95 | R033-7 |  | 3.554 | 10.91 | 3.58 | 10.79
BS-LSBAT-S240629-0378 | 3.555 | 11.1 | R033-8 |  | 3.554 | 11.05 | 3.58 | 10.66
BS-LSBAT-S240629-0379 | 3.555 | 11.12 | R034-1 |  | 3.553 | 11.09 | 3.58 | 10.81
BS-LSBAT-S240629-0380 | 3.555 | 10.93 | R034-2 |  | 3.554 | 10.92 | 3.58 | 10.59
BS-LSBAT-S240629-0381 | 3.555 | 10.87 | R034-3 |  | 3.554 | 10.81 | 3.58 | 10.65
BS-LSBAT-S240629-0382 | 3.554 | 10.66 | R034-4 |  | 3.553 | 10.86 | 3.58 | 10.53
BS-LSBAT-S240629-0383 | 3.555 | 10.85 | R034-5 |  | 3.554 | 10.8 | 3.58 | 10.51
BS-LSBAT-S240629-0384 | 3.554 | 10.77 | R034-6 |  | 3.553 | 10.66 | 3.58 | 10.5
BS-LSBAT-S240629-0385 | 3.554 | 10.86 | R034-7 |  | 3.553 | 10.82 | 3.58 | 10.59
BS-LSBAT-S240629-0386 | 3.554 | 10.8 | R034-8 |  | 3.553 | 10.71 | 3.58 | 10.49
BS-LSBAT-S240629-0387 | 3.553 | 10.9 | R035-1 |  | 3.552 | 10.85 | 3.58 | 10.61
BS-LSBAT-S240629-0388 | 3.554 | 11.05 | R035-2 |  | 3.553 | 10.97 | 3.58 | 10.78
BS-LSBAT-S240629-0389 | 3.554 | 10.82 | R035-3 |  | 3.553 | 10.87 | 3.58 | 10.64
BS-LSBAT-S240629-0390 | 3.553 | 10.85 | R035-4 |  | 3.552 | 10.91 | 3.58 | 10.5
BS-LSBAT-S240629-0391 | 3.554 | 11.1 | R035-5 |  | 3.553 | 11.11 | 3.58 | 10.66
BS-LSBAT-S240629-0392 | 3.555 | 10.77 | R035-6 |  | 3.554 | 10.68 | 3.58 | 10.38
BS-LSBAT-S240629-0393 | 3.556 | 11.29 | R035-7 |  | 3.554 | 11.21 | 3.58 | 10.62
BS-LSBAT-S240629-0394 | 3.556 | 11.36 | R035-8 |  | 3.554 | 11.47 | 3.58 | 10.77
BS-LSBAT-S240629-0395 | 3.554 | 10.87 | R036-1 |  | 3.553 | 10.9 | 3.58 | 10.7
BS-LSBAT-S240629-0396 | 3.555 | 10.92 | R036-2 |  | 3.554 | 10.92 | 3.58 | 10.58
BS-LSBAT-S240629-0397 | 3.556 | 10.64 | R036-3 |  | 3.555 | 10.69 | 3.58 | 10.53
BS-LSBAT-S240629-0398 | 3.555 | 11.05 | R036-4 |  | 3.554 | 11.02 | 3.58 | 10.57
BS-LSBAT-S240629-0399 | 3.555 | 11.3 | R036-5 |  | 3.554 | 11.28 | 3.579 | 10.57
BS-LSBAT-S240629-0401 | 3.557 | 10.71 | R036-6 |  | 3.556 | 10.84 | 3.58 | 10.38
BS-LSBAT-S240629-0404 | 3.556 | 11.26 | R036-7 |  | 3.555 | 11.2 | 3.58 | 10.65
BS-LSBAT-S240629-0405 | 3.556 | 11.28 | R036-8 |  | 3.555 | 11.32 | 3.579 | 10.71
BS-LSBAT-S240629-0407 | 3.555 | 11.47 | R037-1 |  | 3.554 | 11.3 | 3.58 | 10.73
BS-LSBAT-S240629-0408 | 3.556 | 11.14 | R037-2 |  | 3.555 | 11.14 | 3.58 | 10.52
BS-LSBAT-S240629-0409 | 3.557 | 11.3 | R037-3 |  | 3.555 | 11.4 | 3.58 | 10.92
BS-LSBAT-S240629-0410 | 3.556 | 11.25 | R037-4 |  | 3.556 | 11.2 | 3.58 | 10.56
BS-LSBAT-S240629-0412 | 3.557 | 10.79 | R037-5 |  | 3.556 | 10.83 | 3.58 | 10.42
BS-LSBAT-S240629-0413 | 3.558 | 11.29 | R037-6 |  | 3.556 | 11.36 | 3.58 | 10.72
BS-LSBAT-S240629-0415 | 3.556 | 11.46 | R037-7 |  | 3.555 | 11.34 | 3.579 | 10.95
BS-LSBAT-S240629-0416 | 3.556 | 10.66 | R037-8 |  | 3.555 | 10.69 | 3.58 | 10.37
BS-LSBAT-S240629-0417 | 3.557 | 10.89 | R038-1 |  | 3.556 | 10.88 | 3.58 | 10.61
BS-LSBAT-S240629-0418 | 3.556 | 11.4 | R038-2 |  | 3.555 | 11.43 | 3.58 | 10.75
BS-LSBAT-S240629-0419 | 3.556 | 11.27 | R038-3 |  | 3.555 | 11.41 | 3.579 | 10.85
BS-LSBAT-S240629-0420 | 3.556 | 11.11 | R038-4 |  | 3.555 | 11.24 | 3.58 | 10.49
BS-LSBAT-S240629-0421 | 3.557 | 10.89 | R038-5 |  | 3.556 | 10.72 | 3.58 | 10.35
BS-LSBAT-S240629-0422 | 3.556 | 11.02 | R038-6 |  | 3.555 | 10.97 | 3.58 | 10.64
BS-LSBAT-S240629-0423 | 3.556 | 11.19 | R038-7 |  | 3.555 | 11.13 | 3.579 | 10.5
BS-LSBAT-S240629-0424 | 3.557 | 11.25 | R038-8 |  | 3.556 | 11.2 | 3.579 | 10.65
BS-LSBAT-S240629-0425 | 3.557 | 11.3 | R039-1 |  | 3.556 | 11.24 | 3.579 | 10.59
BS-LSBAT-S240629-0426 | 3.557 | 10.84 | R039-2 |  | 3.556 | 10.81 | 3.579 | 10.51
BS-LSBAT-S240629-0427 | 3.556 | 11.25 | R039-3 |  | 3.555 | 11.16 | 3.58 | 10.61
BS-LSBAT-S240629-0428 | 3.557 | 10.81 | R039-4 |  | 3.556 | 10.76 | 3.58 | 10.36
BS-LSBAT-S240629-0429 | 3.557 | 11.34 | R039-5 |  | 3.556 | 11.29 | 3.579 | 10.88
BS-LSBAT-S240629-0430 | 3.556 | 11.4 | R039-6 |  | 3.555 | 11.33 | 3.579 | 10.78
BS-LSBAT-S240629-0431 | 3.557 | 10.86 | R039-7 |  | 3.556 | 10.89 | 3.579 | 10.44
BS-LSBAT-S240629-0432 | 3.557 | 11.09 | R039-8 |  | 3.555 | 11.13 | 3.58 | 10.43
BS-LSBAT-S240629-0433 | 3.559 | 11.38 | R040-1 |  | 3.558 | 11.18 | 3.579 | 10.79
BS-LSBAT-S240629-0434 | 3.559 | 11.54 | R040-2 |  | 3.558 | 11.4 | 3.579 | 10.76
BS-LSBAT-S240629-0435 | 3.559 | 11.08 | R040-3 |  | 3.558 | 11.23 | 3.579 | 10.73
BS-LSBAT-S240629-0436 | 3.559 | 11.22 | R040-4 |  | 3.558 | 11.19 | 3.579 | 10.59
BS-LSBAT-S240629-0437 | 3.559 | 10.99 | R040-5 |  | 3.558 | 11.04 | 3.579 | 10.47
BS-LSBAT-S240629-0438 | 3.558 | 10.85 | R040-6 |  | 3.557 | 10.87 | 3.579 | 10.49
BS-LSBAT-S240629-0439 | 3.558 | 11.1 | R040-7 |  | 3.557 | 11.21 | 3.579 | 10.6
BS-LSBAT-S240629-0440 | 3.559 | 11.33 | R040-8 |  | 3.558 | 11.3 | 3.579 | 10.64
BS-LSBAT-S240629-0441 | 3.559 | 11.28 | R041-1 | 2026-02-01 | 3.558 | 11.48 | 3.58 | 10.68
BS-LSBAT-S240629-0442 | 3.559 | 10.92 | R041-2 |  | 3.558 | 10.94 | 3.58 | 10.44
BS-LSBAT-S240629-0443 | 3.559 | 11.12 | R041-3 |  | 3.557 | 11.12 | 3.58 | 10.37
BS-LSBAT-S240629-0444 | 3.559 | 11.1 | R041-4 |  | 3.558 | 11.26 | 3.58 | 10.67
BS-LSBAT-S240629-0445 | 3.559 | 11.09 | R041-5 |  | 3.558 | 11.15 | 3.58 | 10.58
BS-LSBAT-S240629-0446 | 3.559 | 10.88 | R041-6 |  | 3.557 | 10.99 | 3.58 | 10.54
BS-LSBAT-S240629-0447 | 3.559 | 10.89 | R041-7 |  | 3.558 | 10.98 | 3.58 | 10.46
BS-LSBAT-S240629-0448 | 3.558 | 10.86 | R041-8 |  | 3.557 | 10.93 | 3.58 | 10.46
BS-LSBAT-S240629-0450 | 3.558 | 11.12 | R042-1 |  | 3.558 | 11.18 | 3.58 | 10.47
BS-LSBAT-S240629-0451 | 3.558 | 11.15 | R042-2 |  | 3.557 | 11.31 | 3.58 | 10.52
BS-LSBAT-S240629-0453 | 3.559 | 11.28 | R042-3 |  | 3.558 | 11.53 | 3.58 | 10.6
BS-LSBAT-S240629-0454 | 3.558 | 11.44 | R042-4 |  | 3.557 | 11.42 | 3.58 | 10.83
BS-LSBAT-S240629-0455 | 3.558 | 11.34 | R042-5 |  | 3.557 | 11.36 | 3.58 | 10.76
BS-LSBAT-S240629-0456 | 3.559 | 10.96 | R042-6 |  | 3.558 | 11.18 | 3.58 | 10.55
BS-LSBAT-S240629-0458 | 3.559 | 11.51 | R042-7 |  | 3.558 | 11.37 | 3.58 | 10.55
BS-LSBAT-S240629-0459 | 3.558 | 11.34 | R042-8 |  | 3.557 | 11.34 | 3.58 | 10.43
BS-LSBAT-S240629-0460 | 3.559 | 11.07 | R043-1 |  | 3.558 | 11.21 | 3.58 | 10.43
BS-LSBAT-S240629-0462 | 3.559 | 10.93 | R043-2 |  | 3.558 | 10.87 | 3.581 | 10.33
BS-LSBAT-S240629-0463 | 3.559 | 11.15 | R043-3 |  | 3.558 | 11.18 | 3.58 | 10.48
BS-LSBAT-S240629-0464 | 3.558 | 10.81 | R043-4 |  | 3.557 | 10.76 | 3.58 | 10.37
BS-LSBAT-S240629-0481 | 3.557 | 10.85 | R043-5 |  | 3.556 | 11.02 | 3.58 | 10.41
BS-LSBAT-S240629-0482 | 3.557 | 10.97 | R043-6 |  | 3.556 | 10.95 | 3.58 | 10.4
BS-LSBAT-S240629-0483 | 3.557 | 11.45 | R043-7 |  | 3.556 | 11.52 | 3.579 | 10.68
BS-LSBAT-S240629-0486 | 3.556 | 11.03 | R043-8 |  | 3.555 | 11.04 | 3.58 | 10.47
BS-LSBAT-S240629-0488 | 3.557 | 10.82 | R044-1 |  | 3.555 | 10.98 | 3.58 | 10.56
BS-LSBAT-S240629-0490 | 3.557 | 11.43 | R044-2 |  | 3.556 | 11.44 | 3.579 | 10.71
BS-LSBAT-S240629-0494 | 3.556 | 11.34 | R044-3 |  | 3.555 | 11.33 | 3.58 | 10.64
BS-LSBAT-S240629-0495 | 3.557 | 11.29 | R044-4 |  | 3.556 | 11.35 | 3.58 | 10.58
BS-LSBAT-S240629-0496 | 3.556 | 11.11 | R044-5 |  | 3.555 | 11.31 | 3.579 | 10.7
BS-LSBAT-S240629-0497 | 3.557 | 10.9 | R044-6 |  | 3.556 | 10.95 | 3.58 | 10.46
BS-LSBAT-S240629-0499 | 3.556 | 11.4 | R044-7 |  | 3.555 | 11.6 | 3.579 | 10.66
BS-LSBAT-S240629-0505 | 3.556 | 10.95 | R044-8 |  | 3.555 | 10.98 | 3.579 | 10.44
BS-LSBAT-S240629-0509 | 3.556 | 11.25 | R045-1 |  | 3.556 | 11.22 | 3.58 | 10.45
BS-LSBAT-S240629-0512 | 3.556 | 10.95 | R045-2 |  | 3.556 | 10.95 | 3.58 | 10.4
BS-LSBAT-S240629-0513 | 3.557 | 10.88 | R045-3 |  | 3.556 | 10.87 | 3.58 | 10.3
BS-LSBAT-S240629-0517 | 3.558 | 10.67 | R045-4 |  | 3.556 | 10.82 | 3.58 | 10.39
BS-LSBAT-S240629-0519 | 3.556 | 11.15 | R045-5 |  | 3.555 | 11.25 | 3.58 | 10.54
BS-LSBAT-S240629-0520 | 3.556 | 11.11 | R045-6 |  | 3.555 | 11.11 | 3.579 | 10.56
BS-LSBAT-S240629-0521 | 3.558 | 11.01 | R045-7 |  | 3.557 | 11.01 | 3.58 | 10.59
BS-LSBAT-S240629-0522 | 3.557 | 10.65 | R045-8 |  | 3.556 | 10.78 | 3.58 | 10.44
BS-LSBAT-S240629-0523 | 3.557 | 11.23 | R046-1 |  | 3.556 | 11.06 | 3.579 | 10.61
BS-LSBAT-S240629-0524 | 3.557 | 11.19 | R046-2 |  | 3.556 | 11.14 | 3.58 | 10.72
BS-LSBAT-S240629-0525 | 3.557 | 11.08 | R046-3 |  | 3.557 | 11.34 | 3.579 | 10.79
BS-LSBAT-S240629-0526 | 3.556 | 11.04 | R046-4 |  | 3.555 | 11.01 | 3.58 | 10.62
BS-LSBAT-S240629-0527 | 3.556 | 11.31 | R046-5 |  | 3.555 | 11.26 | 3.579 | 10.56
BS-LSBAT-S240629-0528 | 3.556 | 10.82 | R046-6 |  | 3.555 | 10.9 | 3.58 | 10.53
BS-LSBAT-S240629-0529 | 3.555 | 10.86 | R046-7 |  | 3.554 | 10.81 | 3.58 | 10.58
BS-LSBAT-S240629-0530 | 3.555 | 10.98 | R046-8 |  | 3.554 | 10.88 | 3.58 | 10.48
BS-LSBAT-S240629-0531 | 3.554 | 10.65 | R047-1 |  | 3.553 | 10.73 | 3.58 | 10.45
BS-LSBAT-S240629-0532 | 3.555 | 10.78 | R047-2 |  | 3.553 | 10.77 | 3.579 | 10.46
BS-LSBAT-S240629-0533 | 3.555 | 11.13 | R047-3 |  | 3.554 | 11.22 | 3.58 | 10.78
BS-LSBAT-S240629-0536 | 3.555 | 10.83 | R047-4 |  | 3.554 | 10.87 | 3.58 | 10.56
BS-LSBAT-S240629-0537 | 3.555 | 10.86 | R047-5 |  | 3.554 | 10.9 | 3.579 | 10.55
BS-LSBAT-S240629-0538 | 3.555 | 10.74 | R047-6 |  | 3.554 | 10.82 | 3.58 | 10.49
BS-LSBAT-S240629-0539 | 3.555 | 10.96 | R047-7 |  | 3.554 | 10.98 | 3.579 | 10.59
BS-LSBAT-S240629-0540 | 3.556 | 10.94 | R047-8 |  | 3.554 | 11 | 3.58 | 10.5
BS-LSBAT-S240629-0541 | 3.555 | 10.76 | R048-1 |  | 3.554 | 10.72 | 3.58 | 10.48
BS-LSBAT-S240629-0545 | 3.555 | 11.52 | R048-2 |  | 3.554 | 11.61 | 3.578 | 10.77
BS-LSBAT-S240629-0546 | 3.556 | 10.91 | R048-3 |  | 3.554 | 10.92 | 3.58 | 10.56
BS-LSBAT-S240629-0547 | 3.555 | 10.71 | R048-4 |  | 3.554 | 10.86 | 3.583 | 10.47 | 설정중 10%값을 잘못넣어서 R100-4로 재시험
BS-LSBAT-S240629-0548 | 3.556 | 11.28 | R048-5 |  | 3.554 | 11.31 | 3.579 | 10.61
BS-LSBAT-S240629-0549 | 3.556 | 10.9 | R048-6 |  | 3.555 | 10.98 | 3.579 | 10.47
BS-LSBAT-S240629-0550 | 3.555 | 10.88 | R048-7 |  | 3.554 | 10.88 | 3.58 | 10.64
BS-LSBAT-S240629-0551 | 3.555 | 10.81 | R048-8 |  | 3.554 | 10.79 | 3.579 | 10.5
BS-LSBAT-S240629-0552 | 3.555 | 10.86 | R049-1 | 2026-02-02 | 3.554 | 10.87 | 3.578 | 10.68
BS-LSBAT-S240629-0553 | 3.556 | 11.22 | R049-2 |  | 3.554 | 11.25 | 3.578 | 10.75
BS-LSBAT-S240629-0556 | 3.556 | 11 | R049-3 |  | 3.555 | 10.99 | 3.578 | 10.66
BS-LSBAT-S240629-0557 | 3.556 | 10.87 | R049-4 |  | 3.555 | 10.85 | 3.578 | 10.49
BS-LSBAT-S240629-0558 | 3.555 | 10.84 | R049-5 |  | 3.554 | 10.95 | 3.578 | 10.56
BS-LSBAT-S240629-0559 | 3.556 | 10.95 | R049-6 |  | 3.554 | 11.02 | 3.578 | 10.7
BS-LSBAT-S240629-0560 | 3.555 | 11.01 | R049-7 |  | 3.554 | 10.97 | 3.578 | 10.56
BS-LSBAT-S240629-0561 | 3.557 | 10.78 | R049-8 |  | 3.556 | 10.63 | 3.578 | 10.48
BS-LSBAT-S240629-0562 | 3.559 | 11.09 | R050-1 |  | 3.557 | 11.07 | 3.578 | 10.77
BS-LSBAT-S240629-0563 | 3.558 | 11.03 | R050-2 |  | 3.556 | 11.1 | 3.578 | 10.83
BS-LSBAT-S240629-0564 | 3.559 | 11.05 | R050-3 |  | 3.557 | 11 | 3.578 | 10.71
BS-LSBAT-S240629-0565 | 3.559 | 11.47 | R050-4 |  | 3.557 | 11.4 | 3.578 | 10.65
BS-LSBAT-S240629-0566 | 3.557 | 10.89 | R050-5 |  | 3.556 | 10.95 | 3.578 | 10.56
BS-LSBAT-S240629-0568 | 3.558 | 11.01 | R050-6 |  | 3.557 | 10.97 | 3.578 | 10.59
BS-LSBAT-S240629-0569 | 3.558 | 10.99 | R050-7 |  | 3.557 | 10.94 | 3.577 | 10.55
BS-LSBAT-S240629-0570 | 3.559 | 10.97 | R050-8 |  | 3.557 | 10.98 | 3.578 | 10.59
BS-LSBAT-S240629-0572 | 3.559 | 10.97 | R051-1 |  | 3.557 | 10.83 | 3.578 | 10.55
BS-LSBAT-S240629-0573 | 3.559 | 11.11 | R051-2 |  | 3.558 | 11.07 | 3.578 | 10.59
BS-LSBAT-S240629-0574 | 3.558 | 11.21 | R051-3 |  | 3.557 | 11.34 | 3.578 | 10.78
BS-LSBAT-S240629-0575 | 3.558 | 11.24 | R051-4 |  | 3.557 | 11.35 | 3.578 | 10.77
BS-LSBAT-S240629-0576 | 3.558 | 10.87 | R051-5 |  | 3.556 | 10.9 | 3.578 | 10.58
BS-LSBAT-S240629-0577 | 3.558 | 10.76 | R051-6 |  | 3.557 | 10.77 | 3.578 | 10.45
BS-LSBAT-S240629-0578 | 3.558 | 10.92 | R051-7 |  | 3.557 | 10.82 | 3.578 | 10.62
BS-LSBAT-S240629-0582 | 3.557 | 11.27 | R051-8 |  | 3.556 | 11.19 | 3.578 | 10.65
BS-LSBAT-S240629-0584 | 3.558 | 11.14 | R052-1 |  | 3.557 | 11.22 | 3.578 | 10.75
BS-LSBAT-S240629-0585 | 3.558 | 11.2 | R052-2 |  | 3.557 | 11.14 | 3.578 | 10.96
BS-LSBAT-S240629-0586 | 3.558 | 10.84 | R052-3 |  | 3.557 | 10.78 | 3.578 | 10.48
BS-LSBAT-S240629-0587 | 3.558 | 10.84 | R052-4 |  | 3.557 | 10.91 | 3.578 | 10.56
BS-LSBAT-S240629-0588 | 3.558 | 10.82 | R052-5 |  | 3.557 | 10.68 | 3.578 | 10.54
BS-LSBAT-S240629-0589 | 3.559 | 10.68 | R052-6 |  | 3.558 | 10.85 | 3.578 | 10.47
BS-LSBAT-S240629-0590 | 3.549 | 10.96 | R052-7 |  | 3.546 | 10.87 | 3.578 | 10.55
BS-LSBAT-S240629-0591 | 3.557 | 10.74 | R052-8 |  | 3.556 | 10.68 | 3.577 | 10.42
BS-LSBAT-S240629-0592 | 3.558 | 11.04 | R053-1 |  | 3.557 | 11.03 | 3.578 | 10.69
BS-LSBAT-S240629-0593 | 3.559 | 11.42 | R053-2 |  | 3.558 | 11.37 | 3.578 | 10.73
BS-LSBAT-S240629-0594 | 3.559 | 11.39 | R053-3 |  | 3.558 | 11.33 | 3.578 | 10.85
BS-LSBAT-S240629-0595 | 3.558 | 11.33 | R053-4 |  | 3.557 | 11.21 | 3.578 | 10.75
BS-LSBAT-S240629-0596 | 3.558 | 11.64 | R053-5 |  | 3.557 | 11.71 | 3.576 | 11.22
BS-LSBAT-S240629-0597 | 3.559 | 10.85 | R053-6 |  | 3.558 | 10.76 | 3.578 | 10.51
BS-LSBAT-S240629-0599 | 3.558 | 10.85 | R053-7 |  | 3.557 | 10.82 | 3.578 | 10.46
BS-LSBAT-S240629-0600 | 3.559 | 10.81 | R053-8 |  | 3.557 | 10.75 | 3.578 | 10.49
BS-LSBAT-S240629-0601 | 3.559 | 10.63 | R054-1 |  | 3.558 | 10.67 | 3.578 | 10.39
BS-LSBAT-S240629-0602 | 3.559 | 10.77 | R054-2 |  | 3.558 | 10.71 | 3.578 | 10.66
BS-LSBAT-S240629-0603 | 3.558 | 11.11 | R054-3 |  | 3.557 | 11.09 | 3.578 | 10.54
BS-LSBAT-S240629-0604 | 3.559 | 11.39 | R054-4 |  | 3.558 | 11.43 | 3.577 | 10.58
BS-LSBAT-S240629-0606 | 3.557 | 11.46 | R054-5 |  | 3.556 | 11.48 | 3.576 | 10.62
BS-LSBAT-S240629-0607 | 3.558 | 10.79 | R054-6 |  | 3.557 | 10.73 | 3.578 | 10.53
BS-LSBAT-S240629-0608 | 3.558 | 10.82 | R054-7 |  | 3.557 | 10.88 | 3.578 | 10.49
BS-LSBAT-S240629-0609 | 3.555 | 10.79 | R054-8 |  | 3.554 | 10.83 | 3.578 | 10.5
BS-LSBAT-S240629-0610 | 3.555 | 10.86 | R055-1 |  | 3.554 | 10.79 | 3.577 | 10.62
BS-LSBAT-S240629-0611 | 3.555 | 10.82 | R055-2 |  | 3.553 | 10.86 | 3.576 | 10.44
BS-LSBAT-S240629-0612 | 3.555 | 11.11 | R055-3 |  | 3.554 | 11.06 | 3.576 | 10.65
BS-LSBAT-S240629-0613 | 3.555 | 11.19 | R055-4 |  | 3.554 | 11.14 | 3.576 | 10.67
BS-LSBAT-S240629-0614 | 3.554 | 10.89 | R055-5 |  | 3.553 | 10.79 | 3.577 | 10.48
BS-LSBAT-S240629-0615 | 3.555 | 11.15 | R055-6 |  | 3.553 | 11.16 | 3.577 | 10.65
BS-LSBAT-S240629-0617 | 3.554 | 11.4 | R055-7 |  | 3.553 | 11.38 | 3.576 | 10.76
BS-LSBAT-S240629-0618 | 3.556 | 10.87 | R055-8 |  | 3.554 | 10.86 | 3.577 | 10.53
BS-LSBAT-S240629-0619 | 3.555 | 10.91 | R056-1 |  | 3.554 | 11 | 3.576 | 10.63
BS-LSBAT-S240629-0620 | 3.555 | 11.22 | R056-2 |  | 3.553 | 11.14 | 3.576 | 10.86
BS-LSBAT-S240629-0621 | 3.556 | 10.97 | R056-3 |  | 3.554 | 11.01 | 3.576 | 10.69
BS-LSBAT-S240629-0622 | 3.555 | 11.3 | R056-4 |  | 3.553 | 11.25 | 3.576 | 10.789
BS-LSBAT-S240629-0623 | 3.555 | 11.11 | R056-5 |  | 3.554 | 10.97 | 3.576 | 10.57
BS-LSBAT-S240629-0625 | 3.555 | 11.31 | R056-6 |  | 3.554 | 11.38 | 3.575 | 10.72
BS-LSBAT-S240629-0626 | 3.555 | 11.03 | R056-7 |  | 3.554 | 11.03 | 3.575 | 10.55
BS-LSBAT-S240629-0627 | 3.554 | 11.55 | R056-8 |  | 3.553 | 11.46 | 3.575 | 10.74
BS-LSBAT-S240629-0628 | 3.555 | 11.29 | R057-1 | 2026-02-03 | 3.554 | 11.28 | 3.578 | 10.68
BS-LSBAT-S240629-0629 | 3.556 | 11.01 | R057-2 |  | 3.554 | 10.96 | 3.579 | 10.6
BS-LSBAT-S240629-0630 | 3.554 | 10.96 | R057-3 |  | 3.553 | 11.07 | 3.577 | 10.59
BS-LSBAT-S240629-0631 | 3.555 | 10.95 | R057-4 |  | 3.554 | 11.01 | 3.579 | 10.65
BS-LSBAT-S240629-0632 | 3.556 | 11.11 | R057-5 |  | 3.554 | 11.13 | 3.578 | 10.57
BS-LSBAT-S240629-0633 | 3.556 | 10.78 | R057-6 |  | 3.554 | 10.79 | 3.578 | 10.46
BS-LSBAT-S240629-0636 | 3.555 | 10.75 | R057-7 |  | 3.554 | 10.81 | 3.579 | 10.59
BS-LSBAT-S240629-0637 | 3.555 | 11.47 | R057-8 |  | 3.554 | 11.42 | 3.578 | 10.76
BS-LSBAT-S240629-0638 | 3.554 | 11.3 | R058-1 |  | 3.553 | 11.32 | 3.578 | 10.62
BS-LSBAT-S240629-0639 | 3.554 | 11.24 | R058-2 |  | 3.553 | 11.14 | 3.578 | 10.49
BS-LSBAT-S240629-0640 | 3.554 | 10.94 | R058-3 |  | 3.553 | 10.93 | 3.579 | 10.54
BS-LSBAT-S240629-0641 | 3.556 | 10.84 | R058-4 |  | 3.555 | 10.84 | 3.579 | 10.56
BS-LSBAT-S240629-0642 | 3.556 | 11.1 | R058-5 |  | 3.555 | 11.05 | 3.578 | 10.76
BS-LSBAT-S240629-0643 | 3.555 | 10.82 | R058-6 |  | 3.554 | 10.73 | 3.579 | 10.45
BS-LSBAT-S240629-0644 | 3.556 | 11.2 | R058-7 |  | 3.555 | 11.17 | 3.578 | 10.81
BS-LSBAT-S240629-0646 | 3.555 | 10.8 | R058-8 |  | 3.553 | 10.73 | 3.579 | 10.49
BS-LSBAT-S240629-0647 | 3.555 | 10.79 | R059-1 |  | 3.554 | 10.9 | 3.579 | 10.49
BS-LSBAT-S240629-0648 | 3.555 | 11.29 | R059-2 |  | 3.554 | 11.31 | 3.578 | 10.54
BS-LSBAT-S240629-0649 | 3.555 | 11.37 | R059-3 |  | 3.554 | 11.45 | 3.578 | 10.94
BS-LSBAT-S240629-0650 | 3.556 | 11.05 | R059-4 |  | 3.555 | 10.91 | 3.579 | 10.65
BS-LSBAT-S240629-0651 | 3.556 | 11.08 | R059-5 |  | 3.555 | 11.15 | 3.578 | 10.72
BS-LSBAT-S240629-0652 | 3.556 | 11.43 | R059-6 |  | 3.555 | 11.38 | 3.578 | 10.95
BS-LSBAT-S240629-0653 | 3.556 | 11.31 | R059-7 |  | 3.555 | 11.21 | 3.578 | 10.75
BS-LSBAT-S240629-0654 | 3.553 | 11.02 | R059-8 |  | 3.551 | 10.97 | 3.579 | 10.61
BS-LSBAT-S240629-0655 | 3.555 | 11.03 | R060-1 |  | 3.554 | 10.86 | 3.578 | 10.74
BS-LSBAT-S240629-0656 | 3.556 | 11.43 | R060-2 |  | 3.554 | 11.43 | 3.578 | 10.68
BS-LSBAT-S240629-0659 | 3.56 | 11 | R060-3 |  | 3.558 | 10.86 | 3.579 | 10.66
BS-LSBAT-S240629-0660 | 3.56 | 11.16 | R060-4 |  | 3.559 | 11.15 | 3.578 | 10.82
BS-LSBAT-S240629-0661 | 3.56 | 11.07 | R060-5 |  | 3.559 | 11.08 | 3.578 | 10.78
BS-LSBAT-S240629-0662 | 3.559 | 11.5 | R060-6 |  | 3.558 | 11.39 | 3.578 | 10.87
BS-LSBAT-S240629-0663 | 3.56 | 11.19 | R060-7 |  | 3.559 | 11.11 | 3.578 | 10.72
BS-LSBAT-S240629-0666 | 3.561 | 11 | R060-8 |  | 3.559 | 10.99 | 3.578 | 10.71
BS-LSBAT-S240629-0672 | 3.559 | 11.37 | R061-1 |  | 3.558 | 11.28 | 3.578 | 10.97
BS-LSBAT-S240629-0673 | 3.554 | 11.21 | R061-2 |  | 3.553 | 11.09 | 3.578 | 10.76
BS-LSBAT-S240629-0674 | 3.554 | 11.17 | R061-3 |  | 3.553 | 11.12 | 3.578 | 10.82
BS-LSBAT-S240629-0677 | 3.555 | 11.11 | R061-4 |  | 3.553 | 11.13 | 3.578 | 10.77
BS-LSBAT-S240629-0679 | 3.554 | 10.79 | R061-5 |  | 3.553 | 10.74 | 3.579 | 10.59
BS-LSBAT-S240629-0680 | 3.555 | 10.97 | R061-6 |  | 3.554 | 10.98 | 3.578 | 10.68
BS-LSBAT-S240629-0681 | 3.555 | 11.15 | R061-7 |  | 3.554 | 11.26 | 3.578 | 10.65
BS-LSBAT-S240629-0682 | 3.555 | 11.5 | R061-8 |  | 3.554 | 11.37 | 3.578 | 10.84
BS-LSBAT-S240629-0683 | 3.554 | 11.47 | R062-1 |  | 3.553 | 11.52 | 3.578 | 10.76
BS-LSBAT-S240629-0684 | 3.555 | 11.3 | R062-2 |  | 3.554 | 11.32 | 3.578 | 10.88 | 포장비닐 파손되어 있음
BS-LSBAT-S240629-0685 | 3.555 | 11.28 | R062-3 |  | 3.554 | 11.1 | 3.578 | 10.81
BS-LSBAT-S240629-0686 | 3.555 | 11.4 | R062-4 |  | 3.553 | 11.39 | 3.578 | 10.81
BS-LSBAT-S240629-0687 | 3.554 | 11.03 | R062-5 |  | 3.553 | 10.92 | 3.578 | 10.77
BS-LSBAT-S240629-0688 | 3.554 | 10.98 | R062-6 |  | 3.553 | 10.89 | 3.579 | 10.47
BS-LSBAT-S240629-0689 | 3.559 | 10.91 | R062-7 |  | 3.558 | 10.93 | 3.578 | 10.79
BS-LSBAT-S240629-0690 | 3.559 | 10.69 | R062-8 |  | 3.558 | 10.71 | 3.578 | 10.51
BS-LSBAT-S240629-0691 | 3.559 | 10.9 | R063-1 |  | 3.558 | 10.98 | 3.578 | 10.61
BS-LSBAT-S240629-0692 | 3.559 | 11.21 | R063-2 |  | 3.558 | 11.16 | 3.577 | 10.87
BS-LSBAT-S240629-0693 | 3.559 | 10.85 | R063-3 |  | 3.558 | 10.97 | 3.578 | 10.61
BS-LSBAT-S240629-0694 | 3.559 | 10.96 | R063-4 |  | 3.557 | 10.95 | 3.578 | 10.76
BS-LSBAT-S240629-0695 | 3.559 | 11.04 | R063-5 |  | 3.557 | 10.93 | 3.578 | 10.65
BS-LSBAT-S240629-0696 | 3.559 | 11.07 | R063-6 |  | 3.558 | 11.05 | 3.578 | 10.61
BS-LSBAT-S240629-0699 | 3.559 | 10.88 | R063-7 |  | 3.558 | 10.8 | 3.578 | 10.68
BS-LSBAT-S240629-0700 | 3.559 | 11.03 | R063-8 |  | 3.558 | 10.9 | 3.578 | 10.86
BS-LSBAT-S240629-0701 | 3.56 | 11.13 | R064-1 |  | 3.558 | 11.21 | 3.578 | 10.79
BS-LSBAT-S240629-0702 | 3.559 | 11.04 | R064-2 |  | 3.557 | 11.09 | 3.578 | 10.73
BS-LSBAT-S240629-0703 | 3.559 | 10.96 | R064-3 |  | 3.558 | 10.81 | 3.578 | 10.68
BS-LSBAT-S240629-0705 | 3.556 | 11.15 | R064-4 |  | 3.555 | 11.21 | 3.578 | 10.85
BS-LSBAT-S240629-0706 | 3.556 | 11.12 | R064-5 |  | 3.555 | 11.14 | 3.578 | 10.62
BS-LSBAT-S240629-0709 | 3.557 | 11.12 | R064-6 |  | 3.555 | 11.13 | 3.578 | 10.8
BS-LSBAT-S240629-0710 | 3.556 | 10.87 | R064-7 |  | 3.555 | 10.87 | 3.578 | 10.58
BS-LSBAT-S240629-0711 | 3.556 | 11.3 | R064-8 |  | 3.555 | 11.34 | 3.577 | 10.68
BS-LSBAT-S240629-0712 | 3.557 | 11.35 | R065-1 | 2026-02-04 | 3.555 | 11.36 | 3.578 | 10.93
BS-LSBAT-S240629-0713 | 3.557 | 11.17 | R065-2 |  | 3.556 | 11.14 | 3.578 | 10.64
BS-LSBAT-S240629-0715 | 3.556 | 11.3 | R065-3 |  | 3.555 | 11.16 | 3.578 | 10.94
BS-LSBAT-S240629-0716 | 3.557 | 11.41 | R065-4 |  | 3.555 | 11.33 | 3.578 | 10.83
BS-LSBAT-S240629-0717 | 3.557 | 11.14 | R065-5 |  | 3.556 | 11.21 | 3.579 | 10.94
BS-LSBAT-S240629-0718 | 3.556 | 10.81 | R065-6 |  | 3.555 | 10.73 | 3.579 | 10.46
BS-LSBAT-S240629-0720 | 3.556 | 11.1 | R065-7 |  | 3.555 | 11.16 | 3.578 | 10.75
BS-LSBAT-S240629-0721 | 3.557 | 10.91 | R065-8 |  | 3.556 | 11.09 | 3.579 | 10.61
BS-LSBAT-S240629-0722 | 3.557 | 11.11 | R066-1 |  | 3.555 | 11 | 3.578 | 10.75
BS-LSBAT-S240629-0723 | 3.556 | 11.22 | R066-2 |  | 3.555 | 11.38 | 3.578 | 10.62
BS-LSBAT-S240629-0724 | 3.556 | 11.27 | R066-3 |  | 3.555 | 11.33 | 3.578 | 10.86
BS-LSBAT-S240629-0725 | 3.557 | 11.09 | R066-4 |  | 3.555 | 11.09 | 3.579 | 10.7
BS-LSBAT-S240629-0726 | 3.556 | 10.86 | R066-5 |  | 3.555 | 10.98 | 3.578 | 10.54
BS-LSBAT-S240629-0727 | 3.556 | 11.45 | R066-6 |  | 3.555 | 11.48 | 3.578 | 11.13
BS-LSBAT-S240629-0728 | 3.556 | 11.25 | R066-7 |  | 3.555 | 11.36 | 3.578 | 10.8
BS-LSBAT-S240629-0729 | 3.557 | 10.96 | R066-8 |  | 3.556 | 10.9 | 3.578 | 10.55
BS-LSBAT-S240629-0730 | 3.557 | 11.02 | R067-1 |  | 3.556 | 11 | 3.579 | 10.73
BS-LSBAT-S240629-0731 | 3.556 | 11.03 | R067-2 |  | 3.555 | 11.05 | 3.578 | 10.69
BS-LSBAT-S240629-0732 | 3.557 | 11.27 | R067-3 |  | 3.556 | 11.25 | 3.578 | 10.88
BS-LSBAT-S240629-0733 | 3.557 | 11.37 | R067-4 |  | 3.556 | 11.4 | 3.578 | 10.62
BS-LSBAT-S240629-0734 | 3.557 | 11.07 | R067-5 |  | 3.555 | 11.15 | 3.579 | 10.79
BS-LSBAT-S240629-0736 | 3.556 | 11.17 | R067-6 |  | 3.555 | 11.17 | 3.579 | 10.63
BS-LSBAT-S240629-0737 | 3.557 | 11.22 | R067-7 |  | 3.556 | 11.29 | 3.578 | 10.65
BS-LSBAT-S240629-0738 | 3.557 | 11.28 | R067-8 |  | 3.555 | 11.35 | 3.578 | 10.9
BS-LSBAT-S240629-0739 | 3.556 | 11.27 | R068-1 |  | 3.555 | 11.48 | 3.579 | 10.75
BS-LSBAT-S240629-0740 | 3.557 | 11.11 | R068-2 |  | 3.555 | 11.08 | 3.579 | 10.66
BS-LSBAT-S240629-0741 | 3.557 | 11.35 | R068-3 |  | 3.556 | 11.51 | 3.578 | 10.89
BS-LSBAT-S240629-0742 | 3.556 | 11.24 | R068-4 |  | 3.555 | 11.4 | 3.578 | 10.75
BS-LSBAT-S240629-0743 | 3.556 | 11.42 | R068-5 |  | 3.555 | 11.49 | 3.578 | 10.79
BS-LSBAT-S240629-0744 | 3.557 | 11.34 | R068-6 |  | 3.556 | 11.4 | 3.579 | 11.07
BS-LSBAT-S240629-0745 | 3.557 | 10.87 | R068-7 |  | 3.556 | 10.92 | 3.578 | 10.66
BS-LSBAT-S240629-0746 | 3.557 | 11.31 | R068-8 |  | 3.556 | 11.22 | 3.578 | 10.69
BS-LSBAT-S240629-0747 | 3.557 | 11.45 | R069-1 |  | 3.556 | 11.36 | 3.579 | 10.63
BS-LSBAT-S240629-0748 | 3.557 | 11.06 | R069-2 |  | 3.556 | 10.97 | 3.579 | 10.56
BS-LSBAT-S240629-0749 | 3.558 | 11.13 | R069-3 |  | 3.557 | 11.13 | 3.579 | 10.73
BS-LSBAT-S240629-0750 | 3.556 | 11 | R069-4 |  | 3.555 | 11.15 | 3.579 | 10.54
BS-LSBAT-S240629-0751 | 3.557 | 11.16 | R069-5 |  | 3.555 | 11.32 | 3.578 | 10.95
BS-LSBAT-S240629-0752 | 3.556 | 11.27 | R069-6 |  | 3.555 | 11.26 | 3.578 | 10.7
BS-LSBAT-S240629-0753 | 3.56 | 11.37 | R069-7 |  | 3.559 | 11.41 | 3.578 | 10.57
BS-LSBAT-S240629-0754 | 3.559 | 11.23 | R069-8 |  | 3.558 | 11.16 | 3.578 | 10.86
BS-LSBAT-S240629-0755 | 3.559 | 10.72 | R070-1 |  | 3.558 | 10.62 | 3.578 | 10.34
BS-LSBAT-S240629-0756 | 3.56 | 11.22 | R070-2 |  | 3.558 | 11.29 | 3.578 | 10.73
BS-LSBAT-S240629-0757 | 3.56 | 11.27 | R070-3 |  | 3.559 | 11.23 | 3.578 | 10.65
BS-LSBAT-S240629-0758 | 3.558 | 11.32 | R070-4 |  | 3.557 | 11.36 | 3.578 | 10.33
BS-LSBAT-S240629-0760 | 3.559 | 10.71 | R070-5 |  | 3.558 | 10.8 | 3.578 | 10.79
BS-LSBAT-S240629-0761 | 3.56 | 11.24 | R070-6 |  | 3.559 | 11.37 | 3.578 | 10.85
BS-LSBAT-S240629-0762 | 3.56 | 11.26 | R070-7 |  | 3.559 | 11.4 | 3.578 | 10.77
BS-LSBAT-S240629-0763 | 3.559 | 11.31 | R070-8 |  | 3.558 | 11.34 | 3.578 | 10.74
BS-LSBAT-S240629-0764 | 3.56 | 11.17 | R071-1 |  | 3.559 | 11.25 | 3.578 | 10.84
BS-LSBAT-S240629-0765 | 3.562 | 11.03 | R071-2 |  | 3.56 | 10.95 | 3.577 | 10.61
BS-LSBAT-S240629-0766 | 3.559 | 11.2 | R071-3 |  | 3.558 | 11.19 | 3.578 | 10.76
BS-LSBAT-S240629-0767 | 3.56 | 11.28 | R071-4 |  | 3.558 | 11.29 | 3.578 | 10.72
BS-LSBAT-S240629-0768 | 3.559 | 10.87 | R071-5 |  | 3.558 | 10.91 | 3.578 | 10.5
BS-LSBAT-S240629-0769 | 3.559 | 10.84 | R071-6 |  | 3.558 | 10.97 | 3.578 | 10.73
BS-LSBAT-S240629-0770 | 3.559 | 10.63 | R071-7 |  | 3.558 | 10.58 | 3.578 | 10.52
BS-LSBAT-S240629-0771 | 3.559 | 11.26 | R071-8 |  | 3.558 | 11.35 | 3.578 | 10.76
BS-LSBAT-S240629-0772 | 3.559 | 11.09 | R072-1 |  | 3.558 | 11.18 | 3.578 | 10.61
BS-LSBAT-S240629-0773 | 3.56 | 11.05 | R072-2 |  | 3.559 | 11.25 | 3.578 | 10.64
BS-LSBAT-S240629-0774 | 3.559 | 11.43 | R072-3 |  | 3.557 | 11.48 | 3.578 | 10.78
BS-LSBAT-S240629-0775 | 3.559 | 10.85 | R072-4 |  | 3.558 | 10.88 | 3.578 | 10.62
BS-LSBAT-S240629-0776 | 3.559 | 11.22 | R072-5 |  | 3.558 | 11.14 | 3.578 | 10.79
BS-LSBAT-S240629-0777 | 3.56 | 11.4 | R072-6 |  | 3.559 | 11.37 | 3.577 | 10.76
BS-LSBAT-S240629-0778 | 3.559 | 11.16 | R072-7 |  | 3.558 | 11.22 | 3.578 | 10.76
BS-LSBAT-S240629-0779 | 3.559 | 11 | R072-8 |  | 3.557 | 10.95 | 3.578 | 10.77
BS-LSBAT-S240629-0780 | 3.56 | 11.26 | R073-1 | 2026-02-05 | 3.559 | 11.26 | 3.578 | 10.8
BS-LSBAT-S240629-0781 | 3.556 | 10.83 | R073-2 |  | 3.555 | 10.96 | 3.579 | 10.59
BS-LSBAT-S240629-0782 | 3.556 | 10.92 | R073-3 |  | 3.555 | 11.05 | 3.578 | 10.5
BS-LSBAT-S240629-0783 | 3.555 | 11.09 | R073-4 |  | 3.554 | 11.25 | 3.578 | 10.57
BS-LSBAT-S240629-0786 | 3.555 | 11.39 | R073-5 |  | 3.554 | 11.5 | 3.578 | 11.01
BS-LSBAT-S240629-0787 | 3.556 | 10.91 | R073-6 |  | 3.555 | 10.93 | 3.579 | 10.38
BS-LSBAT-S240629-0789 | 3.556 | 10.97 | R073-7 |  | 3.555 | 10.73 | 3.578 | 10.43
BS-LSBAT-S240629-0790 | 3.556 | 11.36 | R073-8 |  | 3.555 | 11.22 | 3.579 | 10.48
BS-LSBAT-S240629-0791 | 3.556 | 11.05 | R074-1 |  | 3.555 | 11.03 | 3.578 | 10.61
BS-LSBAT-S240629-0793 | 3.557 | 10.97 | R074-2 |  | 3.556 | 10.95 | 3.579 | 10.53
BS-LSBAT-S240629-0794 | 3.556 | 10.85 | R074-3 |  | 3.555 | 10.87 | 3.578 | 10.53
BS-LSBAT-S240629-0796 | 3.553 | 11.4 | R074-4 |  | 3.551 | 11.41 | 3.578 | 10.76
BS-LSBAT-S240629-0797 | 3.554 | 11.29 | R074-5 |  | 3.552 | 11.42 | 3.578 | 10.53
BS-LSBAT-S240629-0798 | 3.554 | 11.41 | R074-6 |  | 3.552 | 11.47 | 3.578 | 10.82
BS-LSBAT-S240629-0799 | 3.553 | 11.45 | R074-7 |  | 3.552 | 11.37 | 3.578 | 10.68
BS-LSBAT-S240629-0800 | 3.553 | 11.09 | R074-8 |  | 3.552 | 11 | 3.579 | 10.47
BS-LSBAT-S240629-0802 | 3.552 | 11.04 | R075-1 |  | 3.551 | 11.03 | 3.579 | 10.45
BS-LSBAT-S240629-0805 | 3.554 | 11.41 | R075-2 |  | 3.553 | 11.28 | 3.579 | 10.58
BS-LSBAT-S240629-0806 | 3.554 | 11.23 | R075-3 |  | 3.553 | 11.07 | 3.578 | 10.68
BS-LSBAT-S240629-0807 | 3.554 | 11.2 | R075-4 |  | 3.552 | 11.19 | 3.578 | 10.58
BS-LSBAT-S240629-0808 | 3.554 | 11.36 | R075-5 |  | 3.552 | 11.36 | 3.579 | 10.55
BS-LSBAT-S240629-0809 | 3.554 | 11.06 | R075-6 |  | 3.553 | 11.05 | 3.579 | 10.4
BS-LSBAT-S240629-0810 | 3.552 | 11.25 | R075-7 |  | 3.551 | 11.35 | 3.578 | 10.69
BS-LSBAT-S240629-0811 | 3.554 | 11.26 | R075-8 |  | 3.552 | 11.11 | 3.578 | 10.66
BS-LSBAT-S240629-0813 | 3.556 | 10.68 | R076-1 |  | 3.555 | 10.75 | 3.579 | 10.35
BS-LSBAT-S240629-0814 | 3.557 | 10.83 | R076-2 |  | 3.555 | 10.89 | 3.578 | 10.42
BS-LSBAT-S240629-0818 | 3.555 | 11.21 | R076-3 |  | 3.554 | 11.11 | 3.578 | 10.47
BS-LSBAT-S240629-0821 | 3.558 | 11.07 | R076-4 |  | 3.557 | 11.15 | 3.578 | 10.54
BS-LSBAT-S240629-0823 | 3.556 | 10.62 | R076-5 |  | 3.555 | 10.63 | 3.578 | 10.29
BS-LSBAT-S240629-0824 | 3.556 | 11.25 | R076-6 |  | 3.555 | 11.33 | 3.578 | 10.69
BS-LSBAT-S240629-0825 | 3.562 | 11.44 | R076-7 |  | 3.561 | 11.56 | 3.578 | 10.85
BS-LSBAT-S240629-0827 | 3.553 | 10.92 | R076-8 |  | 3.552 | 10.92 | 3.578 | 10.54
BS-LSBAT-S240629-0829 | 3.56 | 10.97 | R077-1 |  | 3.559 | 10.98 | 3.579 | 10.53
BS-LSBAT-S240629-0830 | 3.56 | 11.11 | R077-2 |  | 3.559 | 11.11 | 3.578 | 10.51
BS-LSBAT-S240629-0831 | 3.56 | 11.06 | R077-3 |  | 3.559 | 10.97 | 3.578 | 10.59
BS-LSBAT-S240629-0832 | 3.56 | 11.28 | R077-4 |  | 3.559 | 11.33 | 3.578 | 10.76
BS-LSBAT-S240629-0833 | 3.556 | 11.55 | R077-5 |  | 3.555 | 11.64 | 3.578 | 10.77
BS-LSBAT-S240629-0834 | 3.559 | 11.15 | R077-6 |  | 3.558 | 11.13 | 3.578 | 10.59
BS-LSBAT-S240629-0835 | 3.56 | 11.26 | R077-7 |  | 3.559 | 11.3 | 3.578 | 10.59
BS-LSBAT-S240629-0836 | 3.56 | 11.18 | R077-8 |  | 3.559 | 11.08 | 3.578 | 10.66
BS-LSBAT-S240629-0837 | 3.561 | 11.25 | R078-1 |  | 3.559 | 11.27 | 3.578 | 10.72
BS-LSBAT-S240629-0838 | 3.561 | 11.17 | R078-2 |  | 3.56 | 11.14 | 3.578 | 10.57
BS-LSBAT-S240629-0839 | 3.56 | 11.14 | R078-3 |  | 3.559 | 11.18 | 3.578 | 10.58
BS-LSBAT-S240629-0840 | 3.561 | 11.02 | R078-4 |  | 3.559 | 11.17 | 3.579 | 10.53
BS-LSBAT-S240629-0841 | 3.562 | 10.96 | R078-5 |  | 3.56 | 10.96 | 3.578 | 10.46
BS-LSBAT-S240629-0842 | 3.56 | 11.02 | R078-6 |  | 3.559 | 10.95 | 3.578 | 10.49
BS-LSBAT-S240629-0843 | 3.56 | 11.19 | R078-7 |  | 3.559 | 11.21 | 3.578 | 10.46
BS-LSBAT-S240629-0844 | 3.56 | 10.87 | R078-8 |  | 3.558 | 10.99 | 3.578 | 10.49
BS-LSBAT-S240629-0845 | 3.56 | 11.33 | R079-1 |  | 3.559 | 11.39 | 3.578 | 10.84
BS-LSBAT-S240629-0846 | 3.56 | 10.96 | R079-2 |  | 3.559 | 10.95 | 3.578 | 10.52
BS-LSBAT-S240629-0847 | 3.56 | 10.74 | R079-3 |  | 3.559 | 10.71 | 3.578 | 10.48
BS-LSBAT-S240629-0848 | 3.56 | 11.13 | R079-4 |  | 3.559 | 11.12 | 3.578 | 10.55
BS-LSBAT-S240629-0849 | 3.561 | 10.89 | R079-5 |  | 3.56 | 10.96 | 3.578 | 10.4
BS-LSBAT-S240629-0850 | 3.556 | 11.12 | R079-6 |  | 3.555 | 10.97 | 3.578 | 10.41
BS-LSBAT-S240629-0851 | 3.56 | 11.14 | R079-7 |  | 3.558 | 11.08 | 3.578 | 10.51
BS-LSBAT-S240629-0852 | 3.56 | 11.09 | R079-8 |  | 3.559 | 10.96 | 3.578 | 10.66
BS-LSBAT-S240629-0853 | 3.561 | 11.13 | R080-1 |  | 3.559 | 11.14 | 3.578 | 10.63
BS-LSBAT-S240629-0854 | 3.561 | 10.97 | R080-2 |  | 3.56 | 10.89 | 3.578 | 10.51
BS-LSBAT-S240629-0855 | 3.56 | 10.95 | R080-3 |  | 3.559 | 10.72 | 3.578 | 10.59
BS-LSBAT-S240629-0856 | 3.561 | 11.02 | R080-4 |  | 3.559 | 10.87 | 3.578 | 10.4
BS-LSBAT-S240629-0857 | 3.562 | 11.04 | R080-5 |  | 3.56 | 11.1 | 3.578 | 10.43
BS-LSBAT-S240629-0858 | 3.559 | 11.19 | R080-6 |  | 3.558 | 11.26 | 3.577 | 10.77
BS-LSBAT-S240629-0859 | 3.56 | 10.75 | R080-7 |  | 3.559 | 10.66 | 3.578 | 10.59
BS-LSBAT-S240629-0860 | 3.56 | 10.92 | R080-8 |  | 3.558 | 10.89 | 3.578 | 10.43
BS-LSBAT-S240629-0861 | 3.56 | 10.81 | R081-1 | 2026-02-06 | 3.558 | 10.87 | 3.584 | 10.49
BS-LSBAT-S240629-0863 | 3.559 | 10.57 | R081-2 |  | 3.558 | 10.6 | 3.584 | 10.39
BS-LSBAT-S240629-0864 | 3.56 | 11.18 | R081-3 |  | 3.558 | 11.08 | 3.583 | 10.74
BS-LSBAT-S240629-0865 | 3.56 | 10.82 | R081-4 |  | 3.559 | 10.69 | 3.584 | 10.58
BS-LSBAT-S240629-0866 | 3.559 | 11.05 | R081-5 |  | 3.558 | 10.95 | 3.584 | 10.57
BS-LSBAT-S240629-0867 | 3.559 | 11.16 | R081-6 |  | 3.558 | 11.28 | 3.583 | 10.74
BS-LSBAT-S240629-0868 | 3.56 | 11.15 | R081-7 |  | 3.558 | 11.17 | 3.583 | 10.63
BS-LSBAT-S240629-0869 | 3.56 | 11.46 | R081-8 |  | 3.559 | 11.4 | 3.584 | 10.87
BS-LSBAT-S240629-0870 | 3.56 | 11.37 | R082-1 |  | 3.559 | 11.55 | 3.583 | 10.96
BS-LSBAT-S240629-0871 | 3.56 | 10.77 | R082-2 |  | 3.558 | 10.82 | 3.584 | 10.67
BS-LSBAT-S240629-0873 | 3.561 | 11.27 | R082-3 |  | 3.56 | 11.42 | 3.583 | 10.74
BS-LSBAT-S240629-0874 | 3.559 | 11.1 | R082-4 |  | 3.558 | 11.2 | 3.583 | 10.8
BS-LSBAT-S240629-0875 | 3.56 | 10.9 | R082-5 |  | 3.559 | 11.12 | 3.583 | 10.51
BS-LSBAT-S240629-0876 | 3.559 | 11.3 | R082-6 |  | 3.558 | 11.42 | 3.583 | 10.91
BS-LSBAT-S240629-0877 | 3.556 | 10.87 | R082-7 |  | 3.554 | 10.87 | 3.583 | 10.64
BS-LSBAT-S240629-0878 | 3.556 | 11.07 | R082-8 |  | 3.555 | 11.1 | 3.583 | 10.76
BS-LSBAT-S240629-0879 | 3.556 | 11.08 | R083-1 |  | 3.554 | 11.08 | 3.584 | 10.58
BS-LSBAT-S240629-0880 | 3.558 | 11.16 | R083-2 |  | 3.557 | 11.15 | 3.583 | 10.71
BS-LSBAT-S240629-0882 | 3.556 | 10.93 | R083-3 |  | 3.554 | 11.05 | 3.584 | 10.64
BS-LSBAT-S240629-0883 | 3.556 | 10.97 | R083-4 |  | 3.555 | 11.21 | 3.583 | 10.58
BS-LSBAT-S240629-0884 | 3.556 | 11.03 | R083-5 |  | 3.555 | 11.07 | 3.584 | 10.69
BS-LSBAT-S240629-0885 | 3.556 | 11.07 | R083-6 |  | 3.555 | 11.13 | 3.583 | 10.99
BS-LSBAT-S240629-0886 | 3.556 | 11.25 | R083-7 |  | 3.555 | 11.21 | 3.583 | 10.67
BS-LSBAT-S240629-0887 | 3.556 | 10.95 | R083-8 |  | 3.555 | 11.03 | 3.583 | 10.62
BS-LSBAT-S240629-0889 | 3.557 | 11.05 | R084-1 |  | 3.556 | 10.99 | 3.584 | 10.61
BS-LSBAT-S240629-0890 | 3.556 | 10.89 | R084-2 |  | 3.555 | 10.79 | 3.583 | 10.49
BS-LSBAT-S240629-0892 | 3.556 | 10.75 | R084-3 |  | 3.554 | 10.82 | 3.584 | 10.49
BS-LSBAT-S240629-0893 | 3.556 | 11.22 | R084-4 |  | 3.555 | 11.17 | 3.583 | 10.77
BS-LSBAT-S240629-0895 | 3.556 | 11.27 | R084-5 |  | 3.555 | 11.15 | 3.583 | 10.69
BS-LSBAT-S240629-0896 | 3.557 | 11.19 | R084-6 |  | 3.555 | 11.13 | 3.584 | 10.76
BS-LSBAT-S240629-0897 | 3.557 | 10.92 | R084-7 |  | 3.556 | 10.93 | 3.583 | 10.74
BS-LSBAT-S240629-0898 | 3.556 | 11.04 | R084-8 |  | 3.555 | 11 | 3.584 | 10.56
BS-LSBAT-S240629-0899 | 3.556 | 11.02 | R085-1 |  | 3.555 | 11.11 | 3.584 | 10.54
BS-LSBAT-S240629-0900 | 3.558 | 10.71 | R085-2 |  | 3.556 | 10.68 | 3.584 | 10.45
BS-LSBAT-S240629-0901 | 3.557 | 10.81 | R085-3 |  | 3.556 | 10.95 | 3.584 | 10.62
BS-LSBAT-S240629-0902 | 3.557 | 11.24 | R085-4 |  | 3.555 | 11.23 | 3.583 | 10.83
BS-LSBAT-S240629-0903 | 3.558 | 10.78 | R085-5 |  | 3.557 | 10.71 | 3.584 | 10.5
BS-LSBAT-S240629-0905 | 3.557 | 11.18 | R085-6 |  | 3.556 | 11.19 | 3.583 | 10.72
BS-LSBAT-S240629-0906 | 3.557 | 11.05 | R085-7 |  | 3.555 | 10.97 | 3.583 | 10.61
BS-LSBAT-S240629-0909 | 3.557 | 10.99 | R085-8 |  | 3.555 | 10.9 | 3.584 | 10.6
BS-LSBAT-S240629-0910 | 3.555 | 10.79 | R086-1 |  | 3.553 | 10.88 | 3.584 | 10.58
BS-LSBAT-S240629-0911 | 3.556 | 10.72 | R086-2 |  | 3.554 | 10.62 | 3.584 | 10.68
BS-LSBAT-S240629-0912 | 3.556 | 11.15 | R086-3 |  | 3.555 | 11.15 | 3.583 | 10.82
BS-LSBAT-S240629-0915 | 3.556 | 11 | R086-4 |  | 3.554 | 11.01 | 3.583 | 10.76
BS-LSBAT-S240629-0917 | 3.557 | 10.99 | R086-5 |  | 3.555 | 10.94 | 3.583 | 10.62
BS-LSBAT-S240629-0918 | 3.557 | 10.86 | R086-6 |  | 3.556 | 10.73 | 3.583 | 10.72
BS-LSBAT-S240629-0919 | 3.556 | 10.96 | R086-7 |  | 3.555 | 11.02 | 3.583 | 10.61
BS-LSBAT-S240629-0920 | 3.556 | 10.84 | R086-8 |  | 3.555 | 10.9 | 3.583 | 10.64
BS-LSBAT-S240629-0921 | 3.554 | 10.57 | R087-1 |  | 3.552 | 10.59 | 3.583 | 10.48
BS-LSBAT-S240629-0922 | 3.554 | 10.84 | R087-2 |  | 3.552 | 10.88 | 3.583 | 10.69
BS-LSBAT-S240629-0923 | 3.556 | 10.85 | R087-3 |  | 3.554 | 10.89 | 3.583 | 10.7
BS-LSBAT-S240629-0924 | 3.555 | 10.82 | R087-4 |  | 3.554 | 10.81 | 3.583 | 10.69
BS-LSBAT-S240629-0926 | 3.56 | 11.01 | R087-5 |  | 3.559 | 10.94 | 3.583 | 10.73
BS-LSBAT-S240629-0930 | 3.56 | 10.84 | R087-6 |  | 3.558 | 10.79 | 3.583 | 10.62
BS-LSBAT-S240629-0931 | 3.56 | 10.92 | R087-7 |  | 3.559 | 10.89 | 3.583 | 10.76
BS-LSBAT-S240629-0935 | 3.561 | 10.9 | R087-8 |  | 3.559 | 10.94 | 3.583 | 10.59
BS-LSBAT-S240629-0937 | 3.562 | 10.7 | R088-1 |  | 3.561 | 10.73 | 3.583 | 10.58
BS-LSBAT-S240629-0940 | 3.56 | 10.82 | R088-2 |  | 3.558 | 10.95 | 3.583 | 10.71
BS-LSBAT-S240629-0941 | 3.56 | 10.77 | R088-3 |  | 3.558 | 10.79 | 3.583 | 10.77
BS-LSBAT-S240629-0943 | 3.56 | 10.83 | R088-4 |  | 3.558 | 10.75 | 3.583 | 10.57
BS-LSBAT-S240629-0944 | 3.56 | 11.08 | R088-5 |  | 3.559 | 10.96 | 3.582 | 10.75
BS-LSBAT-S240629-0946 | 3.559 | 10.76 | R088-6 |  | 3.558 | 10.79 | 3.583 | 10.68
BS-LSBAT-S240629-0947 | 3.559 | 10.86 | R088-7 |  | 3.558 | 10.88 | 3.583 | 10.62
BS-LSBAT-S240629-0949 | 3.56 | 10.86 | R088-8 |  | 3.558 | 11.02 | 3.583 | 10.76
BS-LSBAT-S240629-0951 | 3.56 | 10.89 | R089-1 | 2026-02-07 | 3.559 | 10.87 | 3.586 | 10.68
BS-LSBAT-S240629-0956 | 3.56 | 10.81 | R089-2 |  | 3.558 | 10.64 | 3.586 | 10.64
BS-LSBAT-S240629-0957 | 3.557 | 10.99 | R089-3 |  | 3.555 | 11.07 | 3.585 | 10.61
BS-LSBAT-S240629-0958 | 3.557 | 11.09 | R089-4 |  | 3.555 | 11 | 3.586 | 10.78
BS-LSBAT-S240629-0959 | 3.556 | 10.81 | R089-5 |  | 3.554 | 10.74 | 3.586 | 10.52
BS-LSBAT-S240629-0960 | 3.557 | 10.87 | R089-6 |  | 3.556 | 10.83 | 3.586 | 10.48
BS-LSBAT-S240629-0961 | 3.557 | 10.81 | R089-7 |  | 3.556 | 10.79 | 3.586 | 10.54
BS-LSBAT-S240629-0962 | 3.556 | 10.89 | R089-8 |  | 3.555 | 10.95 | 3.586 | 10.68
BS-LSBAT-S240629-0963 | 3.556 | 10.95 | R090-1 |  | 3.555 | 10.95 | 3.585 | 10.61
BS-LSBAT-S240629-0966 | 3.557 | 11.01 | R090-2 |  | 3.556 | 11.02 | 3.586 | 10.75
BS-LSBAT-S240629-0967 | 3.557 | 10.88 | R090-3 |  | 3.555 | 10.85 | 3.586 | 10.66
BS-LSBAT-S240629-0968 | 3.557 | 11.03 | R090-4 |  | 3.556 | 10.99 | 3.585 | 10.84
BS-LSBAT-S240629-0970 | 3.557 | 10.89 | R090-5 |  | 3.555 | 10.99 | 3.585 | 10.62
BS-LSBAT-S240629-0972 | 3.556 | 10.9 | R090-6 |  | 3.554 | 11.03 | 3.585 | 10.86
BS-LSBAT-S240629-0977 | 3.558 | 11.12 | R090-7 |  | 3.557 | 11.08 | 3.585 | 10.78
BS-LSBAT-S240629-0979 | 3.557 | 10.89 | R090-8 |  | 3.556 | 10.97 | 3.586 | 10.7
BS-LSBAT-S240629-0981 | 3.558 | 10.92 | R091-1 |  | 3.557 | 10.96 | 3.586 | 10.78
BS-LSBAT-S240629-0983 | 3.557 | 10.91 | R091-2 |  | 3.556 | 10.98 | 3.586 | 10.74
BS-LSBAT-S240629-0985 | 3.559 | 11.04 | R091-3 |  | 3.557 | 11.09 | 3.586 | 10.8
BS-LSBAT-S240629-0986 | 3.558 | 11.02 | R091-4 |  | 3.556 | 10.93 | 3.585 | 10.69
BS-LSBAT-S240629-0989 | 3.557 | 10.84 | R091-5 |  | 3.556 | 10.95 | 3.586 | 10.72
BS-LSBAT-S240629-0991 | 3.557 | 10.81 | R091-6 |  | 3.556 | 10.74 | 3.586 | 10.69
BS-LSBAT-S240629-0992 | 3.558 | 10.87 | R091-7 |  | 3.557 | 10.87 | 3.585 | 10.82
BS-LSBAT-S240629-0993 | 3.558 | 11.05 | R091-8 |  | 3.557 | 10.96 | 3.585 | 10.79
BS-LSBAT-S240629-0994 | 3.557 | 10.86 | R092-1 |  | 3.556 | 10.93 | 3.586 | 10.7
BS-LSBAT-S240629-0995 | 3.557 | 10.94 | R092-2 |  | 3.556 | 10.96 | 3.586 | 10.77
BS-LSBAT-S240629-0996 | 3.558 | 11.08 | R092-3 |  | 3.556 | 10.98 | 3.585 | 10.73
BS-LSBAT-S240629-0997 | 3.558 | 11.02 | R092-4 |  | 3.557 | 11.01 | 3.585 | 10.83
BS-LSBAT-S240629-0998 | 3.558 | 10.9 | R092-5 |  | 3.557 | 10.99 | 3.585 | 10.62
BS-LSBAT-S240629-0999 | 3.558 | 10.85 | R092-6 |  | 3.556 | 10.8 | 3.586 | 10.66
BS-LSBAT-S240629-1000 | 3.558 | 10.85 | R092-7 |  | 3.557 | 10.88 | 3.585 | 10.61
BS-LSBAT-S240629-1001 | 3.559 | 10.97 | R092-8 |  | 3.557 | 10.94 | 3.585 | 10.69
BS-LSBAT-S240629-1002 | 3.558 | 10.95 | R093-1 |  | 3.556 | 11 | 3.586 | 10.84
BS-LSBAT-S240629-1003 | 3.558 | 10.85 | R093-2 |  | 3.556 | 10.82 | 3.585 | 10.65
BS-LSBAT-S240629-1004 | 3.557 | 10.83 | R093-3 |  | 3.556 | 10.83 | 3.585 | 10.72
BS-LSBAT-S240629-1005 | 3.56 | 10.9 | R093-4 |  | 3.559 | 10.97 | 3.586 | 10.6
BS-LSBAT-S240629-1006 | 3.56 | 10.95 | R093-5 |  | 3.559 | 10.8 | 3.586 | 10.6
BS-LSBAT-S240629-1007 | 3.56 | 10.72 | R093-6 |  | 3.558 | 10.8 | 3.585 | 10.62
BS-LSBAT-S240629-1008 | 3.56 | 10.89 | R093-7 |  | 3.559 | 10.82 | 3.585 | 10.72
BS-LSBAT-S240629-1009 | 3.561 | 10.75 | R093-8 |  | 3.559 | 10.82 | 3.585 | 10.73
BS-LSBAT-S240629-1010 | 3.56 | 10.86 | R094-1 |  | 3.558 | 10.92 | 3.585 | 10.78
BS-LSBAT-S240629-1011 | 3.56 | 10.86 | R094-2 |  | 3.558 | 10.86 | 3.585 | 10.69
BS-LSBAT-S240629-1012 | 3.56 | 10.79 | R094-3 |  | 3.559 | 10.7 | 3.585 | 10.66
BS-LSBAT-S240629-1013 | 3.561 | 10.73 | R094-4 |  | 3.559 | 10.73 | 3.586 | 10.5
BS-LSBAT-S240629-1014 | 3.561 | 10.8 | R094-5 |  | 3.559 | 10.8 | 3.585 | 10.7
BS-LSBAT-S240629-1015 | 3.56 | 11.07 | R094-6 |  | 3.559 | 11.07 | 3.585 | 10.72
BS-LSBAT-S240629-1016 | 3.561 | 11.08 | R094-7 |  | 3.559 | 10.93 | 3.585 | 10.74
BS-LSBAT-S240629-1017 | 3.56 | 10.87 | R094-8 |  | 3.559 | 10.77 | 3.585 | 10.56
BS-LSBAT-S240629-1018 | 3.56 | 10.68 | R095-1 |  | 3.558 | 10.82 | 3.585 | 10.61
BS-LSBAT-S240629-1019 | 3.56 | 10.93 | R095-2 |  | 3.559 | 10.93 | 3.585 | 10.79
BS-LSBAT-S240629-1020 | 3.56 | 10.81 | R095-3 |  | 3.558 | 10.71 | 3.585 | 10.56
BS-LSBAT-S240629-1021 | 3.56 | 10.93 | R095-4 |  | 3.558 | 10.9 | 3.585 | 10.74
BS-LSBAT-S240629-1022 | 3.56 | 10.8 | R095-5 |  | 3.559 | 10.71 | 3.585 | 10.75
BS-LSBAT-S240629-1023 | 3.559 | 10.92 | R095-6 |  | 3.558 | 10.86 | 3.585 | 10.62
BS-LSBAT-S240629-1024 | 3.56 | 11 | R095-7 |  | 3.558 | 10.98 | 3.585 | 10.79
BS-LSBAT-S240629-1025 | 3.56 | 10.82 | R095-8 |  | 3.558 | 10.74 | 3.585 | 10.7
BS-LSBAT-S240629-1026 | 3.559 | 10.83 | R096-1 |  | 3.557 | 10.82 | 3.585 | 10.79
BS-LSBAT-S240629-1027 | 3.56 | 10.63 | R096-2 |  | 3.558 | 10.68 | 3.585 | 10.63
BS-LSBAT-S240629-1028 | 3.56 | 11.1 | R096-3 |  | 3.559 | 11.19 | 3.585 | 10.74
BS-LSBAT-S240629-1029 | 3.56 | 10.97 | R096-4 |  | 3.559 | 10.91 | 3.585 | 10.78
BS-LSBAT-S240629-1030 | 3.561 | 10.88 | R096-5 |  | 3.559 | 10.96 | 3.585 | 10.68
BS-LSBAT-S240629-1031 | 3.56 | 10.86 | R096-6 |  | 3.558 | 10.97 | 3.585 | 10.74
BS-LSBAT-S240629-1032 | 3.56 | 10.96 | R096-7 |  | 3.559 | 10.98 | 3.585 | 10.78
BS-LSBAT-S240629-1033 | 3.56 | 10.9 | R096-8 |  | 3.559 | 10.99 | 3.585 | 10.73
BS-LSBAT-S240629-1034 | 3.559 | 10.75 | R097-1 | 2026-02-08 | 3.558 | 10.92 | 3.579 | 10.49
BS-LSBAT-S240629-1035 | 3.56 | 10.67 | R097-2 |  | 3.558 | 10.85 | 3.578 | 10.48
BS-LSBAT-S240629-1036 | 3.56 | 10.79 | R097-3 |  | 3.558 | 10.93 | 3.578 | 10.58
BS-LSBAT-S240629-1037 | 3.56 | 10.91 | R097-4 |  | 3.558 | 10.88 | 3.578 | 10.56
BS-LSBAT-S240629-1038 | 3.56 | 11.04 | R097-5 |  | 3.558 | 11.17 | 3.578 | 10.59
BS-LSBAT-S240629-1039 | 3.56 | 10.84 | R097-6 |  | 3.558 | 10.84 | 3.578 | 10.57
BS-LSBAT-S240629-1040 | 3.56 | 10.78 | R097-7 |  | 3.559 | 10.73 | 3.579 | 10.54
BS-LSBAT-S240629-0005 | 2.957 | 10.75 | R097-8 |  | 2.958 | 10.93 | 3.578 | 10.38
BS-LSBAT-S240629-0028 | 3.021 | 11.77 | R098-1 |  | 3.021 | 11.7 | 3.577 | 10.44
BS-LSBAT-S240629-0042 | 3.288 | 10.68 | R098-2 |  | 3.287 | 10.62 | 3.577 | 10.4
BS-LSBAT-S240629-0056 | 2.918 | 11.02 | R098-3 |  | 2.919 | 11.1 | 3.578 | 10.29
BS-LSBAT-S240629-0065 | 2.984 | 10.85 | R098-4 |  | 2.984 | 10.98 | 3.577 | 10.37
BS-LSBAT-S240629-0066 | 2.868 | 11.02 | R098-5 |  | 2.869 | 10.98 | 3.577 | 10.42
BS-LSBAT-S240629-0465 | 3 | 10.9 | R098-6 |  | 3 | 10.94 | 3.579 | 10.2
BS-LSBAT-S240629-0466 | 2.989 | 10.9 | R098-7 |  | 2.988 | 10.96 | 3.579 | 10.28
BS-LSBAT-S240629-0467 | 2.996 | 11.15 | R098-8 |  | 2.995 | 11.46 | 3.578 | 10.43
BS-LSBAT-S240629-0468 | 2.982 | 10.94 | R099-1 |  | 2.982 | 11.11 | 3.579 | 10.44
BS-LSBAT-S240629-0469 | 3.005 | 11.12 | R099-2 |  | 3.005 | 11.32 | 3.578 | 10.68
BS-LSBAT-S240629-0470 | 3.002 | 11.5 | R099-3 |  | 3.002 | 11.63 | 3.579 | 10.4
BS-LSBAT-S240629-0471 | 2.979 | 10.97 | R099-4 |  | 2.979 | 10.99 | 3.579 | 10.27
BS-LSBAT-S240629-0472 | 2.997 | 10.78 | R099-5 |  | 2.996 | 10.88 | 3.579 | 10.17
BS-LSBAT-S240629-0473 | 2.974 | 11.26 | R099-6 |  | 2.974 | 11.27 | 3.579 | 10.29
BS-LSBAT-S240629-0474 | 3.006 | 11.33 | R099-7 |  | 3.006 | 11.44 | 3.578 | 10.3
BS-LSBAT-S240629-0475 | 2.987 | 11.33 | R099-8 |  | 2.987 | 11.52 | 3.579 | 10.42
BS-LSBAT-S240629-0476 | 2.987 | 11.29 | R-100-1 |  | 2.987 | 11.36 | 3.578 | 10.3
BS-LSBAT-S240629-0478 | 2.989 | 10.77 | R-100-2 |  | 2.989 | 10.88 | 3.578 | 10.29
BS-LSBAT-S240629-0479 | 2.999 | 11.11 | R-100-3 |  | 2.999 | 11.05 | 3.579 | 10.25
BS-LSBAT-S240629-0547 | 3.555 | 10.71 | R-100-4 |  | 3.578 | 10.59 | 3.579 | 10.42

## 데이터 분포 범위
* [: 이상, ]: 이하, (: 미만, ): 초과

## 사용 예
과제명 | LSBAT |  |  |  | 과제명 | LSBAT | [11 empty] | 과제명 | LSBAT
수행 단계 | 3.1 라트 인수 시험 |  |  |  | 수행 단계 | 3.1 라트 인수 시험 | [11 empty] | 수행 단계 | 3.1 라트 인수 시험
상세 단계 | 3.1.1 인수 육안 검사 |  |  |  | 상세 단계 | 3.1.2 인수 치수 검사 | 단위 [mm] |  |  |  | 자동 계산 | 자동 계산 | 단위 [mm] |  |  |  |  | 상세 단계 | 3.1.3 인수 전기 검사 | 단위 [V] | 단위 [mΩ] | EoC | 단위 [V] | 단위 [mΩ] | EoD | 단위 [V] | 단위 [mΩ] |  | Nominal | 단위 [V] | 단위 [mΩ]
항목 | 래핑 및 셀 프린팅 검사 | 음극 및 양극 손상, 스크래치, 녹 및 오염 | 전체 셀 손상, 스크래치, 녹 및 오염 검사 | 비고 | 항목 | 무게 [g] | 높이 측정 1point | 높이 측정 2point | 높이 측정 3point | 높이 측정 4point | 높이 측정 최대값 | 높이 측정 최솟값 | 양극 지름 최대값 | 양극 지름 최소값 | 음극 지름 최대값 | 음극 지름 최소값 | 비고 | 항목 | INITIAL | voltage | ac impedence | 4.2 [V] | voltage | ac impedence | 2.5 [V] | voltage | ac impedence | Capacity | 3.6 [V] | voltage | ac impedence | 비고
Label No. |  |  |  |  | Label No. | [12 empty] | Label No.
예)BS-LSBAT-S240629-XXXX | 옆면 래핑 스크래치 | 음극 흠집 |  | 셀 떨어뜨려 흠집 발생 | 예)BS-LSBAT-S240629-XXXX | 70 | 705 | 702 | 699 | 700 | 705 | 699 | 21.5 | 20.9 | 20 | 21 |  | 예)BS-LSBAT-S240629-XXXX |  | 3,56 | 10 |  | 4.18 | 9 |  | 2.6 | 11 |  |  | 3.56 | 10